## Лист_1
№ п/п | Номер | Дата | Место проведения контроля | Номенклатура | Группа номенклатуры | Кол., шт. | Кол., кг | Вид несоответствия | Несоответствие | Критичность несоответствия | Склад (место возникновения) | Ответственное подразделение за несоответствие | Ответственная смена за несоответствие | Коренная причина возникновения | Коренная причина необнаружения | Корректирующие действия | Затраты на доработку
212 | И00-0000117 | 30.03.2026 | Корпус №11 | ДЛЯ ЗК 496 и 497_(ПФК) Секция ограждения пешеходного 427-1,0Д/2,0 Крест (80) (сварка) | ПО | 15 | 175.2 | Несоответствие геометрических размеров | 1 Размер по КД 90+/-2 мм, фактически 95 мм. | Малозначительное | УМИ корпус №11 | Участок металлоизделий | Смена А УМИ | Малый опыт работы на оборудовании/технологической операции | Незнание/непонимание требований к качеству продукции | Провести дополнительный инструктаж по правильности чтения КД.Отв.см.мастер.
213 | И00-0000118 | 30.03.2026 | Склад готовой продукции | ГПЦ(80) Деформационная секция №3 | ФО | 11 | 107.14 | Отсутствует товарный вид | Загрязнения грунтом, белая ржавчина вследствие взаимодействия с солью. | Устранимое | Логистика | Отдел логистики | Логистика смена А | Отсутствует координация в процессе внутризаводских перемещений | Не указана | Грязь на продукции появилась в процессе транспортировки продукции, использовать менее химически активные реагенты при посыпке дорог. | Отражены в 1C:ERP
215 | И00-0000120 | 31.03.2026 | Склад ПДС черный | (ПФК) Настил Р 44,4х11,1/30х2 А 1496х1000 (сварка лазерная) | Настилы прессованные | 1 | 30.27 | Невыполнение требований НТД | Выступ связующего элемента относительно несущей полосы по КД не более 0,5мм, фактически до 0,94мм. | Устранимое | УПН корпус №9 | Участок производства настилов | Невозможно установить | Малый опыт работы на оборудовании/технологической операции | Невнимательность исполнителя | проведена разьяснительная беседа с работниками | Не отражены в 1C:ERP
216 | И00-0000120 | 31.03.2026 | Склад ПДС черный | (ПФК) Настил Р 44,4х11,1/30х2 А 1496х1000 (сварка лазерная) | Настилы прессованные | 6 | 181.62 | Невыполнение требований НТД | Выступание связующих элементов над несущей полосой по КД не более 1,5мм, фактически 1,6-2,77мм. | Устранимое | УПН корпус №9 | Участок производства настилов | Невозможно установить | Малый опыт работы на оборудовании/технологической операции | Невнимательность исполнителя | проведена разьяснительная беседа с работниками | Не отражены в 1C:ERP
217 | И00-0000121 | 03.04.2026 | Склад готовой продукции | ГПЦ(настил)(40) Настил Р 44,4х11,1/30х2 1 А Zn 1000х1000 | Настилы прессованные | 9 | 184.23 | Механическое повреждение | Механические повреждения, забоины ЦП до основного металла. | Устранимое | Логистика | Отдел логистики | Логистика смена А | Нарушение установленных схем маршрутов и перемещений внутри предприятия | Нарушение установленных схем маршрутов и перемещений внутри предприятия | Настилы переставлены и не хранятся в зонах разворота фур | Не отражены в 1C:ERP
1586 | К00-0000135 | 30.03.2026 | Участок производства настилов | (ПФК) Настил Р 44,4х11,1/30х2 А 1496х1000 (сварка лазерная) | Настилы прессованные | 2 | 60.54 | Отсутствует сварной шов | Локально отсутствие лазерной сварки (2 места) | Устранимое | УПН Корпус №9 | Участок производства настилов | Смена В УПН | - | - | - | Не отражены в 1C:ERP
1587 | К00-0000135 | 30.03.2026 | Участок производства настилов | (ПФК) Настил Р 44,4х11,1/30х2 А 1496х1000 (сварка лазерная) | Настилы прессованные | 1 | 30.27 | Отсутствует сварной шов | Отсутствие лазерной сварки по всей длине несущей полосы. | Устранимое | УПН Корпус №9 | Участок производства настилов | Смена В УПН | - | - | - | Не отражены в 1C:ERP
1590 | К00-0000135 | 30.03.2026 | Участок производства настилов | (ПФК) Настил Р 44,4х11,1/30х2 А 1496х1000 (сварка лазерная) | Настилы прессованные | 5 | 151.35 | Дефекты сварных швов | Кратеры, прожоги | Устранимое | УПН Корпус №9 | Участок производства настилов | Смена В УПН | - | - | - | Не отражены в 1C:ERP
1591 | К00-0000135 | 30.03.2026 | Участок производства настилов | (ПФК) Настил Р 44,4х11,1/30х2 А 1496х1000 (сварка лазерная) | Настилы прессованные | 2 | 60.54 | Невыполнение требований НТД | Локально отсутствие лазерной сварки (2 места). выступание связующих полос над несущими 2 мм. | Устранимое | УПН Корпус №9 | Участок производства настилов | Смена В УПН | - | - | - | Не отражены в 1C:ERP
1605 | К00-0000137 | 31.03.2026 | Цех цинкования | ГПЦ(настил)(40) Настил Р 44,4х11,1/30х2 А Zn 1496х1000 | Настилы прессованные | 3 | 90.81 | Наплывы цинка в виде острых капель |  | Устранимое | ЦЦ БЛ | Цех цинкования | Смена В ЦГЦ | - | - | - | Не отражены в 1C:ERP
1612 | К00-0000138 | 31.03.2026 | Участок металлоизделий | (ПФК) Основание ФО-У-90-2-Б(Г) (сварка) | ФО | 1 | 245.5 | Дефекты сварных швов | Подрезы, брызги металла | Устранимое | УМИ корпус №11 | Участок металлоизделий | Смена В УМИ | - | - | - | Не отражены в 1C:ERP
1614 | К00-0000139 | 01.04.2026 | Цех цинкования | ГПЦ(80) Секция балки СБ-W/2,5-6320/0,5-М5 | ДО | 1 | 57.9 | Наплывы цинка на сопрягаемых поверхностях |  | Устранимое | ЦЦ БЛ | Цех цинкования | Смена А ЦГЦ | - | - | - | Не отражены в 1C:ERP
1624 | К00-0000139 | 01.04.2026 | Цех цинкования | ГПЦ(80) Стойка дорожная СД-1,5С2 (4,0) | ДО | 5 | 49.625 | Наплывы цинка в зоне монтажных отверстий |  | Устранимое | ЦЦ БЛ | Цех цинкования | Смена А ЦГЦ | - | - | - | Не отражены в 1C:ERP
1636 | К00-0000141 | 02.04.2026 | Цех цинкования | ГПСкомпл(60) Опора МСО-ФГ-4-10-01-ц СТО 07525912-300-2021 (ФГС-400-10,0-01-ц) (ОО 502.00.00.000 СБ) | Опоры | 6 | 1146 | Отсутствует маркировка | Значек заземления | Устранимое | ЦЦ БЛ | Цех цинкования | Смена А ЦГЦ | - | - | - | Не отражены в 1C:ERP