## Лист_1
№ п/п | Номер | Дата | Место проведения контроля | Номенклатура | Группа номенклатуры | Кол., шт. | Кол., кг | Вид несоответствия | Несоответствие | Критичность несоответствия | Склад (место возникновения) | Ответственное подразделение за несоответствие | Ответственная смена за несоответствие | Коренная причина возникновения | Коренная причина необнаружения | Корректирующие действия | Затраты на доработку
64 | И00-0000047 | 02.02.2026 | Корпус №01 | ДО СПИСАНИЯ ГПЦ(80) Консоль-амортизатор КА-С2 | ДО | 5 | 10.24 | Несоответствия ЦП | Не сплошность покрытия,сколы,наплывы цинка в монтажных отверстиях,наплыв цинка в виде острый капли. | Устранимое | ЦЦ БЛ | Участок металлоизделий | Невозможно установить | Нарушение требований технологической документации | Не проведён технический контроль продукции, сырья, материалов, комплектующих | Провести инструктаж с исполнителем о доработке ЦП | Не отражены в 1C:ERP
65 | И00-0000048 | 02.02.2026 | Корпус №01 | ПФК(закупка) Ствол опоры МНО-ФГ-11,5-02 СТО 07525912-300-2021 (ФГН-11,5(100)-02) ОО 043.01.00.000 (о | Опоры | 1 | 209.23 | Несоответствие геометрических размеров | Дет. 4 Фланец ФГН-11,5(100): - размер 400+/-1 мм, фактически 388-390 мм; - размер 300+/-0,5 мм, фактически 256 мм. Степень окисления поверхности металла «С» | Устранимое | Не определено | Невозможно установить | Невозможно установить | - | - | - | Отражены в 1C:ERP
66 | И00-0000049 | 03.02.2026 | Корпус №11 | (ПФК) Рама передняя БО 251.01.00.000 (зачистка) | ОМФП | 1 | 140.15 | Невыполнение требований НТД | 1. Размер по КД 580(+-2) мм фактически 576,5 мм. 2. Зазоры 1 мм в детали поз.1. 2. Брызги металла. 3. Прожоги. 4. Незаваренный кратер. 5. Отсутствие клейма сварщика. | Малозначительное Устранимое | УМИ корпус №11 | Участок металлоизделий | Невозможно установить | Невнимательность исполнителя | Невнимательность исполнителя | Проговорить с исполнителями о качестве выпускаемой продукции. Объявить замечание. Отв. см. мастера. | Не отражены в 1C:ERP
67 | И00-0000049 | 03.02.2026 | Корпус №11 | (ПФК) Рама передняя БО 251.01.00.000 (зачистка) | ОМФП | 1 | 140.15 | Невыполнение требований НТД | 1. Размер по КД 620(+-2) мм фактически 614(+-2) мм. 2. Размер по КД 580 фактически 572-573(+-2) мм. 3. Размер по КД 140(+-1) мм фактически 138 мм. 4. Брызги металла. 5. Отсутствие клейма сварщика. | Малозначительное Устранимое | УМИ корпус №11 | Участок металлоизделий | Невозможно установить | Невнимательность исполнителя | Невнимательность исполнителя | Проговорить с исполнителями о качестве выпускаемой продукции. Объявить замечание. Отв. см. мастера. | Не отражены в 1C:ERP
68 | И00-0000050 | 03.02.2026 | Корпус №13 | (ПФК) Настил SP 34х76/30х3 S4 А 940х250 (сварка) | Настилы сварные | 13 | 88.92 | Невыполнение требований НТД | 1. Размер по КД 250 мм, фактически 244 мм. 2. Натеки. | Устранимое | УПН корпус №13 | Участок производства настилов | Смена Б УПН | Неправильное выполнение технологических операций по сварке | Невнимательность исполнителя | Усилен промежуточный контроль со стороны мастера и бригадира. Проведена разъяснительная беседа с исполнителем. | Не отражены в 1C:ERP
69 | И00-0000051 | 05.02.2026 | Корпус №04 | (ПФ) Ребро (раскрой) | МО | 180 | 34.2 | Несоответствие требованиям КД | Размер по КД 20(+-1) мм, фактически 10 мм. | Устранимое | УМИ корпус №4 | Участок металлоизделий | Смена А УМИ | Невнимательность исполнителя | Незнание/непонимание требований к качеству продукции | Провести дополнительный инструктаж с исполнителем о качестве выпускаемой продукции | Отражены в 1C:ERP
70 | И00-0000052 | 05.02.2026 | Корпус №11 | (ПФ) Секция 1 (ТАНС.301317.326) (сварка) | Опоры | 1 | 74.76 | Скручивание профиля | По ГОСТ 23118 п. 5.6 скручивание (винтообразность) элемента не более 0,001L (4,5 мм), фактически до 60 мм | Малозначительное | УМИ корпус №11 | Участок металлоизделий | Смена А УМИ | При разработке технологии выбраны неоптимальные процессы, операции, режимы работы оборудования | Не проведён технический контроль продукции, сырья, материалов, комплектующих | 1. Провести беседу с исполнителем Отв. сменный мастер/бригадир Срок 01.03.26 2. Усилить контроль за СиМ на наличие дефектов, с целью исключения вариан
71 | И00-0000053 | 05.02.2026 | Корпус №11 | (ПФ) Секция 1 (ТАНС.301317.326) (сварка) | Опоры | 6 | 448.56 | Скручивание профиля | По ГОСТ 23118 п. 5.6 скручивание (винтообразность) элемента не более 0,001L (4,5 мм), фактически 20-45 мм | Малозначительное | УМИ корпус №11 | Участок металлоизделий | Смена В УМИ | Нарушение требований технологической документации | Невнимательность исполнителя | провести беседу с исполнителем Отв. сменный мастер | Не отражены в 1C:ERP
72 | И00-0000054 | 05.02.2026 | Корпус №09 | (ПФК) Настил Р 44,4х22,2/30х2 1 А 996х1000 (сварка лазерная) | Настилы прессованные | 1 | 16.25 | Несплавление | Несплавление. | Устранимое | УПН корпус №9 | Участок производства настилов | Смена Б УПН | При разработке технологии выбраны неоптимальные процессы, операции, режимы работы оборудования | Невнимательность исполнителя | Усилен промежуточный контроль со стороны мастера и бригадира. Проведена разъяснительная беседа с исполнителем. | Не отражены в 1C:ERP
73 | И00-0000054 | 05.02.2026 | Корпус №09 | (ПФК) Настил Р 44,4х22,2/30х2 1 А 996х1000 (сварка лазерная) | Настилы прессованные | 11 | 178.75 | Невыполнение требований НТД | 1. Несплавление. 2. Механические повреждения. | Устранимое | УПН корпус №9 | Участок производства настилов | Смена Б УПН | При разработке технологии выбраны неоптимальные процессы, операции, режимы работы оборудования | Невнимательность исполнителя | Усилен промежуточный контроль со стороны мастера и бригадира. Проведена разъяснительная беседа с исполнителем. | Не отражены в 1C:ERP
74 | И00-0000055 | 06.02.2026 | Корпус №11 | (ПФК) Ствол опоры ФГН-10,0-02 (ОО 270.01.00.000 СБ) (сварка) | Опоры | 6 | 830.94 | Дефекты сварных швов | 1. У детали поз.5 не выполнено требование "Заварить". 2. Поры. 3. Подрезы. 4. Брызги металла. 5. Налипший шлак. | Устранимое | УМИ корпус №11 | Участок металлоизделий | Смена А УМИ | Незнание/непонимание требований к качеству продукции | Не проведён технический контроль продукции, сырья, материалов, комплектующих | Провести беседу с исполнителем Отв. Сменный мастер | Не отражены в 1C:ERP
75 | И00-0000056 | 09.02.2026 | Корпус №09 | (ПФК) Настил Р 44,4х11,1/30х2 1 А 1696х1000 (сварка лазерная) | Настилы прессованные | 6 | 212.28 | Невыполнение требований НТД | Отклонение от прямоугольности торцевого реза несущей полосы 5 - 6.5 мм. Допускается не более 3мм. | Устранимое | УПН корпус №9 | Участок производства настилов | Смена Б УПН | При разработке технологии выбраны неоптимальные процессы, операции, режимы работы оборудования | Невнимательность исполнителя | Усилен промежуточный контроль со стороны мастера и бригадира. Проведена разъяснительная беседа с исполнителем. | Не отражены в 1C:ERP
76 | И00-0000057 | 10.02.2026 | Корпус №09 | (ПФК) Настил Р 44,4х11,1/30х2 1 А 1000х1000 (сварка лазерная) | Настилы прессованные | 30 | 614.1 | Дефекты сварных швов | Налипший шлак, прожог, несплавление | Устранимое | УПН корпус №9 | Участок производства настилов | Смена А УПН | Малый опыт работы на оборудовании/технологической операции | Невнимательность исполнителя | С сотрудником проведена разъяснительная работа | Не отражены в 1C:ERP
77 | И00-0000058 | 11.02.2026 | Склад ПФ | (ПФ) Фланец (24/230/320) (ОО 270.01.00.002) (раскрой) | Опоры | 72 | 856.8 | Несоответствие геометрических размеров | По КД размер под стержень опоры 147+-0,6мм, фактически 212мм | Устранимое | УМИ корпус №9 | Участок металлоизделий | Смена В УМИ | Невнимательность исполнителя | Невнимательность исполнителя | Провести беседу с исполнителем, о контроле первой детали. Отв. сменный мастер/бригадир | Не отражены в 1C:ERP
78 | И00-0000059 | 11.02.2026 | Корпус №11 | (ПФ) Лючок (ОО 271.01.02.000 СБ) (сварка) | Опоры | 31 | 159.96 | Несоответствие требованиям КД | По КД внутренний размер лючка 146+0,5-1мм, фактически до 149,7мм. Не выполнен пункт 2 ТТ "зачистить по уровню основного металла". | Устранимое | УМИ корпус №11 | Участок металлоизделий | Невозможно установить | Невнимательность исполнителя | Незнание/непонимание требований к качеству продукции | Усилить контроль за данным изделием. Провести беседу с исполнителем. | Не отражены в 1C:ERP
79 | И00-0000059 | 11.02.2026 | Корпус №11 | (ПФ) Лючок (ОО 271.01.02.000 СБ) (сварка) | Опоры | 38 | 196.08 | Несоответствие требованиям КД | По КД внутренний размер лючка 146+0,5-1мм, фактически до 149,7мм. Не выполнен пункт 2 ТТ "зачистить по уровню основного металла". Отсутствует заводская бирка. | Устранимое | УМИ корпус №11 | Участок металлоизделий | Невозможно установить | Невнимательность исполнителя | Незнание/непонимание требований к качеству продукции | Усилить контроль за данным изделием. Провести беседу с исполнителем. | Не отражены в 1C:ERP
80 | И00-0000060 | 11.02.2026 | Корпус №09 | (ПФК) Настил Р 44,4х11,1/30х2 1 А 1000х1000 (сварка лазерная) | Настилы прессованные | 3 | 61.41 | Невыполнение требований НТД | 1. Выступание связующего элемента над несущей полосой более 1.5 мм. 2. Мех.повреждение. | Устранимое | УПН корпус №9 | Участок производства настилов | Смена Б УПН | Малый опыт работы на оборудовании/технологической операции | Невнимательность исполнителя | Проведена доработка, с сотрудником проведена дополнительная разъяснительная работа | Не отражены в 1C:ERP
81 | И00-0000060 | 11.02.2026 | Корпус №09 | (ПФК) Настил Р 44,4х22,2/30х2 1 А 996х1000 (сварка лазерная) | Настилы прессованные | 5 | 81.25 | Невыполнение требований НТД | 1. Отсутствие лазерной сварки. 2. Налипший шлак. 3. Прожог | Устранимое | УПН корпус №9 | Участок производства настилов | Смена Б УПН | Малый опыт работы на оборудовании/технологической операции | Невнимательность исполнителя | Проведена доработка, с сотрудником проведена дополнительная разъяснительная работа | Не отражены в 1C:ERP
82 | И00-0000061 | 16.02.2026 | Корпус №01 | ГПСкомпл(60) Опора МСД-Ф-4-8,5-01-ц СТО 07525912-300-2021 (СФ-400-8,5-01-ц) (ОО 247.00.00.000 СБ) | Опоры | 1 | 367 | Отклонение от прямолинейности | Отклонение от прямолинейности дет.6 до 53мм,на длине 4495 мм.По СТО +/-20мм. | Устранимое | Не определено | Невозможно установить | - | - | - | - | Отражены в 1C:ERP
83 | И00-0000062 | 18.02.2026 | Склад готовой продукции | ГПЦ(80) Основание дополнительное ФО-У-110-2-Б(Г) | ФО | 1 | 100.37 | Бурая ржавчина | Бурая ржавчина в местах зачистки | Устранимое | Логистика | Отдел логистики | Невозможно установить | Незнание/непонимание требований к качеству продукции | Невнимательность исполнителя | Обращать особое внимание на появлении белой коррозии и своевременно вызывать ОТК для фиксации. | Не отражены в 1C:ERP
84 | И00-0000062 | 18.02.2026 | Склад готовой продукции | ГПЦ(80) Балка L=2920 мм | ВО | 37 | 1153.031 | Забоины ЦП до основного металла | Забоины ЦП до основного металла | Устранимое | Логистика | Отдел логистики | Невозможно установить | Незнание/непонимание требований к качеству продукции | Невнимательность исполнителя | Обращать особое внимание на появлении белой коррозии и своевременно вызывать ОТК для фиксации. | Не отражены в 1C:ERP
85 | И00-0000062 | 18.02.2026 | Склад готовой продукции | ГПЦ(80) Секция балки СБ-3N-W-2,5-2,0 правая | ВО | 2 | 51.514 | Забоины ЦП до основного металла | Забоины ЦП до основного металла | Устранимое | Логистика | Отдел логистики | Невозможно установить | Незнание/непонимание требований к качеству продукции | Невнимательность исполнителя | Обращать особое внимание на появлении белой коррозии и своевременно вызывать ОТК для фиксации. | Не отражены в 1C:ERP
86 | И00-0000062 | 18.02.2026 | Склад готовой продукции | ГПЦ(80) Секция балки W(640)-W(300)-2,5-2,0 | ВО | 2 | 43.066 | Забоины ЦП до основного металла | Забоины ЦП до основного металла | Устранимое | Логистика | Отдел логистики | Невозможно установить | Незнание/непонимание требований к качеству продукции | Невнимательность исполнителя | Обращать особое внимание на появлении белой коррозии и своевременно вызывать ОТК для фиксации. | Не отражены в 1C:ERP
87 | И00-0000062 | 18.02.2026 | Склад готовой продукции | ГПЦ(60) Балка экрана L=3500 мм | ДО | 1 | 24.5 | Непроцинковка на сварных швах и околошовной зоне | Непроцинковка на сварных швах и околошовной зоне | Устранимое | Логистика | Отдел логистики | Невозможно установить | Незнание/непонимание требований к качеству продукции | Невнимательность исполнителя | Обращать особое внимание на появлении белой коррозии и своевременно вызывать ОТК для фиксации. | Не отражены в 1C:ERP
88 | И00-0000062 | 18.02.2026 | Склад готовой продукции | ГПЦ(80) Элемент радиусный ЭР-W/2,5-5000-М5 (R=5000 мм; Lзаг=1980 мм) ВЫПУКЛЫЙ | ДО | 1 | 17.309 | Забоины ЦП до основного металла | Забоины ЦП до основного металла | Устранимое | Логистика | Отдел логистики | Невозможно установить | Незнание/непонимание требований к качеству продукции | Невнимательность исполнителя | Обращать особое внимание на появлении белой коррозии и своевременно вызывать ОТК для фиксации. | Не отражены в 1C:ERP
89 | И00-0000062 | 18.02.2026 | Склад готовой продукции | ГПЦ(80) Элемент радиусный ЭР-W/2,5-1700-М5 (R=1700 мм; Lзаг=6320 мм) ВЫПУКЛЫЙ | ДО | 1 | 55.584 | Бурая ржавчина | Бурая ржавчина | Устранимое | Логистика | Отдел логистики | Невозможно установить | Незнание/непонимание требований к качеству продукции | Невнимательность исполнителя | Обращать особое внимание на появлении белой коррозии и своевременно вызывать ОТК для фиксации. | Не отражены в 1C:ERP
90 | И00-0000062 | 18.02.2026 | Склад готовой продукции | ГПЦ(80) Стойка-01 Э 357.01.00.003 | ВО | 1 | 24.24 | Забоины ЦП до основного металла | Забоины ЦП до основного металла | Устранимое | Логистика | Отдел логистики | Невозможно установить | Незнание/непонимание требований к качеству продукции | Невнимательность исполнителя | Обращать особое внимание на появлении белой коррозии и своевременно вызывать ОТК для фиксации. | Не отражены в 1C:ERP
91 | И00-0000062 | 18.02.2026 | Склад готовой продукции | ГПЦ(80) Стойка-02 Э 357.01.00.006 | ВО | 2 | 48.74 | Забоины ЦП до основного металла | Забоины ЦП до основного металла | Устранимое | Логистика | Отдел логистики | Невозможно установить | Незнание/непонимание требований к качеству продукции | Невнимательность исполнителя | Обращать особое внимание на появлении белой коррозии и своевременно вызывать ОТК для фиксации. | Не отражены в 1C:ERP
92 | И00-0000062 | 18.02.2026 | Склад готовой продукции | ГПЦ(80) Стойка-02 Э 357.01.00.006 | ВО | 10 | 243.7 | Бурая ржавчина | Бурая ржавчина | Устранимое | Логистика | Отдел логистики | Невозможно установить | Незнание/непонимание требований к качеству продукции | Невнимательность исполнителя | Обращать особое внимание на появлении белой коррозии и своевременно вызывать ОТК для фиксации. | Не отражены в 1C:ERP
93 | И00-0000062 | 18.02.2026 | Склад готовой продукции | ГПЦ(60) Петля анкерного участка | ВО | 7 | 132.65 | Забоины ЦП до основного металла | Забоины ЦП до основного металла | Устранимое | Логистика | Отдел логистики | Невозможно установить | Незнание/непонимание требований к качеству продукции | Невнимательность исполнителя | Обращать особое внимание на появлении белой коррозии и своевременно вызывать ОТК для фиксации. | Не отражены в 1C:ERP
94 | И00-0000062 | 18.02.2026 | Склад готовой продукции | ГПЦ(60) Петля анкерного участка | ВО | 2 | 37.9 | Бурая ржавчина | Бурая ржавчина | Устранимое | Логистика | Отдел логистики | Невозможно установить | Незнание/непонимание требований к качеству продукции | Невнимательность исполнителя | Обращать особое внимание на появлении белой коррозии и своевременно вызывать ОТК для фиксации. | Не отражены в 1C:ERP
95 | И00-0000062 | 18.02.2026 | Склад готовой продукции | ГПЦ(80) Секция балки СБ-3N/2,5-6320/0,5-М5 с отверстиями дополнительными | ВО | 6 | 542.28 | Забоины ЦП до основного металла | Забоины ЦП до основного металла | Устранимое | Логистика | Отдел логистики | Невозможно установить | Незнание/непонимание требований к качеству продукции | Невнимательность исполнителя | Обращать особое внимание на появлении белой коррозии и своевременно вызывать ОТК для фиксации. | Не отражены в 1C:ERP
96 | И00-0000062 | 18.02.2026 | Склад готовой продукции | ГПЦ(80) Балка L=1920 мм | ВО | 15 | 307.05 | Забоины ЦП до основного металла | Забоины ЦП до основного металла | Устранимое | Логистика | Отдел логистики | Невозможно установить | Незнание/непонимание требований к качеству продукции | Невнимательность исполнителя | Обращать особое внимание на появлении белой коррозии и своевременно вызывать ОТК для фиксации. | Не отражены в 1C:ERP
97 | И00-0000062 | 18.02.2026 | Склад готовой продукции | ГПЦ(80) Балка L=1920 мм | ВО | 177 | 3623.19 | Бурая ржавчина | Бурая ржавчина | Устранимое | Логистика | Отдел логистики | Невозможно установить | Незнание/непонимание требований к качеству продукции | Невнимательность исполнителя | Обращать особое внимание на появлении белой коррозии и своевременно вызывать ОТК для фиксации. | Не отражены в 1C:ERP
98 | И00-0000062 | 18.02.2026 | Склад готовой продукции | ГПЦ(80) Рама Э 357.01.01.000 | ВО | 2 | 379.2 | Забоины ЦП до основного металла | Забоины ЦП до основного металла | Устранимое | Логистика | Отдел логистики | Невозможно установить | Незнание/непонимание требований к качеству продукции | Невнимательность исполнителя | Обращать особое внимание на появлении белой коррозии и своевременно вызывать ОТК для фиксации. | Не отражены в 1C:ERP
99 | И00-0000062 | 18.02.2026 | Склад готовой продукции | ГПЦ(80) Секция балки СБ-3N/2,5-4320/0,5-М5 с отверстиями дополнительными | ВО | 1 | 61.96 | Забоины ЦП до основного металла | Забоины ЦП до основного металла | Устранимое | Логистика | Отдел логистики | Невозможно установить | Незнание/непонимание требований к качеству продукции | Невнимательность исполнителя | Обращать особое внимание на появлении белой коррозии и своевременно вызывать ОТК для фиксации. | Не отражены в 1C:ERP
100 | И00-0000062 | 18.02.2026 | Склад готовой продукции | ГПЦ(80) Стенка внутренняя | ВО | 1 | 43.66 | Забоины ЦП до основного металла | Забоины ЦП до основного металла | Устранимое | Логистика | Отдел логистики | Невозможно установить | Незнание/непонимание требований к качеству продукции | Невнимательность исполнителя | Обращать особое внимание на появлении белой коррозии и своевременно вызывать ОТК для фиксации. | Не отражены в 1C:ERP
101 | И00-0000062 | 18.02.2026 | Склад готовой продукции | ГПЦ(60) Фиксатор Э 357.03.00.000 | ВО | 2 | 14.52 | Непроцинковка на сварных швах и околошовной зоне | Непроцинковка на сварных швах и околошовной зоне | Устранимое | Логистика | Отдел логистики | Невозможно установить | Незнание/непонимание требований к качеству продукции | Невнимательность исполнителя | Обращать особое внимание на появлении белой коррозии и своевременно вызывать ОТК для фиксации. | Не отражены в 1C:ERP
102 | И00-0000062 | 18.02.2026 | Склад готовой продукции | ГПЦ(60) Фиксатор Э 357.03.00.000 | ВО | 1 | 7.26 | Забоины ЦП до основного металла | Забоины ЦП до основного металла | Устранимое | Логистика | Отдел логистики | Невозможно установить | Незнание/непонимание требований к качеству продукции | Невнимательность исполнителя | Обращать особое внимание на появлении белой коррозии и своевременно вызывать ОТК для фиксации. | Не отражены в 1C:ERP
103 | И00-0000062 | 18.02.2026 | Склад готовой продукции | ГПЦ(60) Распорка-01 (Э 357.01.02.000) | ВО | 3 | 6 | Забоины ЦП до основного металла | Забоины ЦП до основного металла | Устранимое | Логистика | Отдел логистики | Невозможно установить | Незнание/непонимание требований к качеству продукции | Невнимательность исполнителя | Обращать особое внимание на появлении белой коррозии и своевременно вызывать ОТК для фиксации. | Не отражены в 1C:ERP
104 | И00-0000062 | 18.02.2026 | Склад готовой продукции | ГПЦ(80) Секция балки деформационного шва СБ-ДШ-W/3-1520-М5 | МО | 1 | 18.328 | Забоины ЦП до основного металла | Забоины ЦП до основного металла | Устранимое | Логистика | Отдел логистики | Невозможно установить | Незнание/непонимание требований к качеству продукции | Невнимательность исполнителя | Обращать особое внимание на появлении белой коррозии и своевременно вызывать ОТК для фиксации. | Не отражены в 1C:ERP
105 | И00-0000062 | 18.02.2026 | Склад готовой продукции | ГПЦ(80) Элемент концевой ЭК-W/2,5-М5 | ДО | 1 | 7.162 | Забоины ЦП до основного металла | Забоины ЦП до основного металла | Устранимое | Логистика | Отдел логистики | Невозможно установить | Незнание/непонимание требований к качеству продукции | Невнимательность исполнителя | Обращать особое внимание на появлении белой коррозии и своевременно вызывать ОТК для фиксации. | Не отражены в 1C:ERP
106 | И00-0000062 | 18.02.2026 | Склад готовой продукции | ГПЦ(80) Анкер СА-W/0,7 | ДО | 4 | 69.368 | Забоины ЦП до основного металла | Забоины ЦП до основного металла | Устранимое | Логистика | Отдел логистики | Невозможно установить | Незнание/непонимание требований к качеству продукции | Невнимательность исполнителя | Обращать особое внимание на появлении белой коррозии и своевременно вызывать ОТК для фиксации. | Не отражены в 1C:ERP
107 | И00-0000062 | 18.02.2026 | Склад готовой продукции | ГПЦ(80) Элемент переходной правый ФО-ДД-W-750/620 | ФО | 7 | 236.145 | Непроцинковка на сварных швах и околошовной зоне | Непроцинковка на сварных швах и околошовной зоне, забоины ЦП. | Устранимое | Логистика | Отдел логистики | Невозможно установить | Незнание/непонимание требований к качеству продукции | Невнимательность исполнителя | Обращать особое внимание на появлении белой коррозии и своевременно вызывать ОТК для фиксации. | Не отражены в 1C:ERP
108 | И00-0000062 | 18.02.2026 | Склад готовой продукции | ПФЦ(80-100) Уголок обтекателя 990х50х5 (оцинкование) | МО | 1 | 3.61 | Бурая ржавчина | Бурая ржавчина | Устранимое | Логистика | Отдел логистики | Невозможно установить | Незнание/непонимание требований к качеству продукции | Невнимательность исполнителя | Обращать особое внимание на появлении белой коррозии и своевременно вызывать ОТК для фиксации. | Не отражены в 1C:ERP
109 | И00-0000062 | 18.02.2026 | Склад готовой продукции | ГПЦ(80) Секция балки СБ-W/2,5-3820/0,5-М5 (для начальных/конечных участков) | ДО | 4 | 134.016 | Забоины ЦП до основного металла | Забоины ЦП до основного металла | Устранимое | Логистика | Отдел логистики | Невозможно установить | Незнание/непонимание требований к качеству продукции | Невнимательность исполнителя | Обращать особое внимание на появлении белой коррозии и своевременно вызывать ОТК для фиксации. | Не отражены в 1C:ERP
110 | И00-0000062 | 18.02.2026 | Склад готовой продукции | ГПЦ(80) Секция балки СБ-W/2,5-3820/0,5-М5 (для начальных/конечных участков) | ДО | 3 | 100.512 | Забоины ЦП до основного металла | Забоины ЦП до основного металла | Устранимое | Логистика | Отдел логистики | Невозможно установить | Незнание/непонимание требований к качеству продукции | Невнимательность исполнителя | Обращать особое внимание на появлении белой коррозии и своевременно вызывать ОТК для фиксации. | Не отражены в 1C:ERP
111 | И00-0000062 | 18.02.2026 | Склад готовой продукции | ГПЦ(80) Секция балки СБ-W/4-3320/0,5-М5 | ДО | 2 | 89.706 | Забоины ЦП до основного металла | Забоины ЦП до основного металла | Устранимое | Логистика | Отдел логистики | Невозможно установить | Незнание/непонимание требований к качеству продукции | Невнимательность исполнителя | Обращать особое внимание на появлении белой коррозии и своевременно вызывать ОТК для фиксации. | Не отражены в 1C:ERP
112 | И00-0000062 | 18.02.2026 | Склад готовой продукции | ГПЦ(80) Связь анкерная СА-W/2,5-М5 | ДО | 2 | 41.318 | Забоины ЦП до основного металла | Забоины ЦП до основного металла | Устранимое | Логистика | Отдел логистики | Невозможно установить | Незнание/непонимание требований к качеству продукции | Невнимательность исполнителя | Обращать особое внимание на появлении белой коррозии и своевременно вызывать ОТК для фиксации. | Не отражены в 1C:ERP
113 | И00-0000062 | 18.02.2026 | Склад готовой продукции | ГПЦ(80) Секция балки деформационного шва СБ-ДШ-W/3-2320/0,5-М5 | ДО | 1 | 27.115 | Забоины ЦП до основного металла | Забоины ЦП до основного металла | Устранимое | Логистика | Отдел логистики | Невозможно установить | Незнание/непонимание требований к качеству продукции | Невнимательность исполнителя | Обращать особое внимание на появлении белой коррозии и своевременно вызывать ОТК для фиксации. | Не отражены в 1C:ERP
114 | И00-0000062 | 18.02.2026 | Склад готовой продукции | ГПЦ(80) Секция балки деформационного шва СБ-ДШ-W/3-2320/0,5-М5 | МО | 3 | 81.345 | Забоины ЦП до основного металла | Забоины ЦП до основного металла | Устранимое | Логистика | Отдел логистики | Невозможно установить | Незнание/непонимание требований к качеству продукции | Невнимательность исполнителя | Обращать особое внимание на появлении белой коррозии и своевременно вызывать ОТК для фиксации. | Не отражены в 1C:ERP
115 | И00-0000062 | 18.02.2026 | Склад готовой продукции | ГПЦ(80) Элемент концевой ЭК-W/4-М5 | ДО | 1 | 11.045 | Забоины ЦП до основного металла | Забоины ЦП до основного металла | Устранимое | Логистика | Отдел логистики | Невозможно установить | Незнание/непонимание требований к качеству продукции | Невнимательность исполнителя | Обращать особое внимание на появлении белой коррозии и своевременно вызывать ОТК для фиксации. | Не отражены в 1C:ERP
116 | И00-0000062 | 18.02.2026 | Склад готовой продукции | ГПЦ(80) Секция балки деформационного шва СБ-ДШ-W/3-1820/0,75-М5 | МО | 2 | 43.314 | Забоины ЦП до основного металла | Забоины ЦП до основного металла | Устранимое | Логистика | Отдел логистики | Невозможно установить | Незнание/непонимание требований к качеству продукции | Невнимательность исполнителя | Обращать особое внимание на появлении белой коррозии и своевременно вызывать ОТК для фиксации. | Не отражены в 1C:ERP
117 | И00-0000062 | 18.02.2026 | Склад готовой продукции | ГПЦ(60) Вставка отрывная ВО-140 | ДО | 6 | 6.258 | Забоины ЦП до основного металла | Забоины ЦП до основного металла | Устранимое | Логистика | Отдел логистики | Невозможно установить | Незнание/непонимание требований к качеству продукции | Невнимательность исполнителя | Обращать особое внимание на появлении белой коррозии и своевременно вызывать ОТК для фиксации. | Не отражены в 1C:ERP
118 | И00-0000062 | 18.02.2026 | Склад готовой продукции | ГПЦ(80) Секция балки деформационного шва СБ-ДШ-W/3-2820/0,5-М5 | ДО | 1 | 32.251 | Забоины ЦП до основного металла | Забоины ЦП до основного металла | Устранимое | Логистика | Отдел логистики | Невозможно установить | Незнание/непонимание требований к качеству продукции | Невнимательность исполнителя | Обращать особое внимание на появлении белой коррозии и своевременно вызывать ОТК для фиксации. | Не отражены в 1C:ERP
119 | И00-0000062 | 18.02.2026 | Склад готовой продукции | ГПЦ(80) Секция балки СБ-W/4-6320/0,5-М5 | ДО | 1 | 85.96 | Забоины ЦП до основного металла | Забоины ЦП до основного металла | Устранимое | Логистика | Отдел логистики | Невозможно установить | Незнание/непонимание требований к качеству продукции | Невнимательность исполнителя | Обращать особое внимание на появлении белой коррозии и своевременно вызывать ОТК для фиксации. | Не отражены в 1C:ERP
120 | И00-0000062 | 18.02.2026 | Склад готовой продукции | ГПЦ(80) Секция балки СБ-W/4-6320/0,5-М5 | ДО | 2 | 171.92 | Забоины ЦП до основного металла | Забоины ЦП до основного металла | Устранимое | Логистика | Отдел логистики | Невозможно установить | Незнание/непонимание требований к качеству продукции | Невнимательность исполнителя | Обращать особое внимание на появлении белой коррозии и своевременно вызывать ОТК для фиксации. | Не отражены в 1C:ERP
121 | И00-0000062 | 18.02.2026 | Склад готовой продукции | ГПЦ(80) Секция балки СБ-С1/4-3000 | ДО | 6 | 234.708 | Забоины ЦП до основного металла | Забоины ЦП до основного металла | Устранимое | Логистика | Отдел логистики | Невозможно установить | Незнание/непонимание требований к качеству продукции | Невнимательность исполнителя | Обращать особое внимание на появлении белой коррозии и своевременно вызывать ОТК для фиксации. | Не отражены в 1C:ERP
122 | И00-0000062 | 18.02.2026 | Склад готовой продукции | ГПЦ(80) Стержень стойки СД-2,0Ш | ДО | 1 | 17.307 | Забоины ЦП до основного металла | Забоины ЦП до основного металла | Устранимое | Логистика | Отдел логистики | Невозможно установить | Незнание/непонимание требований к качеству продукции | Невнимательность исполнителя | Обращать особое внимание на появлении белой коррозии и своевременно вызывать ОТК для фиксации. | Не отражены в 1C:ERP
123 | И00-0000062 | 18.02.2026 | Склад готовой продукции | ГПЦ(80) Стержень стойки СД-1,5СБ | ДО | 3 | 58.83 | Забоины ЦП до основного металла | Забоины ЦП до основного металла | Устранимое | Логистика | Отдел логистики | Невозможно установить | Незнание/непонимание требований к качеству продукции | Невнимательность исполнителя | Обращать особое внимание на появлении белой коррозии и своевременно вызывать ОТК для фиксации. | Не отражены в 1C:ERP
124 | И00-0000062 | 18.02.2026 | Склад готовой продукции | ГПЦ(80) Стержень стойки СД-1,5СБ | ДО | 1 | 19.61 | Бурая ржавчина | Бурая ржавчина | Устранимое | Логистика | Отдел логистики | Невозможно установить | Незнание/непонимание требований к качеству продукции | Невнимательность исполнителя | Обращать особое внимание на появлении белой коррозии и своевременно вызывать ОТК для фиксации. | Не отражены в 1C:ERP
125 | И00-0000062 | 18.02.2026 | Склад готовой продукции | ГПЦ(80) Основание дополнительное ФО-У-100-2-Б(Г) | ФО | 1 | 68.6 | Непроцинковка на сварных швах и околошовной зоне | Непроцинковка на сварных швах и околошовной зоне | Устранимое | Логистика | Отдел логистики | Невозможно установить | Незнание/непонимание требований к качеству продукции | Невнимательность исполнителя | Обращать особое внимание на появлении белой коррозии и своевременно вызывать ОТК для фиксации. | Не отражены в 1C:ERP
126 | И00-0000062 | 18.02.2026 | Склад готовой продукции | ГПЦ(80) Секция балки СБ-W/2,5-4320/0,5-М5 | ДО | 4 | 151.68 | Забоины ЦП до основного металла | Забоины ЦП до основного металла | Устранимое | Логистика | Отдел логистики | Невозможно установить | Незнание/непонимание требований к качеству продукции | Невнимательность исполнителя | Обращать особое внимание на появлении белой коррозии и своевременно вызывать ОТК для фиксации. | Не отражены в 1C:ERP
127 | И00-0000062 | 18.02.2026 | Склад готовой продукции | ГПЦ(80) Опора СМО-1,1Д-004 | МО | 3 | 15.6 | Забоины ЦП до основного металла | Забоины ЦП до основного металла | Устранимое | Логистика | Отдел логистики | Невозможно установить | Незнание/непонимание требований к качеству продукции | Невнимательность исполнителя | Обращать особое внимание на появлении белой коррозии и своевременно вызывать ОТК для фиксации. | Не отражены в 1C:ERP
128 | И00-0000062 | 18.02.2026 | Склад готовой продукции | ГПЦ(80) Секция балки СБ-W/4-6320/0,5 | ДО | 1 | 90.24 | Забоины ЦП до основного металла | Забоины ЦП до основного металла | Устранимое | Логистика | Отдел логистики | Невозможно установить | Незнание/непонимание требований к качеству продукции | Невнимательность исполнителя | Обращать особое внимание на появлении белой коррозии и своевременно вызывать ОТК для фиксации. | Не отражены в 1C:ERP
129 | И00-0000062 | 18.02.2026 | Склад готовой продукции | ГПЦ(80) Секция балки СБ-С1/3-3000 | ДО | 2 | 61.326 | Забоины ЦП до основного металла | Забоины ЦП до основного металла | Устранимое | Логистика | Отдел логистики | Невозможно установить | Незнание/непонимание требований к качеству продукции | Невнимательность исполнителя | Обращать особое внимание на появлении белой коррозии и своевременно вызывать ОТК для фиксации. | Не отражены в 1C:ERP
130 | И00-0000062 | 18.02.2026 | Склад готовой продукции | ГПЦ(80) Секция балки СБ-С1/4-6000 | ДО | 1 | 78.33 | Забоины ЦП до основного металла | Забоины ЦП до основного металла | Устранимое | Логистика | Отдел логистики | Невозможно установить | Незнание/непонимание требований к качеству продукции | Невнимательность исполнителя | Обращать особое внимание на появлении белой коррозии и своевременно вызывать ОТК для фиксации. | Не отражены в 1C:ERP
131 | И00-0000062 | 18.02.2026 | Склад готовой продукции | ГПЦ(80) Секция балки СБ-С1/4-6000 | ДО | 16 | 1253.28 | Забоины ЦП до основного металла | Забоины ЦП до основного металла | Устранимое | Логистика | Отдел логистики | Невозможно установить | Незнание/непонимание требований к качеству продукции | Невнимательность исполнителя | Обращать особое внимание на появлении белой коррозии и своевременно вызывать ОТК для фиксации. | Не отражены в 1C:ERP
132 | И00-0000062 | 18.02.2026 | Склад готовой продукции | ГПЦ(80) Секция балки СБ-С1/3-6000 | ДО | 1 | 61.4 | Забоины ЦП до основного металла | Забоины ЦП до основного металла | Устранимое | Логистика | Отдел логистики | Невозможно установить | Незнание/непонимание требований к качеству продукции | Невнимательность исполнителя | Обращать особое внимание на появлении белой коррозии и своевременно вызывать ОТК для фиксации. | Не отражены в 1C:ERP
133 | И00-0000062 | 18.02.2026 | Склад готовой продукции | ГПЦ(80) Опора СМО-1,1Д-003 | МО | 6 | 31.2 | Забоины ЦП до основного металла | Забоины ЦП до основного металла | Устранимое | Логистика | Отдел логистики | Невозможно установить | Незнание/непонимание требований к качеству продукции | Невнимательность исполнителя | Обращать особое внимание на появлении белой коррозии и своевременно вызывать ОТК для фиксации. | Не отражены в 1C:ERP
134 | И00-0000063 | 24.02.2026 | Корпус №11 | (ПФК) Деформационная секция №3 (сварка) | ФО | 27 | 262.98 | Дефекты сварных швов | 1. Прожог. 2. Цепочка пор. 3. Остатки сварочной проволоки. 4. Брызги металла | Устранимое | УМИ корпус №11 | Участок металлоизделий | Смена А УМИ | Невнимательность исполнителя | Невнимательность исполнителя | Провести беседу с исполнителем о качестве выпускаемой продукции. | Не отражены в 1C:ERP
135 | И00-0000064 | 24.02.2026 | Изолятор брака сырья | (ПФК(закупка)) Стойка дорожная СД-1,45Ш14-3 (без маркировки) (от поставщика/переработчика) | ДО | 4 | 71.52 | Отклонение формообразования и линейных размеров | 1. Заусенцы по торцу реза. 2. Перекос полки до 3 мм 3. Прогиб стенки до 3.5 мм. 4. Косина реза до 3 мм | Малозначительное Неустранимое | Не определено | Невозможно установить | - | - | - | -
136 | И00-0000064 | 24.02.2026 | Изолятор брака сырья | (ПФК(закупка)) Стойка дорожная СД-1,45Ш14-3 (без маркировки) (от поставщика/переработчика) | ДО | 71 | 1269.48 | Отклонение формообразования и линейных размеров | 1. Прогиб стенки f по высоте h сечения профиля по ГОСТ 8240-97 не более 1,0 мм, фактически 2-4 мм. 2. Косина реза полок до 10 мм. 3. Косина реза стенки до 12 мм. 4. Заусенцы по торцу. | Малозначительное Неустранимое | Не определено | Невозможно установить | - | - | - | -
137 | И00-0000065 | 25.02.2026 | Склад готовой продукции | ГПЦ(80) Стойка дорожная СД-1,45Ш16-3 | ДО | 11 | 226.49 | Отсутствует товарный вид | Белая ржавчина - 8шт, следы грунта - 3шт. | Устранимое | Логистика | Отдел логистики | Невозможно установить | Незнание/непонимание требований к качеству продукции | Невнимательность исполнителя | 1. Обеспечить выполнение требований И016 "Инструкция по проведению технического осмотра при приемке и хранении металлоизделий на складе готовой продук | Не отражены в 1C:ERP
138 | И00-0000065 | 25.02.2026 | Склад готовой продукции | ГПЦ(80) Стойка дорожная СД-1,45С/4,0 (БО 004.00.00.250) | ДО | 17 | 261.358 | Отсутствует товарный вид | Белая ржавчина - 15шт, следы грунта - 2шт. | Устранимое | Логистика | Отдел логистики | Невозможно установить | Незнание/непонимание требований к качеству продукции | Невнимательность исполнителя | 1. Обеспечить выполнение требований И016 "Инструкция по проведению технического осмотра при приемке и хранении металлоизделий на складе готовой продук | Не отражены в 1C:ERP
139 | И00-0000065 | 25.02.2026 | Склад готовой продукции | ГПЦ(80) Стойка дорожная СД-1,45С/4,0 (БО 004.00.00.250) | ДО | 19 | 292.106 | Отсутствует товарный вид | Белая ржавчина - 18шт, следы грунта - 1шт. | Устранимое | Логистика | Отдел логистики | Невозможно установить | Незнание/непонимание требований к качеству продукции | Невнимательность исполнителя | 1. Обеспечить выполнение требований И016 "Инструкция по проведению технического осмотра при приемке и хранении металлоизделий на складе готовой продук | Не отражены в 1C:ERP
140 | И00-0000065 | 25.02.2026 | Склад готовой продукции | ГПЦ(80) Стойка дорожная СД-1,45С/4,0 (БО 004.00.00.250) | ДО | 30 | 461.22 | Отсутствует товарный вид | Белая ржавчина - 22шт, следы грунта - 8шт. | Устранимое | Логистика | Отдел логистики | Невозможно установить | Незнание/непонимание требований к качеству продукции | Невнимательность исполнителя | 1. Обеспечить выполнение требований И016 "Инструкция по проведению технического осмотра при приемке и хранении металлоизделий на складе готовой продук | Не отражены в 1C:ERP
141 | И00-0000065 | 25.02.2026 | Склад готовой продукции | ГПЦ(80) Стойка дорожная СД-1,45С/4,0 (БО 004.00.00.250) | ДО | 13 | 199.862 | Отсутствует товарный вид | Белая ржавчина - 8шт, следы грунта - 5шт. | Устранимое | Логистика | Отдел логистики | Невозможно установить | Незнание/непонимание требований к качеству продукции | Невнимательность исполнителя | 1. Обеспечить выполнение требований И016 "Инструкция по проведению технического осмотра при приемке и хранении металлоизделий на складе готовой продук | Не отражены в 1C:ERP
142 | И00-0000065 | 25.02.2026 | Склад готовой продукции | ГПЦ(80) Секция балки СБ-W/3-6320/0,5-М5 | ДО | 10 | 677.63 | Следы воздействия химических веществ на ЦП | Следы грунта - 10шт. | Устранимое | Логистика | Отдел логистики | Невозможно установить | Незнание/непонимание требований к качеству продукции | Невнимательность исполнителя | 1. Обеспечить выполнение требований И016 "Инструкция по проведению технического осмотра при приемке и хранении металлоизделий на складе готовой продук | Не отражены в 1C:ERP
143 | И00-0000065 | 25.02.2026 | Склад готовой продукции | ГПЦ(80) Стойка дорожная СД-1,5С1 | ДО | 2 | 36.098 | Белая ржавчина | Белая ржавчина - 2шт. | Устранимое | Логистика | Отдел логистики | Невозможно установить | Незнание/непонимание требований к качеству продукции | Невнимательность исполнителя | 1. Обеспечить выполнение требований И016 "Инструкция по проведению технического осмотра при приемке и хранении металлоизделий на складе готовой продук | Не отражены в 1C:ERP
144 | И00-0000066 | 25.02.2026 | Склад готовой продукции | ГПЦ(80) Секция балки СБ-W/3-6320/0,5-М5 | ДО | 3 | 203.289 | Механическое повреждение | 1. Волнистость грани секции балки по НТД не более 3мм на 1 м длины, фактическая волнистость до 12мм. 2. Забоины ЦП до основного металла. | Устранимое | Логистика | Отдел логистики | Невозможно установить | Незнание/непонимание требований к качеству продукции | Невнимательность исполнителя | Проведен дополнительный инструктаж, чтобы обращали особое внимание при приемке продукции на склад и об оккуратном перемещении продукции внутри склада | Не отражены в 1C:ERP
145 | И00-0000067 | 25.02.2026 | Корпус №11 | (ПФК) Секция основная ФО-2 (сварка) | ФО | 10 | 292.4 | Дефекты сварных швов | 1. Поры. 2. Незавареный кратер. 3. Брызги металла. 4. Подрезы | Устранимое | УМИ корпус №11 | Участок металлоизделий | Смена Б УМИ | Малый опыт работы на оборудовании/технологической операции | Невнимательность исполнителя | Ознакомить исполнителя с видами дефектов св. швов. | Не отражены в 1C:ERP
146 | И00-0000067 | 25.02.2026 | Корпус №11 | (ПФК) Секция основная ФО-2 (сварка) | ФО | 9 | 263.16 | Дефекты сварных швов | 1. Поры. 2. Незавареный кратер. 3. Брызги металла. 4. Подрезы | Устранимое | УМИ корпус №11 | Участок металлоизделий | Смена Б УМИ | Малый опыт работы на оборудовании/технологической операции | Невнимательность исполнителя | Ознакомить исполнителя с видами дефектов св. швов. | Не отражены в 1C:ERP
147 | И00-0000068 | 25.02.2026 | Участок 8-11 корпуса | (ПФК) Секция основная ФО-2 (сварка) | ФО | 15 | 438.6 | Несоответствие сварных швов | 1. Сварной шов № 2 выполнен по незамкнутой линии. 2. Поры. 3. Асимметрия сварного шва №1 (дет.3-4) и №2 (дет.2-5). 4. Сварной шов №1 (дет.1-5) неполной длины. 5. Несплавление (дет.3-5) | Устранимое | УМИ корпус №11 | Участок металлоизделий | Смена А УМИ | Невнимательность исполнителя | Невнимательность исполнителя | Проработать с исполнителем вопрос об усилении визуального контроля к дефектам св. швов. | Не отражены в 1C:ERP
148 | И00-0000069 | 25.02.2026 | АСТРЕЯ ООО (ЭДО Такском ЗП согл. от 19.03.2025) | ПФЦ(60) Основание ЭС-2 (оцинкование) | ДО | 10800 | 4071.6 | Невыполнение требований НТД | На поверхности основания, предназначенной для наклеивания световозвращающей пленки наплывы цинка. На других поверхностях наплывы цинка в виде фольги, шлак (зола). Забоины ЦП до основного металла. Дефекты формообразования: смещение условной оси симметрии до 2 мм, искривление плоской части с монтажным пазом до 2 мм | Устранимое | ЦЦ АЛМЦ | Цех цинкования | Невозможно установить | Не проведён технический контроль продукции, сырья, материалов, комплектующих | Невнимательность исполнителя | Назначить курсы по ZVPM - тренингу для операторов поста управления работающих на АЛЦМ | Не отражены в 1C:ERP
149 | И00-0000070 | 27.02.2026 | Корпус №11 | (ПФК) Стойка перильная СПО-014 (сварка) | ПО | 24 | 312.96 | Несоответствие требованиям КД | Сварной шов №1 выполнен по незамкнутому контуру. | Малозначительное | УМИ корпус №11 | Участок металлоизделий | Смена В УМИ | Незнание/непонимание требований к качеству продукции | Невнимательность исполнителя | Ознакомить исполнителя с требованиями по правильности чтения КД Отв. сменный мастер | Не отражены в 1C:ERP
781 | К00-0000043 | 02.02.2026 | Цех цинкования | ГПЦ(80) Секция балки СБ-W/2,5-6320/0,5-М5 | ДО | 3 | 162.9 | Забоины ЦП до основного металла |  | Устранимое | ЦЦ БЛ | Цех цинкования | Смена А ЦГЦ | - | - | - | Не отражены в 1C:ERP
796 | К00-0000044 | 02.02.2026 | Участок производства настилов | (ПФ) Настил Р 44,4х11,1/30х2 1 А 1000х1000 (зачистка после сварки) | Настилы прессованные | 8 | 163.76 | Невыполнение требований НТД | Несплавление, отклонение несущей полосы от верт.положения более 2 мм. | Устранимое | УМИ корпус №11 | Участок металлоизделий | Смена А УПН | - | - | - | Не отражены в 1C:ERP
805 | К00-0000046 | 03.02.2026 | Цех цинкования | ГПСкомпл(80) Опора МНО-ФГ-10-02-ц СТО 07525912-300-2021 (ФГН-10,0-02-ц) (ОО 270.00.00.000 СБ) | Опоры | 3 | 426 | Шлак (флюс, зола) на поверхности ЦП |  | Устранимое | ЦЦ БЛ | Цех цинкования | Смена А ЦГЦ | - | - | - | Не отражены в 1C:ERP
806 | К00-0000046 | 03.02.2026 | Цех цинкования | ГПЦ(настил)(40) Настил Р 44,4х11,1/30х2 1 А Zn 1696х1000 | Настилы прессованные | 2 | 70.76 | Забоины ЦП до основного металла |  | Устранимое | ЦЦ БЛ | Цех цинкования | Смена А ЦГЦ | - | - | - | Не отражены в 1C:ERP
811 | К00-0000046 | 03.02.2026 | Цех цинкования | ГПЦ(настил)(40) Настил Р 44,4х11,1/30х2 1 А Zn 1000х1000 | Настилы прессованные | 1 | 20.47 | Наплывы цинка в виде острых капель |  | Устранимое | ЦЦ БЛ | Цех цинкования | Смена А ЦГЦ | - | - | - | Не отражены в 1C:ERP
814 | К00-0000046 | 03.02.2026 | Цех цинкования | ГПЦ(80) Секция балки СБ-W/2,5-6320/0,5-М5 | ДО | 5 | 271.5 | Наплывы цинка в виде острых капель |  | Устранимое | ЦЦ БЛ | Цех цинкования | Смена А ЦГЦ | - | - | - | Не отражены в 1C:ERP
821 | К00-0000048 | 03.02.2026 | Участок металлоизделий | (ПФК) Рама средняя БО 251.02.00.000 (зачистка) | ОМФП | 1 | 76.11 | Дефекты сварных швов | 1. Незаваренный кратер. 2. Брызги металла. 3. Подрезы. 4. Прожоги. 5. Отсутствует клеймо сварщика. | Устранимое | УМИ корпус №11 | Участок металлоизделий | Смена А УМИ | - | - | - | Не отражены в 1C:ERP
822 | К00-0000048 | 03.02.2026 | Участок металлоизделий | (ПФК) Рама средняя БО 251.02.00.000 (зачистка) | ОМФП | 1 | 76.11 | Дефекты сварных швов | 1. Поры. 2. Незаваренный кратер. 3. Брызги металла. 4. Отсутствует клеймо сварщика. | Устранимое | УМИ корпус №11 | Участок металлоизделий | Смена А УМИ | - | - | - | Не отражены в 1C:ERP
823 | К00-0000048 | 03.02.2026 | Участок металлоизделий | (ПФК) Рама средняя БО 251.02.00.000 (зачистка) | ОМФП | 2 | 152.22 | Невыполнение технических требований КД | Отсутствует клеймо сварщика | Устранимое | УМИ корпус №11 | Участок металлоизделий | Смена А УМИ | - | - | - | Не отражены в 1C:ERP
824 | К00-0000048 | 03.02.2026 | Участок металлоизделий | (ПФК) Рама передняя БО 251.01.00.000 (зачистка) | ОМФП | 1 | 140.15 | Дефекты сварных швов | 1. Незаваренный кратер. 2. Брызги металла. 3. Подрезы. 4. Прожоги. 5. Отсутствует клеймо сварщика. | Устранимое | УМИ корпус №11 | Участок металлоизделий | Смена А УМИ | - | - | - | Не отражены в 1C:ERP
825 | К00-0000048 | 03.02.2026 | Участок металлоизделий | (ПФК) Рама передняя БО 251.01.00.000 (зачистка) | ОМФП | 1 | 140.15 | Дефекты сварных швов | 1. Незаваренный кратер. 2. Брызги металла. 3. Прожоги. 4. Отсутствует клеймо сварщика. | Устранимое | УМИ корпус №11 | Участок металлоизделий | Смена А УМИ | - | - | - | Не отражены в 1C:ERP
826 | К00-0000049 | 04.02.2026 | Цех цинкования | ГПЦ(60) Рама средняя БО 251.02.00.000 | ОМФП | 8 | 608.88 | Шлак (флюс, зола) на поверхности ЦП |  | Устранимое | ЦЦ БЛ | Цех цинкования | Смена Б ЦГЦ | - | - | - | Не отражены в 1C:ERP
827 | К00-0000049 | 04.02.2026 | Цех цинкования | ГПЦ(60) Рама передняя БО 251.01.00.000 | ОМФП | 8 | 1121.2 | Шлак (флюс, зола) на поверхности ЦП |  | Устранимое | ЦЦ БЛ | Цех цинкования | Смена Б ЦГЦ | - | - | - | Не отражены в 1C:ERP
828 | К00-0000049 | 04.02.2026 | Цех цинкования | ГПЦ(80) Консоль-амортизатор КА-170/4-W | ДО | 6 | 18.48 | Наплывы цинка в зоне монтажных отверстий |  | Устранимое | ЦЦ БЛ | Цех цинкования | Смена Б ЦГЦ | - | - | - | Не отражены в 1C:ERP
835 | К00-0000049 | 04.02.2026 | Цех цинкования | ГПЦ(80) Секция балки СБ-W/2,5-6320/0,5-М5 | ДО | 2 | 108.6 | Наплывы цинка в виде острых капель |  | Устранимое | ЦЦ БЛ | Цех цинкования | Смена Б ЦГЦ | - | - | - | Не отражены в 1C:ERP
845 | К00-0000051 | 04.02.2026 | Участок металлоизделий | (ПФК) Консоль прямая В-20/8/Д360-24/8/Д360-1,0 (слесарная) | Опоры | 7 | 833 | Цепочка застывших капель | Цепочка застывших капель | Устранимое | УМИ корпус №11 | Участок металлоизделий | Смена Б УМИ | - | - | - | Не отражены в 1C:ERP
854 | К00-0000052 | 05.02.2026 | Цех цинкования | ГПЦ(60) Консоль прямая В-20/8/Д360-24/8/Д360-1,0-ц | Опоры | 5 | 595 | Шлак (флюс, зола) на поверхности ЦП |  | Устранимое | ЦЦ БЛ | Цех цинкования | Смена Б ЦГЦ | - | - | - | Не отражены в 1C:ERP
858 | К00-0000052 | 05.02.2026 | Цех цинкования | ГПЦ(настил)(40) Настил Р 44,4х11,1/30х2 1 А Zn 1696х1000 | Настилы прессованные | 3 | 106.14 | Забоины ЦП до основного металла |  | Устранимое | ЦЦ БЛ | Цех цинкования | Смена Б ЦГЦ | - | - | - | Не отражены в 1C:ERP
864 | К00-0000053 | 05.02.2026 | Участок металлоизделий | (ПФК) Настил Р 44,4х11,1/30х2 1 А 1000х1000 (сварка лазерная) | Настилы прессованные | 1 | 20.47 | Невыполнение требований НТД | Выступание связующего элемента над несущей полосой. | Устранимое | УПН Корпус №9 | Участок производства настилов | Смена Б УПН | - | - | - | Не отражены в 1C:ERP
892 | К00-0000055 | 06.02.2026 | Цех цинкования | ГПЦ(60) Рама передняя БО 251.01.00.000 | ОМФП | 10 | 1401.5 | Шлак (флюс, зола) на поверхности ЦП |  | Устранимое | ЦЦ БЛ | Цех цинкования | Смена В ЦГЦ | - | - | - | Не отражены в 1C:ERP
916 | К00-0000058 | 09.02.2026 | Цех цинкования | ГПЦ(80) Секция балки СБ-W/3-6320/0,5-М5 | ДО | 8 | 542.104 | Шлак (флюс, зола) на поверхности ЦП | переборка | Устранимое | ЦЦ БЛ | Цех цинкования | Смена Б ЦГЦ | - | - | - | Не отражены в 1C:ERP
917 | К00-0000058 | 09.02.2026 | Цех цинкования | ГПЦ(80) Секция балки СБ-W/2,5-6320/0,5-М5 | ДО | 6 | 325.8 | Шлак (флюс, зола) на поверхности ЦП | переборка | Устранимое | ЦЦ БЛ | Цех цинкования | Смена Б ЦГЦ | - | - | - | Не отражены в 1C:ERP
948 | К00-0000059 | 10.02.2026 | Цех цинкования | ГПЦ(80) Секция балки СБ-W/2,5-6320/0,5-М5 | ДО | 4 | 217.2 | Забоины ЦП до основного металла | +Острые капли | Устранимое | ЦЦ БЛ | Цех цинкования | Смена Б ЦГЦ | - | - | - | Не отражены в 1C:ERP
960 | К00-0000061 | 11.02.2026 | Цех цинкования | ГПЦ(80) Секция балки СБ-W/2,5-6320/0,5-М5 | ДО | 4 | 217.2 | Забоины ЦП до основного металла |  | Устранимое | ЦЦ БЛ | Цех цинкования | Смена В ЦГЦ | - | - | - | Не отражены в 1C:ERP
961 | К00-0000061 | 11.02.2026 | Цех цинкования | ГПЦ(80) Элемент радиусный ЭР-W/2,5-19930-М5 (R=19930 мм; Lзаг=4320 мм) ВЫПУКЛЫЙ | ДО | 2 | 75.84 | Забоины ЦП до основного металла |  | Устранимое | ЦЦ БЛ | Цех цинкования | Смена В ЦГЦ | - | - | - | Не отражены в 1C:ERP
971 | К00-0000063 | 12.02.2026 | Цех цинкования | ГПЦ(80) Секция балки СБ-W/2,5-6320/0,5-М5 | ДО | 4 | 217.2 | Забоины ЦП до основного металла |  | Устранимое | ЦЦ БЛ | Цех цинкования | Смена В ЦГЦ | - | - | - | Не отражены в 1C:ERP
987 | К00-0000065 | 13.02.2026 | Цех цинкования | ГПЦ(80) Консоль-амортизатор КА-170/4-W | ДО | 1 | 3.08 | Забоины ЦП до основного металла |  | Устранимое | ЦЦ БЛ | Цех цинкования | Смена А ЦГЦ | - | - | - | Не отражены в 1C:ERP
995 | К00-0000065 | 13.02.2026 | Цех цинкования | ГПЦ(80) Секция балки СБ-W/3-6320/0,5-М5 | ДО | 7 | 474.341 | Забоины ЦП до основного металла |  | Устранимое | ЦЦ БЛ | Цех цинкования | Смена А ЦГЦ | - | - | - | Не отражены в 1C:ERP
1003 | К00-0000067 | 16.02.2026 | Цех цинкования | ГПЦ(80) Секция балки СБ-W/2,5-6320/0,5-М5 | ДО | 3 | 162.9 | Забоины ЦП до основного металла |  | Устранимое | ЦЦ БЛ | Цех цинкования | Смена В ЦГЦ | - | - | - | Не отражены в 1C:ERP
1022 | К00-0000070 | 17.02.2026 | Участок металлоизделий | (ПФК) Ферма Ф2 (ОР 339.02.00.000) (слесарная) | МК по чертежам заказчика | 1 | 524.4 | Отсутствует клеймо сварщика | Отсутствие клейма | Устранимое | УМИ корпус №11 | Участок металлоизделий | Смена В УМИ | - | - | - | Не отражены в 1C:ERP
1023 | К00-0000071 | 18.02.2026 | Цех цинкования | ГПЦ(100) Стойка СТ3 (ОР 339.01.00.000 СБ) | МК по чертежам заказчика | 3 | 2614.47 | Забоины ЦП до основного металла | +Шлак на цинковом покрытии | Устранимое | ЦЦ БЛ | Цех цинкования | Смена А ЦГЦ | - | - | - | Не отражены в 1C:ERP
1025 | К00-0000071 | 18.02.2026 | Цех цинкования | ГПЦ(80) Стойка мостовая СМ-1,13Д14 (М20 200х160) | ДО | 1 | 29.21 | Забоины ЦП до основного металла |  | Устранимое | ЦЦ БЛ | Цех цинкования | Смена А ЦГЦ | - | - | - | Не отражены в 1C:ERP
1026 | К00-0000071 | 18.02.2026 | Цех цинкования | ГПЦ(80) Стойка мостовая СМ-1,33Д14 (М20 200х160) | ДО | 2 | 63.58 | Шлак (флюс, зола) на поверхности ЦП |  | Устранимое | ЦЦ БЛ | Цех цинкования | Смена А ЦГЦ | - | - | - | Не отражены в 1C:ERP
1050 | К00-0000073 | 19.02.2026 | Цех цинкования | ГПЦ(80) Стержень стойки СМО-1,05С-001 | ДО | 4 | 44.548 | Наплывы цинка в зоне монтажных отверстий |  | Устранимое | ЦЦ БЛ | Цех цинкования | Смена А ЦГЦ | - | - | - | Не отражены в 1C:ERP
1068 | К00-0000075 | 20.02.2026 | Цех цинкования | ГПЦ(80) Секция балки СБ-С1/3-6000 | ДО | 6 | 368.4 | Наплывы цинка в зоне монтажных отверстий | + Задоины ЦП. | Устранимое | ЦЦ БЛ | Цех цинкования | Смена Б ЦГЦ | - | - | - | Не отражены в 1C:ERP
1082 | К00-0000077 | 24.02.2026 | Цех цинкования | ГПЦ(80) Стойка СГ1 | РО | 1 | 725.11 | Забоины ЦП до основного металла |  | Устранимое | ЦЦ БЛ | Цех цинкования | Смена Б ЦГЦ | - | - | - | Не отражены в 1C:ERP
1083 | К00-0000077 | 24.02.2026 | Цех цинкования | ГПЦ(80) Секция СР17 | РО | 6 | 3706.98 | Непроцинковка на плоской поверхности |  | Устранимое | ЦЦ БЛ | Цех цинкования | Смена Б ЦГЦ | - | - | - | Не отражены в 1C:ERP
1087 | К00-0000077 | 24.02.2026 | Цех цинкования | ГПСкомпл(60) Кронштейн 1.К2-2,0-2,0-О2-ц (МС 796.00.00.000 СБ) | Опоры | 2 | 84.2 | Наплывы цинка в виде острых капель |  | Устранимое | ЦЦ БЛ | Цех цинкования | Смена Б ЦГЦ | - | - | - | Не отражены в 1C:ERP
1089 | К00-0000078 | 24.02.2026 | Участок металлоизделий | (ПФК) Элемент переходной ФО-П/0,75W(70)-2000 правый (сварка) | ФО | 2 | 67.434 | Невыполнение требований НТД | Отсутствует печать самоконтроля | Устранимое | УМИ корпус №11 | Участок металлоизделий | Смена Б УМИ | - | - | - | Не отражены в 1C:ERP
1090 | К00-0000078 | 24.02.2026 | Участок металлоизделий | (ПФК) Элемент переходной ФО-П/0,75W(70)-2000 левый (сварка) | ФО | 1 | 33.717 | Невыполнение требований НТД | Отсутствует печать самоконтроля | Устранимое | УМИ корпус №11 | Участок металлоизделий | Смена Б УМИ | - | - | - | Не отражены в 1C:ERP
1097 | К00-0000079 | 25.02.2026 | Цех цинкования | ГПЦ(80) Деформационная секция №3 | ФО | 5 | 48.7 | Шлак (флюс, зола) на поверхности ЦП |  | Устранимое | ЦЦ БЛ | Цех цинкования | Смена В ЦГЦ | - | - | - | Не отражены в 1C:ERP
1099 | К00-0000079 | 25.02.2026 | Цех цинкования | ГПЦ(80) Секция СР6 | РО | 1 | 809.21 | Шлак (флюс, зола) на поверхности ЦП |  | Устранимое | ЦЦ БЛ | Цех цинкования | Смена В ЦГЦ | - | - | - | Не отражены в 1C:ERP
1109 | К00-0000081 | 26.02.2026 | Цех цинкования | ГПЦ(80) Секция балки СБ-W/2,5-6320/0,5-М5 | ДО | 3 | 162.9 | Забоины ЦП до основного металла |  | Устранимое | ЦЦ БЛ | Цех цинкования | Смена В ЦГЦ | - | - | - | Не отражены в 1C:ERP
1110 | К00-0000081 | 26.02.2026 | Цех цинкования | ГПЦ(80) Деформационная секция №3 | ФО | 7 | 68.18 | Шлак (флюс, зола) на поверхности ЦП |  | Устранимое | ЦЦ БЛ | Цех цинкования | Смена В ЦГЦ | - | - | - | Не отражены в 1C:ERP
1116 | К00-0000081 | 26.02.2026 | Цех цинкования | ГПЦ(80) Секция СР18 | РО | 3 | 1171.38 | Непроцинковка на плоской поверхности |  | Устранимое | ЦЦ БЛ | Цех цинкования | Смена В ЦГЦ | - | - | - | Не отражены в 1C:ERP
1117 | К00-0000081 | 26.02.2026 | Цех цинкования | ГПЦ(80) Секция СР18 | РО | 2 | 780.92 | Шлак (флюс, зола) на поверхности ЦП |  | Устранимое | ЦЦ БЛ | Цех цинкования | Смена В ЦГЦ | - | - | - | Не отражены в 1C:ERP
1129 | К00-0000082 | 26.02.2026 | Участок металлоизделий | (ПФК) Секция дополнительная ФО-2 (сварка) | ФО | 9 | 308.97 | Невыполнение требований НТД | Отсутствует печать самоконтроя | Устранимое | УМИ корпус №11 | Участок металлоизделий | Смена В УМИ | - | - | - | Не отражены в 1C:ERP
1130 | К00-0000082 | 26.02.2026 | Участок металлоизделий | (ПФК) Секция конечная ФО-2 (сварка) | ФО | 2 | 48.8 | Невыполнение требований НТД | Отсутствует печать самоконтроя | Устранимое | УМИ корпус №11 | Участок металлоизделий | Смена В УМИ | - | - | - | Не отражены в 1C:ERP
1133 | К00-0000083 | 27.02.2026 | Цех цинкования | ГПЦ(80) Секция балки СБ-W/2,5-6320/0,5-М5 | ДО | 5 | 271.5 | Забоины ЦП до основного металла |  | Устранимое | ЦЦ БЛ | Цех цинкования | Смена А ЦГЦ | - | - | - | Не отражены в 1C:ERP
1136 | К00-0000083 | 27.02.2026 | Цех цинкования | ГПЦ(80) Деформационная секция №3 | ФО | 4 | 38.96 | Шлак (флюс, зола) на поверхности ЦП |  | Устранимое | ЦЦ БЛ | Цех цинкования | Смена А ЦГЦ | - | - | - | Не отражены в 1C:ERP
2219 | С00-0000022 | 13.02.2026 | ЦГЦ Большая линия | (ПФК) Секция балки СБ-W/3-6320/0,5-М5 (профилирование) | ДО | 1 | 67.763 | Несоответствие требованиям КД | смещение сетки отверстия | Устранимое | УМИ корпус №2 | Участок металлоизделий | Смена А УМИ | Ошибки в настройке и контроле режимов обработки и производства | Невнимательность исполнителя | Не требуется | Не отражены в 1C:ERP
2220 | С00-0000024 | 13.02.2026 | УПН корпус №13 | (ПФ) Обрамление 998х30х2 (раскрой) | Настилы прессованные | 198 | 93.06 | Некорректное позиционирование детали (деталей) | Отклонение обрамления относительно несущей полосы свыше 1 мм. | Неустранимое | УПН корпус №13 | Участок производства настилов | Невозможно установить | Исчерпан ресурс работы оснастки | Неисправности оборудования, влияющие на качество продукции | заменена планка диэлектрика на контактной сварке, которая приводила к занижению обрамления
2221 | С00-0000025 | 13.02.2026 | Участок 7-13 корпуса | (ПФ) Заготовка настила Р 44,4х22,2/30х2 1 А 996х1000 (слесарная) | Настилы прессованные | 40 | 616 | Невыполнение технических требований КД | механические повреждения без возможности восстановления | Неустранимое | УПН корпус №07 | Участок производства настилов | Невозможно установить | Неисправности оборудования, влияющие на качество продукции | Неисправности оборудования, влияющие на качество продукции | О неисправности были извещены технический департамент, технологический отдел. Были проведены работы для минимизации брака: оптимизированы настройки ре
2222 | С00-0000025 | 13.02.2026 | Участок 7-13 корпуса | (ПФ) Настил Р 44,4х22,2/30х2 1 А 996х1000 (сборка - запрессовка) | Настилы прессованные | 2 | 32.5 | Невыполнение технических требований КД | механические повреждения без возможности восстановления | Неустранимое | УПН корпус №07 | Участок производства настилов | Невозможно установить | Неисправности оборудования, влияющие на качество продукции | Неисправности оборудования, влияющие на качество продукции | О неисправности были извещены технический департамент, технологический отдел. Были проведены работы для минимизации брака: оптимизированы настройки ре
2223 | С00-0000025 | 13.02.2026 | Участок 7-13 корпуса | (ПФ) Настил Р 44,4х11,1/30х2 1 А 1696х1000 (зачистка) | Настилы прессованные | 11 | 389.18 | Невыполнение технических требований КД | механические повреждения без возможности восстановления | Неустранимое | УПН корпус №07 | Участок производства настилов | Невозможно установить | Неисправности оборудования, влияющие на качество продукции | Неисправности оборудования, влияющие на качество продукции | О неисправности были извещены технический департамент, технологический отдел. Были проведены работы для минимизации брака: оптимизированы настройки ре
2224 | С00-0000025 | 13.02.2026 | Участок 7-13 корпуса | (ПФ) Заготовка настила Р 44,4х22,2/30х2 1 А 1200х1000 (сборка - запрессовка) | Настилы прессованные | 2 | 37.08 | Невыполнение технических требований КД | механические повреждения без возможности восстановления | Неустранимое | УПН корпус №07 | Участок производства настилов | Невозможно установить | Неисправности оборудования, влияющие на качество продукции | Неисправности оборудования, влияющие на качество продукции | О неисправности были извещены технический департамент, технологический отдел. Были проведены работы для минимизации брака: оптимизированы настройки ре
2225 | С00-0000025 | 13.02.2026 | Участок 7-13 корпуса | (ПФ) Заготовка настила Р 44,4х11,1/30х2 1 А 1000х1000 (сборка - запрессовка) | Настилы прессованные | 21 | 413.91 | Невыполнение технических требований КД | механические повреждения без возможности восстановления | Неустранимое | УПН корпус №07 | Участок производства настилов | Невозможно установить | Неисправности оборудования, влияющие на качество продукции | Неисправности оборудования, влияющие на качество продукции | О неисправности были извещены технический департамент, технологический отдел. Были проведены работы для минимизации брака: оптимизированы настройки ре
2226 | С00-0000025 | 13.02.2026 | Участок 7-13 корпуса | (ПФ) Заготовка настила Р 44,4х11,1/30х2 1 А 1696х1000 (сборка - запрессовка) | Настилы прессованные | 8 | 272 | Невыполнение технических требований КД | механические повреждения без возможности восстановления | Неустранимое | УПН корпус №07 | Участок производства настилов | Невозможно установить | Неисправности оборудования, влияющие на качество продукции | Неисправности оборудования, влияющие на качество продукции | О неисправности были извещены технический департамент, технологический отдел. Были проведены работы для минимизации брака: оптимизированы настройки ре
2227 | С00-0000026 | 17.02.2026 | Корпус №01 | ГПЦ(80) Основание ФО-У-90 | ФО | 12 | 2325.72 | Отклонение от прямолинейности |  | Устранимое | ЦЦ БЛ | Невозможно установить | Невозможно установить | При разработке технологии выбраны неоптимальные процессы, операции, режимы работы оборудования | Не указана | Скорректировать маршрут внести, операцию правка Отв. ЦТОЗ | Отражены в 1C:ERP
2228 | С00-0000027 | 18.02.2026 | ЦЦ БЛ | (ПФК) Стержень стойки СМД-0,85С-001 (профилирование) | МО | 1 | 9.019 | Смещение сетки отверстий |  | Устранимое | УМИ корпус №2 | Участок металлоизделий | Смена Б УМИ | Невнимательность исполнителя | Невнимательность исполнителя | Усилить контроль со стороны операторов при изготовлении штучных позиций.. Машинное зрение было отключено т.к. делали изделия по списку, соответственно | Не отражены в 1C:ERP
2229 | С00-0000028 | 25.02.2026 | ЦГЦ Большая линия | ГПЦ(80) Опора СМО-1,1Д-003 | ДО | 1 | 5.2 | Некорректное позиционирование детали (деталей) |  | Неустранимое | УМИ корпус №4 | Участок металлоизделий | Невозможно установить | Незнание/непонимание требований к качеству продукции | Невнимательность исполнителя | Усилить контроль со стороны бригадиров и мастеров.
2230 | С00-0000029 | 26.02.2026 | Корпус №01 | ГПЦ(60) Кронштейн 1.К2-2,0-2,0-О2-ц | Опоры | 9 | 378.9 | Отклонение от прямолинейности |  | Устранимое | УМИ корпус №11 | Участок металлоизделий | Невозможно установить | При разработке технологии выбраны неоптимальные процессы, операции, режимы работы оборудования | Не проведён технический контроль продукции, сырья, материалов, комплектующих | Т.к. труба со св. швом, технологам проработать оптимальное позиционирование заготовки в трубном лазере для вырезки отверстий и в профилегибе при вальц | Не отражены в 1C:ERP
2231 | С00-0000030 | 27.02.2026 | ЦГЦ Большая линия | ГПЦ(60) Кронштейн 1.К2-2,0-2,0-О2-ц | Опоры | 1 | 42.1 | Механическое повреждение | Замятие | Устранимое | Не определено | Невозможно установить | - | - | - | - | Не отражены в 1C:ERP