## Лист_1
№ п/п | Номер | Дата | Место проведения контроля | Номенклатура | Группа номенклатуры | Кол., шт. | Кол., кг | Вид несоответствия | Несоответствие | Критичность несоответствия | Склад (место возникновения) | Ответственное подразделение за несоответствие | Ответственная смена за несоответствие | Коренная причина возникновения | Коренная причина необнаружения | Корректирующие действия | Затраты на доработку
2 | И00-0000001 | 12.01.2026 | Корпус №09 | (ПФК) Настил Р 44,4х11,1/30х2 1 А 1000х1000 (сварка лазерная) | Настилы прессованные | 1 | 20.47 | Невыполнение требований НТД | 1. Выступ связующих элементов относительно несущих полос 1,5 мм (по СТО не более 0,5 мм) | Устранимое | УПН корпус №9 | Участок производства настилов | Невозможно установить | Неправильное выполнение технологических операций по сварке | Невнимательность исполнителя | разработаны ранее | Не отражены в 1C:ERP
3 | И00-0000001 | 12.01.2026 | Корпус №09 | (ПФК) Настил Р 44,4х11,1/30х2 1 А 1000х1000 (сварка лазерная) | Настилы прессованные | 20 | 409.4 | Невыполнение требований НТД | 1. Занижение обрамляющего элемента относительно несущей полосы 1,2 мм (по СТО не более 1 мм). 2. Несплавление | Устранимое | УПН корпус №9 | Участок производства настилов | Невозможно установить | Неправильное выполнение технологических операций по сварке | Невнимательность исполнителя | разработаны ранее | Не отражены в 1C:ERP
4 | И00-0000002 | 13.01.2026 | Корпус №11 | (ПФК) Деформационная секция №1 (сварка) | ФО | 30 | 295.2 | Невыполнение требований НТД | 1.Зазор между деталями 2 до 2,5 мм. 2. Брызги металла. 3. Неравномерные ширина и поверхность сварных швов. 4. Кратер. | Устранимое | УМИ корпус №11 | Участок металлоизделий | Смена В УМИ | Малый опыт работы на оборудовании/технологической операции | Невнимательность исполнителя | Провести дополнительный инструктаж о качестве выпускаемой продукции. Отв. сменный мастер. | Не отражены в 1C:ERP
5 | И00-0000002 | 13.01.2026 | Корпус №11 | (ПФК) Деформационная секция №1 (сварка) | ФО | 2 | 19.68 | Дефекты сварных швов | 1. Прожог. 2. Брызги металла. 3. Неравномерные ширина и поверхность сварных швов. 4. Сварные швы не зачищены. | Устранимое | УМИ корпус №11 | Участок металлоизделий | Смена В УМИ | Малый опыт работы на оборудовании/технологической операции | Невнимательность исполнителя | Провести дополнительный инструктаж о качестве выпускаемой продукции. Отв. сменный мастер. | Не отражены в 1C:ERP
6 | И00-0000002 | 13.01.2026 | Корпус №11 | (ПФК) Деформационная секция №1 (сварка) | ФО | 20 | 196.8 | Дефекты сварных швов | 1. Прожог. 2. Брызги металла. 3. Неравномерные ширина и поверхность сварных швов. 4. Сварные швы не зачищены. | Устранимое | УМИ корпус №11 | Участок металлоизделий | Смена В УМИ | Малый опыт работы на оборудовании/технологической операции | Невнимательность исполнителя | Провести дополнительный инструктаж о качестве выпускаемой продукции. Отв. сменный мастер. | Не отражены в 1C:ERP
7 | И00-0000003 | 13.01.2026 | Участок производства настилов | (ПФК) Настил Р 44,4х11,1/30х2 1 А 1696х1000 (сварка лазерная) | Настилы прессованные | 19 | 672.22 | Невыполнение требований НТД | 1. Брызги металла. 2. Натёк 3. Заусенцы. 4. Остатки сварочной проволоки. | Устранимое | УПН корпус №9 | Участок производства настилов | Смена В УПН | Недостаточный уровень компетенций для проведения технического контроля | Невнимательность исполнителя | Если исполнитель будет иметь малый опыт работы на РЦ Сварка лазерная, будет усилен текущий конроль со стороны мастера и бригадира. | Не отражены в 1C:ERP
8 | И00-0000004 | 14.01.2026 | Корпус №11 | ДЛЯ ЗК 496 и 497_(ПФК) Секция ограждения пешеходного 427-1,0Д/2,0 Крест (80) (сварка) | ПО | 44 | 513.92 | Невыполнение требований НТД | 1. Отклонение от прямолинейности детали поз.6. 5 мм (по СТО не более 0,3% от 940 мм = 2,8 мм). 2. Поры. 3. Незавареный кратер. 4. Натеки. 5. Брызги металла. 6. Заусенцы | Устранимое | УМИ корпус №11 | Участок металлоизделий | Невозможно установить | Невнимательность исполнителя | Невнимательность исполнителя | Провести дополнительный инструктаж о качестве выпускаемой продукции. Отв. см. мастера Зайков Е.Д., Шабанов Е.А. 44 шт. смена "А", 24 шт. смена "В". | Не отражены в 1C:ERP
9 | И00-0000004 | 14.01.2026 | Корпус №11 | ДЛЯ ЗК 496 и 497_(ПФК) Секция ограждения пешеходного 427-1,0Д/2,0 Крест (80) (сварка) | ПО | 24 | 280.32 | Дефекты сварных швов | 1. Незавареный кратер. 2. Натеки. 3. Брызги металла. 4. Заусенцы | Устранимое | УМИ корпус №11 | Участок металлоизделий | Невозможно установить | Невнимательность исполнителя | Невнимательность исполнителя | Провести дополнительный инструктаж о качестве выпускаемой продукции. Отв. см. мастера Зайков Е.Д., Шабанов Е.А. 44 шт. смена "А", 24 шт. смена "В". | Не отражены в 1C:ERP
10 | И00-0000005 | 14.01.2026 | Склад ПФ | (ПФ) Труба 57х3,5 L=300 мм заготовка L=6000 мм (резка в размер) | Опоры | 1 | 1.38 | Механическое повреждение | Кривизна по ГОСТ 10704 не должна превышать 1,5мм на 1 метр длины. Фактически кривизна составляет 74мм на 1 метр длины. Общая кривизна составила 134мм. | Неустранимое | Не определено | Невозможно установить | - | - | - | -
11 | И00-0000006 | 14.01.2026 | Участок производства настилов | (ПФК) Настил Р 44,4х11,1/30х2 1 А 1000х1000 (сварка лазерная) | Настилы прессованные | 25 | 511.75 | Невыполнение требований НТД | 1. Натёки металла на внешней стороне несущих полос. 2. Заусенец после механической обработки. | Устранимое | УПН корпус №9 | Участок производства настилов | Смена Б УПН | Неправильное выполнение технологических операций по сварке | Невнимательность исполнителя | Усилен промежуточный контроль со стороны мастера и бригадира. Проведена разъяснительная беседа с исполнителем. | Не отражены в 1C:ERP
12 | И00-0000007 | 15.01.2026 | Корпус №11 | (ПФК) Секция основная ФО-2 (сварка) | ФО | 17 | 497.08 | Дефекты сварных швов | 1. Сварной шов №2 выполнен по незамкнутой линии. 2. Брызги металла. 3. Незавареный кратер. | Устранимое | УМИ корпус №11 | Участок металлоизделий | Смена А УМИ | Нарушение режимов работы оборудования | Невнимательность исполнителя | 1.Усилить контроль за выпуском данной продукции. 2.Ознакомить с классификатором дефектов металлоконструкций. Отв.см.мастер/бригадир | Не отражены в 1C:ERP
13 | И00-0000008 | 15.01.2026 | Корпус №11 | (ПФК) Деформационная секция №3 (сварка) | ФО | 30 | 292.2 | Дефекты сварных швов | 1. Наплавные сопряжения сварных швов. 2. Брызги металла. 3. Сварныеи швы неправильной формы (Катет шва по КД 2, фактически до 6). 4. Остатки сварочной проволоки. 5. Несплавление с основным металлом. 6. Шлак на сварных швах. | Устранимое | УМИ корпус №11 | Участок металлоизделий | Смена А УМИ | Малый опыт работы на оборудовании/технологической операции | Невнимательность исполнителя | Провести повторный инструктаж о качестве выпускаемой продукции. Отв. сменный мастер. | Не отражены в 1C:ERP
14 | И00-0000009 | 15.01.2026 | Корпус №11 | (ПФК) Секция основная ФО-2 (сварка) | ФО | 16 | 467.84 | Дефекты сварных швов | 1. Сварной шов №1 выполнен по незамкнутой линии. 2. Цепочка пор. 3. Брызги металла. 4. Сварной шов неполной длины. 5. Подрезы. 6. Натеки. | Устранимое | УМИ корпус №11 | Участок металлоизделий | Смена А УМИ | Нарушение режимов работы оборудования | Невнимательность исполнителя | 1.Усилить контроль за выпуском данной продукции. 2.Ознакомить с классификатором дефектов металлоконструкций. Отв.см.мастер/бригадир | Не отражены в 1C:ERP
15 | И00-0000010 | 16.01.2026 | Корпус №11 | (ПФК) Деформационная секция №3 (сварка) | ФО | 34 | 331.16 | Дефекты сварных швов | 1. Наплавные сопряжения сварных швов. 2. Брызги металла. 3. Шлак на сварных швах. | Устранимое | УМИ корпус №11 | Участок металлоизделий | Смена Б УМИ | Малый опыт работы на оборудовании/технологической операции | Невнимательность исполнителя | провести беседу с оператором | Отражены в 1C:ERP
16 | И00-0000011 | 16.01.2026 | Склад готовой продукции | ГПЦ(настил)(40) Настил Р 44,4х11,1/30х2 1 А Zn 1000х1000 | Настилы прессованные | 12 | 245.64 | Механическое повреждение | Механические повреждения, забоины цинкового покрытия. | Неустранимое Устранимое | Логистика | Участок металлоизделий | Невозможно установить | Низкий уровень организации процесса | Невнимательность исполнителя | Повреждения были нанесены снегоуборочной техникой, т.к. кроме данной техники в районе хранения продукции никто не работал. На данный момент изменили с | Не отражены в 1C:ERP
17 | И00-0000012 | 19.01.2026 | Основной склад | ГПЦ(60) Опора МСД-Ф-4-8,5-01-ц СТО 07525912-300-2021 (СФ-400-8,5-01-ц) (ОО 247.00.00.000 СБ) | Опоры | 5 | 1835 | Невыполнение технических требований КД | Не выполнение технических требований пп. 4; 8 | Малозначительное | ЦЦ БЛ | Участок металлоизделий | Невозможно установить | В чертежах отсутствует исчерпывающая информация, необходимая для изготовления | Не указана | Скорректировать РС и маршрут изготовления Отв. ЦТОЗ
18 | И00-0000013 | 19.01.2026 | Корпус №11 | (ПФК) Элемент закладной ЗФ-20/12/Д372-2,5 (ЭЗ 233.00.00.000 СБ) (сварка) | Опоры | 16 | 2304 | Невыполнение требований НТД | 1. Брызги металла. 2. Заусенцы. | Устранимое | УМИ корпус №11 | Участок металлоизделий | Смена В УМИ | Нарушение требований технологической документации | Невнимательность исполнителя | проведена беседа с исполнителем | Не отражены в 1C:ERP
19 | И00-0000015 | 20.01.2026 | Корпус №09 | (ПФК) Настил Р 44,4х11,1/30х2 1 А 1696х1000 (сварка лазерная) | Настилы прессованные | 1 | 35.38 | Механическое повреждение | Механическое повреждение неущей полосы. | Устранимое | УПН корпус №9 | Участок производства настилов | Смена В УПН | Малый опыт работы на оборудовании/технологической операции | Недостаточный уровень компетенций для проведения технического контроля | Если исполнитель будет иметь малый опыт работы на РЦ Сварка лазерная, будет усилен текущий конроль со стороны мастера и бригадира. | Не отражены в 1C:ERP
20 | И00-0000015 | 20.01.2026 | Корпус №09 | (ПФК) Настил Р 44,4х11,1/30х2 1 А 1696х1000 (сварка лазерная) | Настилы прессованные | 1 | 35.38 | Механическое повреждение | Толщина несущей полосы на участке 10 мм составляет 0.5 мм. | Устранимое | УПН корпус №9 | Участок производства настилов | Смена В УПН | Малый опыт работы на оборудовании/технологической операции | Недостаточный уровень компетенций для проведения технического контроля | Если исполнитель будет иметь малый опыт работы на РЦ Сварка лазерная, будет усилен текущий конроль со стороны мастера и бригадира. | Не отражены в 1C:ERP
21 | И00-0000016 | 20.01.2026 | Корпус №11 | (ПФ) Настил Р 44,4х22,2/30х2 1 А 1200х1000 (зачистка после сварки) | Настилы прессованные | 25 | 484.25 | Невыполнение требований НТД | Выступание обрамляющего элемента на несущими полосами 1.5-2 мм. | Устранимое | УПН корпус №13 | Участок производства настилов | Смена Б УПН | Малый опыт работы на оборудовании/технологической операции | Невнимательность исполнителя | Усилен промежуточный контроль со стороны мастера и бригадира. Проведена разъяснительная беседа с исполнителем. | Не отражены в 1C:ERP
22 | И00-0000017 | 20.01.2026 | Корпус №09 | (ПФК) Настил Р 44,4х11,1/30х2 1 А 1696х1000 (сварка лазерная) | Настилы прессованные | 20 | 707.6 | Невыполнение требований НТД | Налипший шлак, несплавление, брызги металла. | Устранимое | УПН корпус №9 | Участок производства настилов | Смена Б УПН | Неправильное выполнение технологических операций по сварке | Невнимательность исполнителя | С сотрудниками проведена беседа о необходимости периодической очистки шлака на контактной сварке, чтобы избежать налипания шлака на обрамления. С сотр | Не отражены в 1C:ERP
23 | И00-0000017 | 20.01.2026 | Корпус №09 | (ПФК) Настил Р 44,4х11,1/30х2 1 А 1696х1000 (сварка лазерная) | Настилы прессованные | 2 | 70.76 | Невыполнение требований НТД | Несплавление, заусенцы. | Устранимое | УПН корпус №9 | Участок производства настилов | Смена Б УПН | Неправильное выполнение технологических операций по сварке | Невнимательность исполнителя | С сотрудниками проведена беседа о необходимости периодической очистки шлака на контактной сварке, чтобы избежать налипания шлака на обрамления. С сотр | Не отражены в 1C:ERP
24 | И00-0000018 | 21.01.2026 | Корпус №11 | (ПФК) Секция основная ФО-2 (сварка) | ФО | 25 | 731 | Невыполнение требований НТД | Дефекты сварных швов: 1. Сварной шов неправильной формы (по КД катет шва 4, фактически 6-8). 2. Плохое повторное возбуждение дуги. 3. Подрезы. 4. Натеки. 5. Отсутствие плавного перехода к основному металлу. 6. Брызги металла. 7. Шлак на сварных швах. 8. Незавареный кратер. 9. Сварной шов №1 выполнен по незамкнутой линии. 10. Наплавные сопряжения сварных соединений. 11. Поры. 12. Сварной шов неполной длины. Дефекты темической резки: 1. Цепочка застывших капель. 2. Налипший шлак. | Устранимое | УМИ корпус №11 | Участок металлоизделий | Смена А УМИ | Нарушение режимов работы оборудования | Невнимательность исполнителя | 1.Усилить контроль за выпуском данной продукции. 2.Ознакомить с классификатором дефектов металлоконструкций. Отв.см.мастер/бригадир | Не отражены в 1C:ERP
25 | И00-0000019 | 21.01.2026 | Склад готовой продукции | ПФЦ(80) Основание ФО-У-90-2-Б(Г) (оцинкование) | ФО | 6 | 1473 | Отклонение формообразования и линейных размеров | Искривление детали 2 (направляющий швеллер): зазор между натянутой струной и полкой швеллера должен быть не более 5 мм, фактически 10-18 мм. Искривление детали 1 (плита основания): зазор между листом и стальной линейкой должен быть не более 1,5 мм, фактически 5-12 мм. | Устранимое | ЦЦ БЛ | Участок металлоизделий | Невозможно установить | Ошибки в настройке и контроле режимов обработки и производства | Не проведён технический контроль продукции, сырья, материалов, комплектующих | Ввести дополнительный контроль волнистости изделия на участках УМК (после сварки) и ЦГЦ (после цинкования) | Не отражены в 1C:ERP
26 | И00-0000020 | 21.01.2026 | Корпус №11 | (ПФК) Вставка отрывная ВО-140 (сварка) | ДО | 896 | 934.528 | Брызги металла | Брызги металла | Устранимое | УМИ корпус №11 | Участок металлоизделий | Смена А УМИ | Незнание/непонимание требований к качеству продукции | Невнимательность исполнителя | Усилить контроль | Не отражены в 1C:ERP
27 | И00-0000021 | 21.01.2026 | Корпус №09 | (ПФК) Настил Р 44,4х11,1/30х2 1 А 1696х1000 (сварка лазерная) | Настилы прессованные | 20 | 707.6 | Невыполнение требований НТД | 1. Занижение обрамляющего элемента относительно несущей полосы до 1,7 мм. 2. Выступание связующих элементов над несущими полосами - до 2 мм. 3. Налипший шлак. | Устранимое | УПН корпус №9 | Участок производства настилов | Смена А УПН | Малый опыт работы на оборудовании/технологической операции | Невнимательность исполнителя | разработаны ранее | Не отражены в 1C:ERP
28 | И00-0000021 | 21.01.2026 | Корпус №09 | (ПФК) Настил Р 44,4х22,2/30х2 1 А 1200х1000 (сварка лазерная) | Настилы прессованные | 25 | 484.25 | Невыполнение требований НТД | 1. Прерывистый сварной шов - отсутствие проплавления связующих элементов. 2. Несплавление. 3. Прожог. 4. Налипший шлак. | Устранимое | УПН корпус №9 | Участок производства настилов | Смена А УПН | Малый опыт работы на оборудовании/технологической операции | Невнимательность исполнителя | разработаны ранее | Не отражены в 1C:ERP
29 | И00-0000022 | 21.01.2026 | Корпус №11 | (ПФК) Основание дополнительное ФО-У-110-2-Б(Г) (сварка) | ФО | 4 | 401.48 | Дефекты сварных швов | 1. Цепочка пор. 2. Незаваренный кратер. 3. Плохое повторное возбуждение дуги. 4. Брызги металла. | Устранимое | УМИ корпус №11 | Участок металлоизделий | Смена А УМИ | Незнание/непонимание требований к качеству продукции | Невнимательность исполнителя | 1.Усилить контроль за выпуском данной продукции. 2.Ознакомить с классификатором дефектов металлоконструкций. Отв.см.мастер/бригадир | Не отражены в 1C:ERP
30 | И00-0000023 | 22.01.2026 | Корпус №13 | ПФК(закупка) Ствол опоры ФГН-10,0-02 (ОО 270.01.00.000 СБ) (от поставщика/переработчика) | Опоры | 1 | 138.49 | Отклонение от прямолинейности | Отклонение от прямолинейности ствола опоры до 25 мм на дет. 3 Стержень опоры ФГН-10-02 | Устранимое | УМИ корпус №11 | Участок металлоизделий | Невозможно установить | Ошибки в настройке и контроле режимов обработки и производства | Невнимательность исполнителя | Провести беседу с операторами выполняющими операцию правка о качестве выпускаемой продукции. Отв. см. мастера. | Не отражены в 1C:ERP
31 | И00-0000024 | 22.01.2026 | Корпус №09 | (ПФК) Настил Р 44,4х11,1/30х2 1 А 1000х1000 (сварка лазерная) | Настилы прессованные | 25 | 511.75 | Невыполнение технических требований КД | Отсутствие лазерной сварки. | Устранимое | УПН корпус №9 | Участок производства настилов | Смена В УПН | Малый опыт работы на оборудовании/технологической операции | Невнимательность исполнителя | разработаны ранее | Не отражены в 1C:ERP
32 | И00-0000024 | 22.01.2026 | Корпус №09 | (ПФК) Настил Р 44,4х22,2/30х2 1 А 1200х1000 (сварка лазерная) | Настилы прессованные | 35 | 677.95 | Дефекты сварных швов | 1. Несплавление. 2. Брызги металла до 2,5 мм. 3. Налипший шлак. | Устранимое | УПН корпус №9 | Участок производства настилов | Смена В УПН | Малый опыт работы на оборудовании/технологической операции | Невнимательность исполнителя | разработаны ранее | Не отражены в 1C:ERP
33 | И00-0000024 | 22.01.2026 | Корпус №09 | (ПФК) Настил Р 44,4х22,2/30х2 1 А 1200х1000 (сварка лазерная) | Настилы прессованные | 25 | 484.25 | Невыполнение технических требований КД | Отсутствие лазерной сварки. | Устранимое | УПН корпус №9 | Участок производства настилов | Смена В УПН | Малый опыт работы на оборудовании/технологической операции | Невнимательность исполнителя | разработаны ранее | Не отражены в 1C:ERP
34 | И00-0000025 | 22.01.2026 | Корпус №11 | (ПФК) Консоль отрывная КО-150-W (сварка) | ДО | 704 | 1300.992 | Брызги металла | Брызги металла | Устранимое | УМИ корпус №11 | Участок металлоизделий | Смена Б УМИ | Нарушение требований технологической документации | Невнимательность исполнителя | Провести беседу с исполнителем о качестве выпускаемой продукции | Не отражены в 1C:ERP
35 | И00-0000026 | 22.01.2026 | Корпус №11 | (ПФК) Секция дополнительная начальная ФО-2 (сварка) | ФО | 3 | 102.42 | Дефекты сварных швов | 1. Поры. 2. Незаваренный кратер. 3. Натеки. 4. Брызги металла. | Устранимое | УМИ корпус №11 | Участок металлоизделий | Смена Б УМИ | Невнимательность исполнителя | Невнимательность исполнителя | Провести беседу с исполнителем о качестве выпускаемой продукции. Отв. см. мастер Андреюшкин А.П. | Не отражены в 1C:ERP
36 | И00-0000027 | 22.01.2026 | Корпус №09 | (ПФК) Настил Р 44,4х11,1/30х2 1 А 1000х1000 (сварка лазерная) | Настилы прессованные | 2 | 40.94 | Невыполнение требований НТД | 1. Отсутствие лазерной сварки (1 настил). 2. Отклонение от прямоугольности торцевого реза несущей полосы по отношению к плоскости настила - 4 мм. 3. Несплавление. | Устранимое | УПН корпус №9 | Участок производства настилов | Смена В УПН | Невнимательность исполнителя | Недостаточный уровень компетенций для проведения технического контроля | Дополнительный контроль со стороны мастера и бригадира. | Не отражены в 1C:ERP
37 | И00-0000028 | 22.01.2026 | Корпус №11 | (ПФК) Секция балки переходная СБП-W/3-М5 (сварка) | ДО | 70 | 535.92 | Незаваренный кратер | Незавареные кратеры. | Устранимое | УМИ корпус №11 | Участок металлоизделий | Смена Б УМИ | Нарушение требований технологической документации | Невнимательность исполнителя | проведена беседу с исполнителем | Отражены в 1C:ERP
38 | И00-0000029 | 22.01.2026 | Корпус №11 | (ПФК) Элемент демпфера переходной ЭП-ФО(2)/ДД-2375 (сварка) | ФО | 4 | 136.86 | Дефекты сварных швов | 1. Поры. 2. Незаваренный кратер. 3. Брызги металла | Устранимое | УМИ корпус №11 | Участок металлоизделий | Смена А УМИ | Незнание/непонимание требований к качеству продукции | Невнимательность исполнителя | 1.Усилить контроль за выпуском данной продукции. 2.Ознакомить с классификатором дефектов металлоконструкций. Отв.см.мастер/бригадир | Не отражены в 1C:ERP
39 | И00-0000030 | 22.01.2026 | Корпус №11 | (ПФ) Настил Р 44,4х22,2/30х2 1 А 1200х1000 (сварка) | Настилы прессованные | 3 | 58.11 | Несплавление | Несплавления в местах сопряжения обрамляющего элемента с несущей полосой. | Устранимое | УПН корпус №9 | Участок производства настилов | Смена А УПН | Малый опыт работы на оборудовании/технологической операции | Невнимательность исполнителя | разработаны ранее | Не отражены в 1C:ERP
40 | И00-0000031 | 23.01.2026 | Корпус №11 | (ПФК) Опора МСД-Ф-4-8,5-01 СТО 07525912-300-2021 (СФ-400-8,5-01) (ОО 247.00.00.000 СБ) (сварка) | Опоры | 7 | 2569 | Дефекты сварных швов | 1. Незавареный кратер. 2. Не выполнено требование «Заварить» | Устранимое | УМИ корпус №11 | Участок металлоизделий | Смена В УМИ | Нарушение требований технологической документации | Невнимательность исполнителя | Провести повторный инструктаж о дефектах м/и | Не отражены в 1C:ERP
41 | И00-0000032 | 23.01.2026 | Корпус №11 | (ПФ) Заготовка настила Р 44,4х11,1/30х2 1 А 1696х1000 (слесарная) | Настилы прессованные | 3 | 102 | Несплавление | Несплавления в местах сопряжения обрамляющего элемента с несущей полосой. | Устранимое | УПН корпус №9 | Участок производства настилов | Смена А УПН | Малый опыт работы на оборудовании/технологической операции | Невнимательность исполнителя | разработаны ранее | Не отражены в 1C:ERP
42 | И00-0000032 | 23.01.2026 | Корпус №11 | (ПФ) Заготовка настила Р 44,4х11,1/30х2 1 А 1696х1000 (слесарная) | Настилы прессованные | 3 | 102 | Невыполнение требований НТД | 1. Механическое повреждение. 2. Несплавления в местах сопряжения обрамляющего элемента с несущей полосой. | Устранимое | УПН корпус №9 | Участок производства настилов | Смена А УПН | Малый опыт работы на оборудовании/технологической операции | Невнимательность исполнителя | разработаны ранее | Не отражены в 1C:ERP
43 | И00-0000033 | 23.01.2026 | Корпус №09 | (ПФК) Настил Р 44,4х22,2/30х2 1 А 1200х1000 (сварка лазерная) | Настилы прессованные | 2 | 38.74 | Механическое повреждение | Механическое повреждение | Устранимое | УПН корпус №9 | Участок производства настилов | Смена Б УПН | Неправильное выполнение технологических операций по сварке | Невнимательность исполнителя | Усилен промежуточный контроль со стороны мастера и бригадира. Проведена разъяснительная беседа с исполнителем. | Не отражены в 1C:ERP
44 | И00-0000034 | 23.01.2026 | Корпус №11 | (ПФ) Заготовка настила Р 44,4х11,1/30х2 1 А 1696х1000 (слесарная) | Настилы прессованные | 20 | 680 | Невыполнение требований НТД | 1. Заусенцы. 2. Несплавления в местах сопряжения обрамляющего элемента с несущей полосой. | Устранимое | УПН корпус №9 | Участок производства настилов | Смена А УПН | Малый опыт работы на оборудовании/технологической операции | Невнимательность исполнителя | разработано ранее | Не отражены в 1C:ERP
45 | И00-0000034 | 23.01.2026 | Корпус №11 | (ПФ) Заготовка настила Р 44,4х11,1/30х2 1 А 1696х1000 (слесарная) | Настилы прессованные | 2 | 68 | Несплавление | Несплавления в местах сопряжения обрамляющего элемента с несущей полосой. | Устранимое | УПН корпус №9 | Участок производства настилов | Смена А УПН | Малый опыт работы на оборудовании/технологической операции | Невнимательность исполнителя | разработано ранее | Не отражены в 1C:ERP
46 | И00-0000035 | 23.01.2026 | Корпус №11 | (ПФК) Консоль прямая В-20/8/Д360-24/8/Д360-1,0 (слесарная) | Опоры | 17 | 2023 | Налипший шлак | Налипший шлак | Устранимое | УМИ корпус №11 | Участок металлоизделий | Смена Б УМИ | Нарушение требований технологической документации | Невнимательность исполнителя | Провести беседу с иполнителями о качестве выпускаемой продукции | Не отражены в 1C:ERP
47 | И00-0000036 | 26.01.2026 | Основной склад | ГПЦ(80) Труба водоотводная ВТ4' (Ц 194.04.04.000 СБ) | МК, другое | 2 | 428.36 | Невыполнение технических требований КД | Невыполнены технические требования пункты 6 | Устранимое | ЦЦ БЛ | Участок металлоизделий | Невозможно установить | Недостаточная ясность и детализация процедур | Не указана | Разработаны ранее | Не отражены в 1C:ERP
48 | И00-0000036 | 26.01.2026 | Основной склад | ГПЦ(120) Труба ВТ1 (Ц 194.06.03.000 СБ) | МК, другое | 2 | 174.08 | Невыполнение технических требований КД | Невыполнены технические требования пункты 4 ;6 | Устранимое | ЦЦ БЛ | Участок металлоизделий | Невозможно установить | Недостаточная ясность и детализация процедур | Не указана | Разработаны ранее | Не отражены в 1C:ERP
49 | И00-0000036 | 26.01.2026 | Основной склад | ГПЦ(120) Труба ВТ2 (Ц 194.06.04.000) | МК, другое | 2 | 266.72 | Невыполнение технических требований КД | Невыполнены технические требования пункты 4 ;6 | Устранимое | ЦЦ БЛ | Участок металлоизделий | Невозможно установить | Недостаточная ясность и детализация процедур | Не указана | Разработаны ранее | Не отражены в 1C:ERP
50 | И00-0000037 | 26.01.2026 | Основной склад | ГПСкомпл(80) Опора МНО-ФГ-10-02-ц СТО 07525912-300-2021 (ФГН-10,0-02-ц) (ОО 270.00.00.000 СБ) | Опоры | 140 | 19880 | Невыполнение требований НТД | Зазор между деталями: Крышка лючка опоры (ОО 270.00.00.001) и Обечайка прямая (ОО 270.01.02.002) составляет 4-6 мм. ОО 270.01.02.000 СБ (Лючок): - размер 108* мм, фактически 110-115 мм. ОО 270.00.00.001 (Крышка лючка) - размер 88±0,435 мм, фактически 88 мм. | Устранимое | УМИ корпус №11 | Участок металлоизделий | Невозможно установить | Недостаточная ясность и детализация процедур | Не указана | Скорректировать КД 30.01.2026 | Не отражены в 1C:ERP
51 | И00-0000038 | 26.01.2026 | Корпус №13 | (ПФК) Настил SP 34х38/30х2 А 1000х500 (сварка) | Настилы сварные | 6 | 65.28 | Невыполнение требований НТД | 1. Сварной шов неполной длины: 10-14 мм (по КД не менее 17 мм). 2. Брызги металла. 3. Остатки сварочной проволоки. 4. Натёки. 5. Прихватки. 6. Утонение металла несущей полосы. | Устранимое | УПН корпус №13 | Участок производства настилов | Смена А УПН | Малый опыт работы на оборудовании/технологической операции | Невнимательность исполнителя | разработаны ранее
52 | И00-0000039 | 27.01.2026 | Корпус №09 | (ПФК) Настил Р 44,4х11,1/30х2 1 А 1000х1000 (сварка лазерная) | Настилы прессованные | 5 | 102.35 | Невыполнение требований НТД | 1. Острый натёк. 2. Заусенцы. | Устранимое | УПН корпус №9 | Участок производства настилов | Смена В УПН | Малый опыт работы на оборудовании/технологической операции | Невнимательность исполнителя | разработаны ранее | Не отражены в 1C:ERP
53 | И00-0000039 | 27.01.2026 | Корпус №09 | (ПФК) Настил Р 44,4х11,1/30х2 1 А 1000х1000 (сварка лазерная) | Настилы прессованные | 1 | 20.47 | Несоответствие сварного соединения требованиям КД | В процессе доработки несплавления сварной шов Т1-Δ2 выполнен с внешней стороны угла настила. | Устранимое | УПН корпус №9 | Участок производства настилов | Смена В УПН | Малый опыт работы на оборудовании/технологической операции | Невнимательность исполнителя | разработаны ранее | Не отражены в 1C:ERP
54 | И00-0000039 | 27.01.2026 | Корпус №09 | (ПФК) Настил Р 44,4х11,1/30х2 1 А 1696х1000 (сварка лазерная) | Настилы прессованные | 1 | 35.38 | Несплавление | Несплавления в местах сопряжения обрамляющего элемента с несущей полосой. | Устранимое | УПН корпус №9 | Участок производства настилов | Смена В УПН | Малый опыт работы на оборудовании/технологической операции | Невнимательность исполнителя | разработаны ранее | В РАБОТЕ НЕ ВКЛЮЧЕНО В ССЗ +СТРАРОСТИН Д.В.
55 | И00-0000040 | 27.01.2026 | Корпус №09 | (ПФК) Настил Р 44,4х11,1/30х2 1 А 1000х1000 (сварка лазерная) | Настилы прессованные | 30 | 614.1 | Дефекты сварных швов | 1. Прожог, 2. Брызги металла. 3. Несплавление. 4. Остатки сварочной проволоки. 5. Натёки. | Устранимое | УПН корпус №9 | Участок производства настилов | Смена В УПН | Невнимательность исполнителя | Недостаточный уровень компетенций для проведения технического контроля | Дополнительный контроль со стороны мастера и бригадира. | Не отражены в 1C:ERP
56 | И00-0000041 | 27.01.2026 | Участок производства настилов | (ПФК) Настил Р 44,4х11,1/30х2 1 А 1000х1000 (сварка лазерная) | Настилы прессованные | 25 | 511.75 | Дефекты сварных швов | 1. Брызги металла. 2. Остатки сварочной проволоки. 3. Натеки. | Устранимое | УПН корпус №9 | Участок производства настилов | Невозможно установить | Неправильное выполнение технологических операций по сварке | Невнимательность исполнителя | Усилен промежуточный контроль со стороны мастера и бригадира. Проведена разъяснительная беседа с исполнителем. | Не отражены в 1C:ERP
57 | И00-0000042 | 28.01.2026 | Корпус №09 | _уу_Блок световой ИСС 2-200 24В/8Вт IP68 | ОМФП | 1 |  | Невыполнение требований НТД | Не функционируют светодиодные элементы, наличие мех. повреждений | Неустранимое | ОЭУ корпус №9 | Участок металлоизделий | Смена ОЭУ | Не требуется, испытания продукции | Не требуется, испытания продукции | Не требуется, испытания продукции
58 | И00-0000042 | 28.01.2026 | Корпус №09 | _уу_Рамка номера | ОМФП | 3 |  | Механическое повреждение | Механическое повреждение, излом | Неустранимое | ОЭУ корпус №9 | Участок металлоизделий | Смена ОЭУ | Не требуется, испытания продукции | Не требуется, испытания продукции | Не требуется, испытания продукции
59 | И00-0000043 | 28.01.2026 | Корпус №11 | (ПФК) Рама передняя БО 251.01.00.000 (зачистка) | ОМФП | 1 | 140.15 | Невыполнение требований НТД | Дефекты сварных швов: 1. Незаваренный кратер. 2. Поры. 3. Натеки. 4. Плохое повторное возбуждение дуги. 5. Сварной шов неправильной формы (по КД катет 3, фактически 3-6). 6. Брызги металла. | Устранимое | УМИ корпус №11 | Участок металлоизделий | Смена Б УМИ | Нарушение требований технологической документации | Невнимательность исполнителя | Провести инструктаж с исполнителем о качестве изготавлеваемой продукции после сварки и зачистки | Не отражены в 1C:ERP
60 | И00-0000044 | 29.01.2026 | Корпус №09 | (ПФК) Настил Р 44,4х11,1/30х2 1 А 1000х1000 (сварка лазерная) | Настилы прессованные | 2 | 40.94 | Дефекты сварных швов | 1. Отсутствие лазерной сварки. 2. Брызги металла более 1.5 мм. | Устранимое | УПН корпус №9 | Участок производства настилов | Смена А УПН | Малый опыт работы на оборудовании/технологической операции | Невнимательность исполнителя | С сотрудниками проведена беседа о недопустимости данных отклонений. На контактной сварке проведено техничоское обслуживание, с целью исключения неспла | Не отражены в 1C:ERP
61 | И00-0000044 | 29.01.2026 | Корпус №09 | (ПФК) Настил Р 44,4х22,2/30х2 1 А 1200х1000 (сварка лазерная) | Настилы прессованные | 10 | 193.7 | Невыполнение требований НТД | 1. Отклонение несущей полосы от вертикального положения 3-5 мм. 2. Выступ связующего элемента относительно несущей полосы 1-1.5 мм. 3. Несплавление. | Устранимое | УПН корпус №9 | Участок производства настилов | Смена А УПН | Малый опыт работы на оборудовании/технологической операции | Невнимательность исполнителя | С сотрудниками проведена беседа о недопустимости данных отклонений. На контактной сварке проведено техничоское обслуживание, с целью исключения неспла | Не отражены в 1C:ERP
62 | И00-0000045 | 30.01.2026 | Корпус №09 | (ПФК) Настил Р 44,4х22,2/30х2 1 А 1200х1000 (сварка лазерная) | Настилы прессованные | 1 | 19.37 | Отсутствует сварной шов | Отсутствует лазерная сварка. | Устранимое | УПН корпус №9 | Участок производства настилов | Смена В УПН | Невнимательность исполнителя | Недостаточный уровень компетенций для проведения технического контроля | Дополнительный промежуточный контроль со стороны сменного мастера и бригадира. | Не отражены в 1C:ERP
63 | И00-0000046 | 30.01.2026 | Склад сырья котлован | _уу_Труба 51*2,0 ГОСТ 10704-91/ Ст3сп, Ст3сп5, В-Ст3сп (С255, Ст2сп) | СиМ | 29 | 29 | Механическое повреждение | Механическое повреждение. Кривизна до 330мм (допускается до 9мм) | Неустранимое | Логистика | Участок металлоизделий | Невозможно установить | Не соблюдены требования к хранению и транспортировке продукции, сырья, материалов, комплектующих | Невнимательность исполнителя | Проведение инструктажа с водителями погрузчика, и снегоуборочной техники.
456 | К00-0000007 | 15.01.2026 | Цех цинкования | ГПЦ(80) Секция ограждения пешеходного 426-1,0Д/2,0 Крест | ПО | 1 | 14.46 | Шлак (флюс, зола) на поверхности ЦП |  | Устранимое | ЦЦ БЛ | Цех цинкования | Смена Б ЦГЦ | - | - | - | Не отражены в 1C:ERP
457 | К00-0000007 | 15.01.2026 | Цех цинкования | ГПЦ(80) Секция балки СБ-W/2,5-6320/0,5-М5 | ДО | 4 | 217.2 | Забоины ЦП до основного металла |  | Устранимое | ЦЦ БЛ | Цех цинкования | Смена Б ЦГЦ | - | - | - | Не отражены в 1C:ERP
460 | К00-0000007 | 15.01.2026 | Цех цинкования | ГПЦ(настил)(40) Настил Р 44,4х22,2/30х2 1 А Zn 1200х1000 | Настилы прессованные | 1 | 19.37 | Наплывы цинка в виде острых капель |  | Устранимое | ЦЦ БЛ | Цех цинкования | Смена Б ЦГЦ | - | - | - | Не отражены в 1C:ERP
462 | К00-0000007 | 15.01.2026 | Цех цинкования | ГПЦ(настил)(40) Настил Р 44,4х22,2/30х2 1 А Zn 996х1000 | Настилы прессованные | 1 | 16.25 | Наплывы цинка в виде острых капель |  | Устранимое | ЦЦ БЛ | Цех цинкования | Смена Б ЦГЦ | - | - | - | Не отражены в 1C:ERP
471 | К00-0000010 | 16.01.2026 | Цех цинкования | ГПЦ(80) Ограждение пешеходное ограничивающее 401-ОПО-Д/1,0-2,5 | ПО | 5 | 84.6 | Непроцинковка на плоской поверхности |  | Устранимое | ЦЦ БЛ | Цех цинкования | Смена В ЦГЦ | - | - | - | Не отражены в 1C:ERP
472 | К00-0000010 | 16.01.2026 | Цех цинкования | ГПЦ(80) Ограждение пешеходное ограничивающее 401-ОПО-Д/1,0-2,5 | ПО | 6 | 101.52 | Шлак (флюс, зола) на поверхности ЦП |  | Устранимое | ЦЦ БЛ | Цех цинкования | Смена В ЦГЦ | - | - | - | Не отражены в 1C:ERP
473 | К00-0000010 | 16.01.2026 | Цех цинкования | ГПЦ(80) Секция балки СБ-W/3-6320/0,5-М5 | ДО | 3 | 203.289 | Забоины ЦП до основного металла |  | Устранимое | ЦЦ БЛ | Цех цинкования | Смена В ЦГЦ | - | - | - | Не отражены в 1C:ERP
488 | К00-0000012 | 16.01.2026 | Участок производства настилов | (ПФ) Настил Р 44,4х22,2/30х2 1 А 1200х1000 (зачистка после сварки) | Настилы прессованные | 25 | 484.25 | Невыполнение требований НТД | Налипший шлак, заусенцы, выступание обрамляющего элемента над несущими полосами. | Устранимое | УПН Корпус №9 | Участок производства настилов | Смена В УПН | - | - | - | Не отражены в 1C:ERP
490 | К00-0000013 | 19.01.2026 | Цех цинкования | ГПЦ(настил)(40) Настил Р 44,4х11,1/30х2 1 А Zn 1000х1000 | Настилы прессованные | 1 | 20.47 | Наплывы цинка в виде острых капель |  | Устранимое | ЦЦ БЛ | Цех цинкования | Смена Б ЦГЦ | - | - | - | Не отражены в 1C:ERP
492 | К00-0000013 | 19.01.2026 | Цех цинкования | ГПЦ(настил)(40) Настил Р 44,4х11,1/30х2 1 А Zn 1000х1000 | Настилы прессованные | 1 | 20.47 | Шлак (флюс, зола) на поверхности ЦП |  | Устранимое | ЦЦ БЛ | Цех цинкования | Смена Б ЦГЦ | - | - | - | Не отражены в 1C:ERP
495 | К00-0000013 | 19.01.2026 | Цех цинкования | ГПСкомпл(80) Опора МНО-ФГ-10-02-ц СТО 07525912-300-2021 (ФГН-10,0-02-ц) (ОО 270.00.00.000 СБ) | Опоры | 1 | 142 | Шлак (флюс, зола) на поверхности ЦП |  | Устранимое | ЦЦ БЛ | Цех цинкования | Смена Б ЦГЦ | - | - | - | Не отражены в 1C:ERP
506 | К00-0000013 | 19.01.2026 | Цех цинкования | ГПЦ(80) Деформационная секция №3 | ФО | 7 | 68.18 | Шлак (флюс, зола) на поверхности ЦП |  | Устранимое | ЦЦ БЛ | Цех цинкования | Смена Б ЦГЦ | - | - | - | Не отражены в 1C:ERP
510 | К00-0000013 | 19.01.2026 | Цех цинкования | ГПЦ(80) Секция балки СБ-W/3-6320/0,5-М5 | ДО | 3 | 203.289 | Забоины ЦП до основного металла |  | Устранимое | ЦЦ БЛ | Цех цинкования | Смена Б ЦГЦ | - | - | - | Не отражены в 1C:ERP
520 | К00-0000014 | 19.01.2026 | Участок металлоизделий | (ПФК) Рама передняя БО 251.01.00.000 (зачистка) | ОМФП | 1 | 140.15 | Дефекты сварных швов | 1. У сварного шва №1 не выполнено требование "усиление шва снять". 2. Брызги металла. 3. Отсутствует клеймо сварщика. | Устранимое | УМИ корпус №11 | Участок металлоизделий | Смена Б УМИ | - | - | - | Не отражены в 1C:ERP
530 | К00-0000016 | 20.01.2026 | Цех цинкования | ГПЦ(настил)(40) Настил Р 44,4х11,1/30х2 1 А Zn 1696х1000 | Настилы прессованные | 1 | 35.38 | Наплывы цинка в виде острых капель |  | Устранимое | ЦЦ БЛ | Цех цинкования | Смена Б ЦГЦ | - | - | - | Не отражены в 1C:ERP
538 | К00-0000016 | 20.01.2026 | Цех цинкования | ГПЦ(80) Секция балки СБ-W/3-6320/0,5-М5 | ДО | 2 | 135.526 | Забоины ЦП до основного металла |  | Устранимое | ЦЦ БЛ | Цех цинкования | Смена Б ЦГЦ | - | - | - | Не отражены в 1C:ERP
542 | К00-0000016 | 20.01.2026 | Цех цинкования | ГПЦ(80) Стержень стойки СМО-0,85С-001 | ДО | 4 | 36.076 | Наплывы цинка в зоне монтажных отверстий |  | Устранимое | ЦЦ БЛ | Цех цинкования | Смена Б ЦГЦ | - | - | - | Не отражены в 1C:ERP
543 | К00-0000016 | 20.01.2026 | Цех цинкования | ГПЦ(80) Деформационная секция №3 | ФО | 7 | 68.18 | Шлак (флюс, зола) на поверхности ЦП |  | Устранимое | ЦЦ БЛ | Цех цинкования | Смена Б ЦГЦ | - | - | - | Не отражены в 1C:ERP
548 | К00-0000017 | 20.01.2026 | Участок металлоизделий | (ПФК) Ствол опоры ФГН-10,0-02 (ОО 270.01.00.000 СБ) (сварка) | Опоры | 12 | 1661.88 | Цепочка застывших капель | Цепочка застывших капель. | Устранимое | УМИ корпус №11 | Участок металлоизделий | Смена Б УМИ | - | - | - | Не отражены в 1C:ERP
559 | К00-0000019 | 21.01.2026 | Цех цинкования | ГПЦ(60) Рама передняя БО 251.01.00.000 | ОМФП | 5 | 700.75 | Шлак (флюс, зола) на поверхности ЦП |  | Устранимое | ЦЦ БЛ | Цех цинкования | Смена В ЦГЦ | - | - | - | Не отражены в 1C:ERP
560 | К00-0000019 | 21.01.2026 | Цех цинкования | ГПСкомпл(80) Опора МНО-ФГ-10-02-ц СТО 07525912-300-2021 (ФГН-10,0-02-ц) (ОО 270.00.00.000 СБ) | Опоры | 1 | 142 | Непроцинковка на плоской поверхности |  | Устранимое | ЦЦ БЛ | Цех цинкования | Смена В ЦГЦ | - | - | - | Не отражены в 1C:ERP
573 | К00-0000020 | 21.01.2026 | Участок металлоизделий | (ПФК) Ствол опоры ФГН-10,0-02 (ОО 270.01.00.000 СБ) (сварка) | Опоры | 12 | 1661.88 | Цепочка застывших капель | Цепочка застывших капель | Устранимое | УМИ корпус №11 | Участок металлоизделий | Смена В УМИ | - | - | - | Не отражены в 1C:ERP
579 | К00-0000021 | 21.01.2026 | Участок производства настилов | (ПФК) Настил Р 44,4х22,2/30х2 1 А 1200х1000 (сварка лазерная) | Настилы прессованные | 4 | 77.48 | Налипший шлак | Налипший шлак | Устранимое | УПН Корпус №9 | Участок производства настилов | Смена В УПН | - | - | - | Не отражены в 1C:ERP
602 | К00-0000025 | 23.01.2026 | Цех цинкования | ГПЦ(настил)(40) Настил Р 44,4х11,1/30х2 1 А Zn 1000х1000 | Настилы прессованные | 1 | 20.47 | Наплывы цинка в виде острых капель |  | Устранимое | ЦЦ БЛ | Цех цинкования | Смена А ЦГЦ | - | - | - | Не отражены в 1C:ERP
603 | К00-0000025 | 23.01.2026 | Цех цинкования | ГПЦ(настил)(40) Настил Р 44,4х11,1/30х2 1 А Zn 1000х1000 | Настилы прессованные | 1 | 20.47 | Наплывы цинка на сопрягаемых поверхностях |  | Устранимое | ЦЦ БЛ | Цех цинкования | Смена А ЦГЦ | - | - | - | Не отражены в 1C:ERP
604 | К00-0000025 | 23.01.2026 | Цех цинкования | ГПЦ(настил)(40) Настил Р 44,4х11,1/30х2 1 А Zn 1000х1000 | Настилы прессованные | 1 | 20.47 | Непроцинковка на плоской поверхности |  | Устранимое | ЦЦ БЛ | Цех цинкования | Смена А ЦГЦ | - | - | - | Не отражены в 1C:ERP
605 | К00-0000025 | 23.01.2026 | Цех цинкования | ГПЦ(60) Элемент закладной ЗФ-24/12/Д396-2,5-ц | Опоры | 1 | 190 | Непроцинковка на плоской поверхности |  | Устранимое | ЦЦ БЛ | Цех цинкования | Смена А ЦГЦ | - | - | - | Не отражены в 1C:ERP
606 | К00-0000025 | 23.01.2026 | Цех цинкования | ГПЦ(60) Элемент закладной ЗФ-24/12/Д396-2,5-ц | Опоры | 2 | 380 | Забоины ЦП до основного металла |  | Устранимое | ЦЦ БЛ | Цех цинкования | Смена А ЦГЦ | - | - | - | Не отражены в 1C:ERP
612 | К00-0000025 | 23.01.2026 | Цех цинкования | ГПЦ(80) Секция основная ФО-2 | ФО | 3 | 87.72 | Непроцинковка на плоской поверхности |  | Устранимое | ЦЦ БЛ | Цех цинкования | Смена А ЦГЦ | - | - | - | Не отражены в 1C:ERP
620 | К00-0000026 | 23.01.2026 | Участок металлоизделий | (ПФК) Стойка дорожная СД-1,45С/4,0 (БО 004.00.00.250) (профилирование) | ДО | 5 | 76.87 | Заусенец в виде металлической стружки | Заусенец | Устранимое | УМИ Корпус №2 | Участок металлоизделий | Смена А УМИ | - | - | - | Не отражены в 1C:ERP
626 | К00-0000027 | 23.01.2026 | Участок производства настилов | (ПФ) Заготовка настила Р 44,4х11,1/30х2 1 А 1696х1000 (слесарная) | Настилы прессованные | 3 | 102 | Невыполнение требований НТД | Выступание обрамляющего элемента на несущими полосами 1.5-2 мм. | Устранимое | УПН Корпус №13 | Участок производства настилов | Смена А УПН | - | - | - | Не отражены в 1C:ERP
637 | К00-0000028 | 26.01.2026 | Цех цинкования | ГПЦ(60) Консоль прямая В-20/8/Д360-24/8/Д360-1,0-ц | Опоры | 3 | 357 | Шлак (флюс, зола) на поверхности ЦП |  | Устранимое | ЦЦ БЛ | Цех цинкования | Смена В ЦГЦ | - | - | - | Не отражены в 1C:ERP
651 | К00-0000029 | 26.01.2026 | Участок производства настилов | (ПФК) Настил SP 34х38/30х2 А 1200х1000 (сварка) | Настилы сварные | 5 | 121.25 | Дефекты сварных швов | Брызги металла, натёки, наплывы. | Устранимое | УПН Корпус №13 | Участок производства настилов | Смена В УПН | - | - | - | Не отражены в 1C:ERP
666 | К00-0000031 | 27.01.2026 | Цех цинкования | ГПЦ(80) Деформационная секция №1 | ФО | 6 | 59.04 | Шлак (флюс, зола) на поверхности ЦП |  | Устранимое | ЦЦ БЛ | Цех цинкования | Смена В ЦГЦ | - | - | - | Не отражены в 1C:ERP
681 | К00-0000031 | 27.01.2026 | Цех цинкования | ГПЦ(настил)(40) Настил Р 44,4х22,2/30х2 1 А Zn 1200х1000 | Настилы прессованные | 2 | 38.74 | Шлак (флюс, зола) на поверхности ЦП | +Острая капля | Устранимое | ЦЦ БЛ | Цех цинкования | Смена В ЦГЦ | - | - | - | Не отражены в 1C:ERP
682 | К00-0000031 | 27.01.2026 | Цех цинкования | ГПЦ(80) Стойка концевая ОРУД 159 (ПО 127.03.02.000-01) | ПО | 2 | 13.8 | Не обеспечено четкое и ясное изображение ЕАС |  | Устранимое | ЦЦ БЛ | Цех цинкования | Смена В ЦГЦ | - | - | - | Не отражены в 1C:ERP
691 | К00-0000033 | 27.01.2026 | Участок производства настилов | (ПФ) Настил Р 44,4х11,1/30х2 1 А 1696х1000 (зачистка) | Настилы прессованные | 6 | 212.28 | Несоответствие требованиям КД | Несоответствие длины связующих элементов. | Устранимое | УМИ корпус №11 | Участок металлоизделий | Смена В УПН | - | - | - | Не отражены в 1C:ERP
702 | К00-0000034 | 28.01.2026 | Цех цинкования | ГПЦ(80) Секция балки СБ-W/2,5-6320/0,5-М5 | ДО | 3 | 162.9 | Забоины ЦП до основного металла |  | Устранимое | ЦЦ БЛ | Цех цинкования | Смена А ЦГЦ | - | - | - | Не отражены в 1C:ERP
711 | К00-0000035 | 28.01.2026 | Участок металлоизделий | (ПФК) Секция 310-УПО L=2000 мм (сварка) | ПО | 7 | 289.87 | Дефекты сварных швов | 1. Подрезы. 2. Брызги металла. 3. Плохое повторное возбуждение дуги. 4. Незавареные кратеры | Устранимое | УМИ корпус №11 | Участок металлоизделий | Смена А УМИ | - | - | - | Не отражены в 1C:ERP
718 | К00-0000036 | 28.01.2026 | Участок производства настилов | (ПФ) Настил Р 44,4х11,1/30х2 1 А 1000х1000 (сварка) | Настилы прессованные | 1 | 20.47 | Невыполнение требований НТД | Несплавление, брызги металла. | Устранимое | УПН Корпус №13 | Участок производства настилов | Смена А УПН | - | - | - | Не отражены в 1C:ERP
720 | К00-0000036 | 28.01.2026 | Участок производства настилов | (ПФК) Настил Р 44,4х11,1/30х2 1 А 1000х1000 (сварка лазерная) | Настилы прессованные | 2 | 40.94 | Невыполнение требований НТД | Выступание связующего эл-та над несущей полосой; Отсутствие сплавления связующей полосы с несущей. | Устранимое | УПН Корпус №9 | Участок производства настилов | Смена А УПН | - | - | - | Не отражены в 1C:ERP
722 | К00-0000037 | 29.01.2026 | Цех цинкования | ГПЦ(настил)(40) Настил Р 44,4х11,1/30х2 1 А Zn 1000х1000 | Настилы прессованные | 2 | 40.94 | Забоины ЦП до основного металла |  | Устранимое | ЦЦ БЛ | Цех цинкования | Смена А ЦГЦ | - | - | - | Не отражены в 1C:ERP
723 | К00-0000037 | 29.01.2026 | Цех цинкования | ГПЦ(60) Рама передняя БО 251.01.00.000 | ОМФП | 5 | 700.75 | Шлак (флюс, зола) на поверхности ЦП |  | Устранимое | ЦЦ БЛ | Цех цинкования | Смена А ЦГЦ | - | - | - | Не отражены в 1C:ERP
730 | К00-0000037 | 29.01.2026 | Цех цинкования | ГПЦ(80) Секция балки СБ-W/2,5-6320/0,5-М5 | ДО | 5 | 271.5 | Забоины ЦП до основного металла |  | Устранимое | ЦЦ БЛ | Цех цинкования | Смена А ЦГЦ | - | - | - | Не отражены в 1C:ERP
731 | К00-0000037 | 29.01.2026 | Цех цинкования | ГПЦ(80) Секция балки СБ-W/2,5-4320/0,5-М5 | ДО | 3 | 113.76 | Забоины ЦП до основного металла |  | Устранимое | ЦЦ БЛ | Цех цинкования | Смена А ЦГЦ | - | - | - | Не отражены в 1C:ERP
735 | К00-0000038 | 29.01.2026 | Участок металлоизделий | (ПФК) Ствол опоры ФГН-10,0-02 (ОО 270.01.00.000 СБ) (сварка) | Опоры | 10 | 1384.9 | Невыполнение требований НТД | 1. Цепочка застывших капель. 2. Незавареный кратер. 3. Брызги металла. | Устранимое | УМИ корпус №11 | Участок металлоизделий | Смена А УМИ | - | - | - | Не отражены в 1C:ERP
736 | К00-0000038 | 29.01.2026 | Участок металлоизделий | (ПФК) Ствол опоры ФГН-10,0-02 (ОО 270.01.00.000 СБ) (сварка) | Опоры | 7 | 969.43 | Дефекты сварных швов | 1. Незавареный кратер. 2. Брызги металла. | Устранимое | УМИ корпус №11 | Участок металлоизделий | Смена А УМИ | - | - | - | Не отражены в 1C:ERP
737 | К00-0000038 | 29.01.2026 | Участок металлоизделий | (ПФК) Секция 310-УПО L=2000 мм (сварка) | ПО | 15 | 621.15 | Дефекты сварных швов | 1. Незавареный кратер. 2.Натеки.3. Брызги металла. | Устранимое | УМИ корпус №11 | Участок металлоизделий | Смена А УМИ | - | - | - | Не отражены в 1C:ERP
738 | К00-0000038 | 29.01.2026 | Участок металлоизделий | (ПФК) Секция 310-УПО L=2000 мм (сварка) | ПО | 15 | 621.15 | Дефекты сварных швов | 1. Незавареный кратер. 2.Натеки.3. Брызги металла. 4. Подрез | Устранимое | УМИ корпус №11 | Участок металлоизделий | Смена А УМИ | - | - | - | Не отражены в 1C:ERP
753 | К00-0000040 | 30.01.2026 | Цех цинкования | ГПЦ(настил)(40) Настил Р 44,4х11,1/30х2 1 А Zn 1000х1000 | Настилы прессованные | 3 | 61.41 | Забоины ЦП до основного металла |  | Устранимое | ЦЦ БЛ | Цех цинкования | Смена Б ЦГЦ | - | - | - | Не отражены в 1C:ERP
754 | К00-0000040 | 30.01.2026 | Цех цинкования | ГПЦ(настил)(40) Настил Р 44,4х11,1/30х2 1 А Zn 1000х1000 | Настилы прессованные | 2 | 40.94 | Наплывы цинка в виде острых капель |  | Устранимое | ЦЦ БЛ | Цех цинкования | Смена Б ЦГЦ | - | - | - | Не отражены в 1C:ERP
767 | К00-0000041 | 30.01.2026 | Участок производства настилов | (ПФ) Заготовка настила Р 44,4х11,1/30х2 1 А 1696х1000 (слесарная) | Настилы прессованные | 1 | 34 | Механическое повреждение | Мех.повреждение полосы обрамления. | Устранимое | УПН Корпус №13 | Участок производства настилов | Смена Б УПН | - | - | - | Не отражены в 1C:ERP
768 | К00-0000041 | 30.01.2026 | Участок производства настилов | (ПФ) Настил Р 44,4х22,2/30х2 1 А 996х1000 (сборка - запрессовка) | Настилы прессованные | 1 | 16.25 | Отсутствует монтажное отверстие предусмотренное КД | Отсутствует монтажное отверстие на несущей полосе. | Устранимое | УПН Корпус №07 | Участок производства настилов | Смена Б УПН | - | - | - | Не отражены в 1C:ERP
769 | К00-0000041 | 30.01.2026 | Участок производства настилов | (ПФК) Настил Р 44,4х22,2/30х2 1 А 996х1000 (сварка лазерная) | Настилы прессованные | 2 | 32.5 | Невыполнение требований НТД | Выступ связующего элемента относительно несущей полосы. | Устранимое | УПН Корпус №9 | Участок производства настилов | Смена Б УПН | - | - | - | Не отражены в 1C:ERP
774 | К00-0000042 | 30.01.2026 | Участок металлоизделий | (ПФК) Рама средняя БО 251.02.00.000 (зачистка) | ОМФП | 1 | 76.11 | Дефекты сварных швов | 1. Незавареный кратер. 2. Брызги металла. | Устранимое | УМИ корпус №11 | Участок металлоизделий | Смена Б УМИ | - | - | - | Не отражены в 1C:ERP
775 | К00-0000042 | 30.01.2026 | Участок металлоизделий | (ПФК) Рама средняя БО 251.02.00.000 (зачистка) | ОМФП | 1 | 76.11 | Дефекты сварных швов | 1. Поры. 2. Незавареный кратер. 3. Брызги металла. 4. Отсутствие клейма сварщика | Устранимое | УМИ корпус №11 | Участок металлоизделий | Смена Б УМИ | - | - | - | Не отражены в 1C:ERP
2186 | С00-0000001 | 13.01.2026 | Участок 7-13 корпуса | (ПФ) Полоса связующая (1,6х8 L=1020) (раскрой) | Настилы прессованные | 3400 | 340 | Невыполнение технических требований КД | При наладке оборудования сформировался брак в виде серпа и искривления связующей полосы | Неустранимое | УПН корпус №07 | Участок производства настилов | Невозможно установить | Ошибки в настройке и контроле режимов обработки и производства | Не указана | Разработаны ранее
2187 | С00-0000001 | 13.01.2026 | Участок 7-13 корпуса | (ПФ) Полоса несущая шаг 22,2 (992х30х2) (раскрой) | Настилы прессованные | 1425 | 641.25 | Несоответствие геометрических размеров | При наладке оборудования возник брак в виде серповидности, несоотвествие высечек с требования КД, замятие несущей полосы | Неустранимое | УПН корпус №07 | Участок производства настилов | Невозможно установить | Ошибки в настройке и контроле режимов обработки и производства | Не указана | Разработаны ранее
2188 | С00-0000002 | 13.01.2026 | Участок производства настилов | (ПФ) Полоса несущая 6100х30х3 S4 (раскрой) | Настилы сварные | 20 | 81.6 | Невыполнение технических требований КД | не соотвествие длины полосы требованиям КД | Неустранимое | УПН корпус №13 | Участок производства настилов | Невозможно установить | Ошибки в настройке и контроле режимов обработки и производства | Не указана | Разработаны ранее
2189 | С00-0000003 | 18.01.2026 | Корпус №01 | ГПЦ(настил)(40) Настил Р 44,4х11,1/30х2 1 А Zn 1696х1000 | Настилы прессованные | 21 | 742.98 | Вмятина | - | Устранимое | Не определено | Невозможно установить | Невозможно установить | Неправильное выполнение технологических операций по сварке | Невнимательность исполнителя | разработаны ранее | Не отражены в 1C:ERP
2190 | С00-0000005 | 19.01.2026 | Корпус №01 | ГПЦ(настил)(40) Настил Р 44,4х11,1/30х2 1 А Zn 1000х1000 | Настилы прессованные | 1 | 20.47 | Несоответствие требованиям КД | разрыв сварного шва | Устранимое | УПН корпус №13 | Участок производства настилов | Невозможно установить | Неправильное выполнение технологических операций по сварке | Невнимательность исполнителя | разработаны ранее | Не отражены в 1C:ERP
2193 | С00-0000008 | 20.01.2026 | Участок производства настилов | (ПФ) Полоса несущая шаг 22,2 (992х30х2) (раскрой) | Настилы прессованные | 18 | 8.1 | Несоответствие требованиям КД | серповидность | Неустранимое | УПН корпус №13 | Участок производства настилов | Невозможно установить | Нарушение режимов работы оборудования | Невнимательность исполнителя | Брак образовался за период с 01.12.2025 по 12.01.2026, Причина брака настройка оборудования после каждой замены материалов (Штрипс, Профиль высокоточ
2194 | С00-0000008 | 20.01.2026 | Участок производства настилов | (ПФ) Обрамление 998х30х2 (раскрой) | Настилы прессованные | 160 | 75.2 | Несоответствие требованиям КД | серповидность | Неустранимое | УПН корпус №13 | Участок производства настилов | Невозможно установить | Нарушение режимов работы оборудования | Невнимательность исполнителя | Брак образовался за период с 01.12.2025 по 12.01.2026, Причина брака настройка оборудования после каждой замены материалов (Штрипс, Профиль высокоточ
2195 | С00-0000008 | 20.01.2026 | Участок производства настилов | (ПФ) Полоса связующая (1,6х8 L=1020) (раскрой) | Настилы прессованные | 100 | 10 | Несоответствие требованиям КД | серповидность | Неустранимое | УПН корпус №13 | Участок производства настилов | Невозможно установить | Нарушение режимов работы оборудования | Невнимательность исполнителя | Брак образовался за период с 01.12.2025 по 12.01.2026, Причина брака настройка оборудования после каждой замены материалов (Штрипс, Профиль высокоточ
2196 | С00-0000008 | 20.01.2026 | Участок производства настилов | (ПФ) Пруток витой L=1045 мм (резка в размер) | МК, другое | 750 | 150 | Несоответствие требованиям КД | серповидность | Неустранимое | УПН корпус №13 | Участок производства настилов | Невозможно установить | Нарушение режимов работы оборудования | Невнимательность исполнителя | Брак образовался за период с 01.12.2025 по 12.01.2026, Причина брака настройка оборудования после каждой замены материалов (Штрипс, Профиль высокоточ
2204 | С00-0000013 | 26.01.2026 | ЦГЦ Большая линия | (ПФК) Ствол опоры ФГН-10,0-02 (ОО 270.01.00.000 СБ) (сварка) | Опоры | 39 | 5401.11 | Несоответствие требованиям КД |  | Устранимое | УМИ корпус №11 | Участок металлоизделий | Смена А УМИ | Недостаточный уровень компетенций для выполнения операции | Не проведён технический контроль продукции, сырья, материалов, комплектующих | Провести беседу с исполнителем Отв. сменный мастре/бригадир | Не отражены в 1C:ERP
2205 | С00-0000014 | 26.01.2026 | ЦГЦ Большая линия | ПФЦ(80) Кронштейн 36.К1-2,0/1,5-2,0-Чайка-ц (оцинкование) | Опоры | 24 | 816 | Несоответствие сварных швов |  | Устранимое | ЦЦ Зачистка | Участок металлоизделий | Невозможно установить | Незнание/непонимание требований к качеству продукции | Невнимательность исполнителя | Провести беседу с исполнителями о качестве выпускаемой продукции. | Отражены в 1C:ERP
2206 | С00-0000015 | 26.01.2026 | Корпус №11 | (ПФ) Косынка 88х65х8 (раскрой) | Опоры | 340 | 88.4 | Несоответствие геометрических размеров | В КД заложеный радиус R10 не обеспечивает сборку сварку изделия | Устранимое | УМИ корпус №9 | Участок металлоизделий | Невозможно установить | Нарушение требований технологической документации | Ошибки в чертежах/конструкторской документации (КД) | Перед запуском всей партии изделий в работу необходимо делать первичное предъявление первого изделия (постановка изделий на производство). | Отражены в 1C:ERP
2207 | С00-0000015 | 26.01.2026 | Корпус №11 | (ПФ) Косынка 88х73х8 (раскрой) | Опоры | 620 | 179.8 | Несоответствие геометрических размеров | В КД заложеный радиус R10 не обеспечивает сборку сварку изделия | Устранимое | УМИ корпус №9 | Участок металлоизделий | Невозможно установить | Нарушение требований технологической документации | Ошибки в чертежах/конструкторской документации (КД) | Перед запуском всей партии изделий в работу необходимо делать первичное предъявление первого изделия (постановка изделий на производство). | Отражены в 1C:ERP
2208 | С00-0000016 | 28.01.2026 | Корпус №01 | ГПЦ(60) Картридж малый (S 2,0 С500) БО 265.02.00.000 | ОМФП | 4 | 155.56 | Несоответствие требованиям КД | нарушение по сварному шву. | Устранимое | УМИ корпус №11 | Участок металлоизделий | Невозможно установить | Недостаточный уровень компетенций для выполнения операции | Незнание/непонимание требований к качеству продукции | Провести инструктаж со сварщиками о качестве выпускаемой продукции. Отв. см. мастера УМИ. | Не отражены в 1C:ERP
2213 | С00-0000018 | 29.01.2026 | Участок 7-13 корпуса | (ПФ) Полоса связующая (1,6х8 L=1020) (раскрой) | Настилы прессованные | 3400 | 340 | Несоответствие геометрических размеров | высота связующей ниже требуемой. т.е. меньше 8 мм | Неустранимое | УПН корпус №07 | Участок производства настилов | Невозможно установить | Не определены (частично или полностью) требования к продукции | Не указана | КорД разработаны в рамках рекламации № 714 от 26.01.2026