## Лист_1
№ п/п | Номер | Дата | Место проведения контроля | Номенклатура | Группа номенклатуры | Кол., шт. | Кол., кг | Вид несоответствия | Несоответствие | Критичность несоответствия | Склад (место возникновения) | Ответственное подразделение за несоответствие | Ответственная смена за несоответствие | Коренная причина возникновения | Коренная причина необнаружения | Корректирующие действия | Затраты на доработку
1 | В00-0000050 | 25.03.2026 | Склад готовой продукции | _уу_(РАЗДЕЛИТЕЛЬНАЯ) Пленка для демпферного устройства ФО-2 фон+Сегмент 1+Сегмент 2+Сегмент 3 (белая | СиМ | 5 | 9.815 | Невыполнение требований НТД | По КД размер 880(-2)мм, фактически 872-878мм, 870-876мм, 876мм. Отслаивание кромки. На поверхности пленки загрязнения липким (клейким) веществом, краской. Механические повреждения. | Малозначительное Неустранимое | Логистика | Участок производства настилов | Невозможно установить | Упаковка не обеспечивает сохранность изделия при хранении и транспортировке | Не указана | Продукция приходит к нам в рулонах, и так же хранится. Продукция с браком была перемещена в 5 корпус с производства.
2 | И00-0000001 | 12.01.2026 | Корпус №09 | (ПФК) Настил Р 44,4х11,1/30х2 1 А 1000х1000 (сварка лазерная) | Настилы прессованные | 1 | 20.47 | Невыполнение требований НТД | 1. Выступ связующих элементов относительно несущих полос 1,5 мм (по СТО не более 0,5 мм) | Устранимое | УПН корпус №9 | Участок производства настилов | Невозможно установить | Неправильное выполнение технологических операций по сварке | Невнимательность исполнителя | разработаны ранее | Не отражены в 1C:ERP
3 | И00-0000001 | 12.01.2026 | Корпус №09 | (ПФК) Настил Р 44,4х11,1/30х2 1 А 1000х1000 (сварка лазерная) | Настилы прессованные | 20 | 409.4 | Невыполнение требований НТД | 1. Занижение обрамляющего элемента относительно несущей полосы 1,2 мм (по СТО не более 1 мм). 2. Несплавление | Устранимое | УПН корпус №9 | Участок производства настилов | Невозможно установить | Неправильное выполнение технологических операций по сварке | Невнимательность исполнителя | разработаны ранее | Не отражены в 1C:ERP
4 | И00-0000002 | 13.01.2026 | Корпус №11 | (ПФК) Деформационная секция №1 (сварка) | ФО | 30 | 295.2 | Невыполнение требований НТД | 1.Зазор между деталями 2 до 2,5 мм. 2. Брызги металла. 3. Неравномерные ширина и поверхность сварных швов. 4. Кратер. | Устранимое | УМИ корпус №11 | Участок металлоизделий | Смена В УМИ | Малый опыт работы на оборудовании/технологической операции | Невнимательность исполнителя | Провести дополнительный инструктаж о качестве выпускаемой продукции. Отв. сменный мастер. | Не отражены в 1C:ERP
5 | И00-0000002 | 13.01.2026 | Корпус №11 | (ПФК) Деформационная секция №1 (сварка) | ФО | 2 | 19.68 | Дефекты сварных швов | 1. Прожог. 2. Брызги металла. 3. Неравномерные ширина и поверхность сварных швов. 4. Сварные швы не зачищены. | Устранимое | УМИ корпус №11 | Участок металлоизделий | Смена В УМИ | Малый опыт работы на оборудовании/технологической операции | Невнимательность исполнителя | Провести дополнительный инструктаж о качестве выпускаемой продукции. Отв. сменный мастер. | Не отражены в 1C:ERP
6 | И00-0000002 | 13.01.2026 | Корпус №11 | (ПФК) Деформационная секция №1 (сварка) | ФО | 20 | 196.8 | Дефекты сварных швов | 1. Прожог. 2. Брызги металла. 3. Неравномерные ширина и поверхность сварных швов. 4. Сварные швы не зачищены. | Устранимое | УМИ корпус №11 | Участок металлоизделий | Смена В УМИ | Малый опыт работы на оборудовании/технологической операции | Невнимательность исполнителя | Провести дополнительный инструктаж о качестве выпускаемой продукции. Отв. сменный мастер. | Не отражены в 1C:ERP
7 | И00-0000003 | 13.01.2026 | Участок производства настилов | (ПФК) Настил Р 44,4х11,1/30х2 1 А 1696х1000 (сварка лазерная) | Настилы прессованные | 19 | 672.22 | Невыполнение требований НТД | 1. Брызги металла. 2. Натёк 3. Заусенцы. 4. Остатки сварочной проволоки. | Устранимое | УПН корпус №9 | Участок производства настилов | Смена В УПН | Недостаточный уровень компетенций для проведения технического контроля | Невнимательность исполнителя | Если исполнитель будет иметь малый опыт работы на РЦ Сварка лазерная, будет усилен текущий конроль со стороны мастера и бригадира. | Не отражены в 1C:ERP
8 | И00-0000004 | 14.01.2026 | Корпус №11 | ДЛЯ ЗК 496 и 497_(ПФК) Секция ограждения пешеходного 427-1,0Д/2,0 Крест (80) (сварка) | ПО | 44 | 513.92 | Невыполнение требований НТД | 1. Отклонение от прямолинейности детали поз.6. 5 мм (по СТО не более 0,3% от 940 мм = 2,8 мм). 2. Поры. 3. Незавареный кратер. 4. Натеки. 5. Брызги металла. 6. Заусенцы | Устранимое | УМИ корпус №11 | Участок металлоизделий | Невозможно установить | Невнимательность исполнителя | Невнимательность исполнителя | Провести дополнительный инструктаж о качестве выпускаемой продукции. Отв. см. мастера Зайков Е.Д., Шабанов Е.А. 44 шт. смена "А", 24 шт. смена "В". | Не отражены в 1C:ERP
9 | И00-0000004 | 14.01.2026 | Корпус №11 | ДЛЯ ЗК 496 и 497_(ПФК) Секция ограждения пешеходного 427-1,0Д/2,0 Крест (80) (сварка) | ПО | 24 | 280.32 | Дефекты сварных швов | 1. Незавареный кратер. 2. Натеки. 3. Брызги металла. 4. Заусенцы | Устранимое | УМИ корпус №11 | Участок металлоизделий | Невозможно установить | Невнимательность исполнителя | Невнимательность исполнителя | Провести дополнительный инструктаж о качестве выпускаемой продукции. Отв. см. мастера Зайков Е.Д., Шабанов Е.А. 44 шт. смена "А", 24 шт. смена "В". | Не отражены в 1C:ERP
10 | И00-0000005 | 14.01.2026 | Склад ПФ | (ПФ) Труба 57х3,5 L=300 мм заготовка L=6000 мм (резка в размер) | Опоры | 1 | 1.38 | Механическое повреждение | Кривизна по ГОСТ 10704 не должна превышать 1,5мм на 1 метр длины. Фактически кривизна составляет 74мм на 1 метр длины. Общая кривизна составила 134мм. | Неустранимое | Не определено | Невозможно установить | - | - | - | -
11 | И00-0000006 | 14.01.2026 | Участок производства настилов | (ПФК) Настил Р 44,4х11,1/30х2 1 А 1000х1000 (сварка лазерная) | Настилы прессованные | 25 | 511.75 | Невыполнение требований НТД | 1. Натёки металла на внешней стороне несущих полос. 2. Заусенец после механической обработки. | Устранимое | УПН корпус №9 | Участок производства настилов | Смена Б УПН | Неправильное выполнение технологических операций по сварке | Невнимательность исполнителя | Усилен промежуточный контроль со стороны мастера и бригадира. Проведена разъяснительная беседа с исполнителем. | Не отражены в 1C:ERP
12 | И00-0000007 | 15.01.2026 | Корпус №11 | (ПФК) Секция основная ФО-2 (сварка) | ФО | 17 | 497.08 | Дефекты сварных швов | 1. Сварной шов №2 выполнен по незамкнутой линии. 2. Брызги металла. 3. Незавареный кратер. | Устранимое | УМИ корпус №11 | Участок металлоизделий | Смена А УМИ | Нарушение режимов работы оборудования | Невнимательность исполнителя | 1.Усилить контроль за выпуском данной продукции. 2.Ознакомить с классификатором дефектов металлоконструкций. Отв.см.мастер/бригадир | Не отражены в 1C:ERP
13 | И00-0000008 | 15.01.2026 | Корпус №11 | (ПФК) Деформационная секция №3 (сварка) | ФО | 30 | 292.2 | Дефекты сварных швов | 1. Наплавные сопряжения сварных швов. 2. Брызги металла. 3. Сварныеи швы неправильной формы (Катет шва по КД 2, фактически до 6). 4. Остатки сварочной проволоки. 5. Несплавление с основным металлом. 6. Шлак на сварных швах. | Устранимое | УМИ корпус №11 | Участок металлоизделий | Смена А УМИ | Малый опыт работы на оборудовании/технологической операции | Невнимательность исполнителя | Провести повторный инструктаж о качестве выпускаемой продукции. Отв. сменный мастер. | Не отражены в 1C:ERP
14 | И00-0000009 | 15.01.2026 | Корпус №11 | (ПФК) Секция основная ФО-2 (сварка) | ФО | 16 | 467.84 | Дефекты сварных швов | 1. Сварной шов №1 выполнен по незамкнутой линии. 2. Цепочка пор. 3. Брызги металла. 4. Сварной шов неполной длины. 5. Подрезы. 6. Натеки. | Устранимое | УМИ корпус №11 | Участок металлоизделий | Смена А УМИ | Нарушение режимов работы оборудования | Невнимательность исполнителя | 1.Усилить контроль за выпуском данной продукции. 2.Ознакомить с классификатором дефектов металлоконструкций. Отв.см.мастер/бригадир | Не отражены в 1C:ERP
15 | И00-0000010 | 16.01.2026 | Корпус №11 | (ПФК) Деформационная секция №3 (сварка) | ФО | 34 | 331.16 | Дефекты сварных швов | 1. Наплавные сопряжения сварных швов. 2. Брызги металла. 3. Шлак на сварных швах. | Устранимое | УМИ корпус №11 | Участок металлоизделий | Смена Б УМИ | Малый опыт работы на оборудовании/технологической операции | Невнимательность исполнителя | провести беседу с оператором | Отражены в 1C:ERP
16 | И00-0000011 | 16.01.2026 | Склад готовой продукции | ГПЦ(настил)(40) Настил Р 44,4х11,1/30х2 1 А Zn 1000х1000 | Настилы прессованные | 12 | 245.64 | Механическое повреждение | Механические повреждения, забоины цинкового покрытия. | Неустранимое Устранимое | Логистика | Участок металлоизделий | Невозможно установить | Низкий уровень организации процесса | Невнимательность исполнителя | Повреждения были нанесены снегоуборочной техникой, т.к. кроме данной техники в районе хранения продукции никто не работал. На данный момент изменили с | Не отражены в 1C:ERP
17 | И00-0000012 | 19.01.2026 | Основной склад | ГПЦ(60) Опора МСД-Ф-4-8,5-01-ц СТО 07525912-300-2021 (СФ-400-8,5-01-ц) (ОО 247.00.00.000 СБ) | Опоры | 5 | 1835 | Невыполнение технических требований КД | Не выполнение технических требований пп. 4; 8 | Малозначительное | ЦЦ БЛ | Участок металлоизделий | Невозможно установить | В чертежах отсутствует исчерпывающая информация, необходимая для изготовления | Не указана | Скорректировать РС и маршрут изготовления Отв. ЦТОЗ
18 | И00-0000013 | 19.01.2026 | Корпус №11 | (ПФК) Элемент закладной ЗФ-20/12/Д372-2,5 (ЭЗ 233.00.00.000 СБ) (сварка) | Опоры | 16 | 2304 | Невыполнение требований НТД | 1. Брызги металла. 2. Заусенцы. | Устранимое | УМИ корпус №11 | Участок металлоизделий | Смена В УМИ | Нарушение требований технологической документации | Невнимательность исполнителя | проведена беседа с исполнителем | Не отражены в 1C:ERP
19 | И00-0000015 | 20.01.2026 | Корпус №09 | (ПФК) Настил Р 44,4х11,1/30х2 1 А 1696х1000 (сварка лазерная) | Настилы прессованные | 1 | 35.38 | Механическое повреждение | Механическое повреждение неущей полосы. | Устранимое | УПН корпус №9 | Участок производства настилов | Смена В УПН | Малый опыт работы на оборудовании/технологической операции | Недостаточный уровень компетенций для проведения технического контроля | Если исполнитель будет иметь малый опыт работы на РЦ Сварка лазерная, будет усилен текущий конроль со стороны мастера и бригадира. | Не отражены в 1C:ERP
20 | И00-0000015 | 20.01.2026 | Корпус №09 | (ПФК) Настил Р 44,4х11,1/30х2 1 А 1696х1000 (сварка лазерная) | Настилы прессованные | 1 | 35.38 | Механическое повреждение | Толщина несущей полосы на участке 10 мм составляет 0.5 мм. | Устранимое | УПН корпус №9 | Участок производства настилов | Смена В УПН | Малый опыт работы на оборудовании/технологической операции | Недостаточный уровень компетенций для проведения технического контроля | Если исполнитель будет иметь малый опыт работы на РЦ Сварка лазерная, будет усилен текущий конроль со стороны мастера и бригадира. | Не отражены в 1C:ERP
21 | И00-0000016 | 20.01.2026 | Корпус №11 | (ПФ) Настил Р 44,4х22,2/30х2 1 А 1200х1000 (зачистка после сварки) | Настилы прессованные | 25 | 484.25 | Невыполнение требований НТД | Выступание обрамляющего элемента на несущими полосами 1.5-2 мм. | Устранимое | УПН корпус №13 | Участок производства настилов | Смена Б УПН | Малый опыт работы на оборудовании/технологической операции | Невнимательность исполнителя | Усилен промежуточный контроль со стороны мастера и бригадира. Проведена разъяснительная беседа с исполнителем. | Не отражены в 1C:ERP
22 | И00-0000017 | 20.01.2026 | Корпус №09 | (ПФК) Настил Р 44,4х11,1/30х2 1 А 1696х1000 (сварка лазерная) | Настилы прессованные | 20 | 707.6 | Невыполнение требований НТД | Налипший шлак, несплавление, брызги металла. | Устранимое | УПН корпус №9 | Участок производства настилов | Смена Б УПН | Неправильное выполнение технологических операций по сварке | Невнимательность исполнителя | С сотрудниками проведена беседа о необходимости периодической очистки шлака на контактной сварке, чтобы избежать налипания шлака на обрамления. С сотр | Не отражены в 1C:ERP
23 | И00-0000017 | 20.01.2026 | Корпус №09 | (ПФК) Настил Р 44,4х11,1/30х2 1 А 1696х1000 (сварка лазерная) | Настилы прессованные | 2 | 70.76 | Невыполнение требований НТД | Несплавление, заусенцы. | Устранимое | УПН корпус №9 | Участок производства настилов | Смена Б УПН | Неправильное выполнение технологических операций по сварке | Невнимательность исполнителя | С сотрудниками проведена беседа о необходимости периодической очистки шлака на контактной сварке, чтобы избежать налипания шлака на обрамления. С сотр | Не отражены в 1C:ERP
24 | И00-0000018 | 21.01.2026 | Корпус №11 | (ПФК) Секция основная ФО-2 (сварка) | ФО | 25 | 731 | Невыполнение требований НТД | Дефекты сварных швов: 1. Сварной шов неправильной формы (по КД катет шва 4, фактически 6-8). 2. Плохое повторное возбуждение дуги. 3. Подрезы. 4. Натеки. 5. Отсутствие плавного перехода к основному металлу. 6. Брызги металла. 7. Шлак на сварных швах. 8. Незавареный кратер. 9. Сварной шов №1 выполнен по незамкнутой линии. 10. Наплавные сопряжения сварных соединений. 11. Поры. 12. Сварной шов неполной длины. Дефекты темической резки: 1. Цепочка застывших капель. 2. Налипший шлак. | Устранимое | УМИ корпус №11 | Участок металлоизделий | Смена А УМИ | Нарушение режимов работы оборудования | Невнимательность исполнителя | 1.Усилить контроль за выпуском данной продукции. 2.Ознакомить с классификатором дефектов металлоконструкций. Отв.см.мастер/бригадир | Не отражены в 1C:ERP
25 | И00-0000019 | 21.01.2026 | Склад готовой продукции | ПФЦ(80) Основание ФО-У-90-2-Б(Г) (оцинкование) | ФО | 6 | 1473 | Отклонение формообразования и линейных размеров | Искривление детали 2 (направляющий швеллер): зазор между натянутой струной и полкой швеллера должен быть не более 5 мм, фактически 10-18 мм. Искривление детали 1 (плита основания): зазор между листом и стальной линейкой должен быть не более 1,5 мм, фактически 5-12 мм. | Устранимое | ЦЦ БЛ | Участок металлоизделий | Невозможно установить | Ошибки в настройке и контроле режимов обработки и производства | Не проведён технический контроль продукции, сырья, материалов, комплектующих | Ввести дополнительный контроль волнистости изделия на участках УМК (после сварки) и ЦГЦ (после цинкования) | Не отражены в 1C:ERP
26 | И00-0000020 | 21.01.2026 | Корпус №11 | (ПФК) Вставка отрывная ВО-140 (сварка) | ДО | 896 | 934.528 | Брызги металла | Брызги металла | Устранимое | УМИ корпус №11 | Участок металлоизделий | Смена А УМИ | Незнание/непонимание требований к качеству продукции | Невнимательность исполнителя | Усилить контроль | Не отражены в 1C:ERP
27 | И00-0000021 | 21.01.2026 | Корпус №09 | (ПФК) Настил Р 44,4х11,1/30х2 1 А 1696х1000 (сварка лазерная) | Настилы прессованные | 20 | 707.6 | Невыполнение требований НТД | 1. Занижение обрамляющего элемента относительно несущей полосы до 1,7 мм. 2. Выступание связующих элементов над несущими полосами - до 2 мм. 3. Налипший шлак. | Устранимое | УПН корпус №9 | Участок производства настилов | Смена А УПН | Малый опыт работы на оборудовании/технологической операции | Невнимательность исполнителя | разработаны ранее | Не отражены в 1C:ERP
28 | И00-0000021 | 21.01.2026 | Корпус №09 | (ПФК) Настил Р 44,4х22,2/30х2 1 А 1200х1000 (сварка лазерная) | Настилы прессованные | 25 | 484.25 | Невыполнение требований НТД | 1. Прерывистый сварной шов - отсутствие проплавления связующих элементов. 2. Несплавление. 3. Прожог. 4. Налипший шлак. | Устранимое | УПН корпус №9 | Участок производства настилов | Смена А УПН | Малый опыт работы на оборудовании/технологической операции | Невнимательность исполнителя | разработаны ранее | Не отражены в 1C:ERP
29 | И00-0000022 | 21.01.2026 | Корпус №11 | (ПФК) Основание дополнительное ФО-У-110-2-Б(Г) (сварка) | ФО | 4 | 401.48 | Дефекты сварных швов | 1. Цепочка пор. 2. Незаваренный кратер. 3. Плохое повторное возбуждение дуги. 4. Брызги металла. | Устранимое | УМИ корпус №11 | Участок металлоизделий | Смена А УМИ | Незнание/непонимание требований к качеству продукции | Невнимательность исполнителя | 1.Усилить контроль за выпуском данной продукции. 2.Ознакомить с классификатором дефектов металлоконструкций. Отв.см.мастер/бригадир | Не отражены в 1C:ERP
30 | И00-0000023 | 22.01.2026 | Корпус №13 | ПФК(закупка) Ствол опоры ФГН-10,0-02 (ОО 270.01.00.000 СБ) (от поставщика/переработчика) | Опоры | 1 | 138.49 | Отклонение от прямолинейности | Отклонение от прямолинейности ствола опоры до 25 мм на дет. 3 Стержень опоры ФГН-10-02 | Устранимое | УМИ корпус №11 | Участок металлоизделий | Невозможно установить | Ошибки в настройке и контроле режимов обработки и производства | Невнимательность исполнителя | Провести беседу с операторами выполняющими операцию правка о качестве выпускаемой продукции. Отв. см. мастера. | Не отражены в 1C:ERP
31 | И00-0000024 | 22.01.2026 | Корпус №09 | (ПФК) Настил Р 44,4х11,1/30х2 1 А 1000х1000 (сварка лазерная) | Настилы прессованные | 25 | 511.75 | Невыполнение технических требований КД | Отсутствие лазерной сварки. | Устранимое | УПН корпус №9 | Участок производства настилов | Смена В УПН | Малый опыт работы на оборудовании/технологической операции | Невнимательность исполнителя | разработаны ранее | Не отражены в 1C:ERP
32 | И00-0000024 | 22.01.2026 | Корпус №09 | (ПФК) Настил Р 44,4х22,2/30х2 1 А 1200х1000 (сварка лазерная) | Настилы прессованные | 35 | 677.95 | Дефекты сварных швов | 1. Несплавление. 2. Брызги металла до 2,5 мм. 3. Налипший шлак. | Устранимое | УПН корпус №9 | Участок производства настилов | Смена В УПН | Малый опыт работы на оборудовании/технологической операции | Невнимательность исполнителя | разработаны ранее | Не отражены в 1C:ERP
33 | И00-0000024 | 22.01.2026 | Корпус №09 | (ПФК) Настил Р 44,4х22,2/30х2 1 А 1200х1000 (сварка лазерная) | Настилы прессованные | 25 | 484.25 | Невыполнение технических требований КД | Отсутствие лазерной сварки. | Устранимое | УПН корпус №9 | Участок производства настилов | Смена В УПН | Малый опыт работы на оборудовании/технологической операции | Невнимательность исполнителя | разработаны ранее | Не отражены в 1C:ERP
34 | И00-0000025 | 22.01.2026 | Корпус №11 | (ПФК) Консоль отрывная КО-150-W (сварка) | ДО | 704 | 1300.992 | Брызги металла | Брызги металла | Устранимое | УМИ корпус №11 | Участок металлоизделий | Смена Б УМИ | Нарушение требований технологической документации | Невнимательность исполнителя | Провести беседу с исполнителем о качестве выпускаемой продукции | Не отражены в 1C:ERP
35 | И00-0000026 | 22.01.2026 | Корпус №11 | (ПФК) Секция дополнительная начальная ФО-2 (сварка) | ФО | 3 | 102.42 | Дефекты сварных швов | 1. Поры. 2. Незаваренный кратер. 3. Натеки. 4. Брызги металла. | Устранимое | УМИ корпус №11 | Участок металлоизделий | Смена Б УМИ | Невнимательность исполнителя | Невнимательность исполнителя | Провести беседу с исполнителем о качестве выпускаемой продукции. Отв. см. мастер Андреюшкин А.П. | Не отражены в 1C:ERP
36 | И00-0000027 | 22.01.2026 | Корпус №09 | (ПФК) Настил Р 44,4х11,1/30х2 1 А 1000х1000 (сварка лазерная) | Настилы прессованные | 2 | 40.94 | Невыполнение требований НТД | 1. Отсутствие лазерной сварки (1 настил). 2. Отклонение от прямоугольности торцевого реза несущей полосы по отношению к плоскости настила - 4 мм. 3. Несплавление. | Устранимое | УПН корпус №9 | Участок производства настилов | Смена В УПН | Невнимательность исполнителя | Недостаточный уровень компетенций для проведения технического контроля | Дополнительный контроль со стороны мастера и бригадира. | Не отражены в 1C:ERP
37 | И00-0000028 | 22.01.2026 | Корпус №11 | (ПФК) Секция балки переходная СБП-W/3-М5 (сварка) | ДО | 70 | 535.92 | Незаваренный кратер | Незавареные кратеры. | Устранимое | УМИ корпус №11 | Участок металлоизделий | Смена Б УМИ | Нарушение требований технологической документации | Невнимательность исполнителя | проведена беседу с исполнителем | Отражены в 1C:ERP
38 | И00-0000029 | 22.01.2026 | Корпус №11 | (ПФК) Элемент демпфера переходной ЭП-ФО(2)/ДД-2375 (сварка) | ФО | 4 | 136.86 | Дефекты сварных швов | 1. Поры. 2. Незаваренный кратер. 3. Брызги металла | Устранимое | УМИ корпус №11 | Участок металлоизделий | Смена А УМИ | Незнание/непонимание требований к качеству продукции | Невнимательность исполнителя | 1.Усилить контроль за выпуском данной продукции. 2.Ознакомить с классификатором дефектов металлоконструкций. Отв.см.мастер/бригадир | Не отражены в 1C:ERP
39 | И00-0000030 | 22.01.2026 | Корпус №11 | (ПФ) Настил Р 44,4х22,2/30х2 1 А 1200х1000 (сварка) | Настилы прессованные | 3 | 58.11 | Несплавление | Несплавления в местах сопряжения обрамляющего элемента с несущей полосой. | Устранимое | УПН корпус №9 | Участок производства настилов | Смена А УПН | Малый опыт работы на оборудовании/технологической операции | Невнимательность исполнителя | разработаны ранее | Не отражены в 1C:ERP
40 | И00-0000031 | 23.01.2026 | Корпус №11 | (ПФК) Опора МСД-Ф-4-8,5-01 СТО 07525912-300-2021 (СФ-400-8,5-01) (ОО 247.00.00.000 СБ) (сварка) | Опоры | 7 | 2569 | Дефекты сварных швов | 1. Незавареный кратер. 2. Не выполнено требование «Заварить» | Устранимое | УМИ корпус №11 | Участок металлоизделий | Смена В УМИ | Нарушение требований технологической документации | Невнимательность исполнителя | Провести повторный инструктаж о дефектах м/и | Не отражены в 1C:ERP
41 | И00-0000032 | 23.01.2026 | Корпус №11 | (ПФ) Заготовка настила Р 44,4х11,1/30х2 1 А 1696х1000 (слесарная) | Настилы прессованные | 3 | 102 | Несплавление | Несплавления в местах сопряжения обрамляющего элемента с несущей полосой. | Устранимое | УПН корпус №9 | Участок производства настилов | Смена А УПН | Малый опыт работы на оборудовании/технологической операции | Невнимательность исполнителя | разработаны ранее | Не отражены в 1C:ERP
42 | И00-0000032 | 23.01.2026 | Корпус №11 | (ПФ) Заготовка настила Р 44,4х11,1/30х2 1 А 1696х1000 (слесарная) | Настилы прессованные | 3 | 102 | Невыполнение требований НТД | 1. Механическое повреждение. 2. Несплавления в местах сопряжения обрамляющего элемента с несущей полосой. | Устранимое | УПН корпус №9 | Участок производства настилов | Смена А УПН | Малый опыт работы на оборудовании/технологической операции | Невнимательность исполнителя | разработаны ранее | Не отражены в 1C:ERP
43 | И00-0000033 | 23.01.2026 | Корпус №09 | (ПФК) Настил Р 44,4х22,2/30х2 1 А 1200х1000 (сварка лазерная) | Настилы прессованные | 2 | 38.74 | Механическое повреждение | Механическое повреждение | Устранимое | УПН корпус №9 | Участок производства настилов | Смена Б УПН | Неправильное выполнение технологических операций по сварке | Невнимательность исполнителя | Усилен промежуточный контроль со стороны мастера и бригадира. Проведена разъяснительная беседа с исполнителем. | Не отражены в 1C:ERP
44 | И00-0000034 | 23.01.2026 | Корпус №11 | (ПФ) Заготовка настила Р 44,4х11,1/30х2 1 А 1696х1000 (слесарная) | Настилы прессованные | 20 | 680 | Невыполнение требований НТД | 1. Заусенцы. 2. Несплавления в местах сопряжения обрамляющего элемента с несущей полосой. | Устранимое | УПН корпус №9 | Участок производства настилов | Смена А УПН | Малый опыт работы на оборудовании/технологической операции | Невнимательность исполнителя | разработано ранее | Не отражены в 1C:ERP
45 | И00-0000034 | 23.01.2026 | Корпус №11 | (ПФ) Заготовка настила Р 44,4х11,1/30х2 1 А 1696х1000 (слесарная) | Настилы прессованные | 2 | 68 | Несплавление | Несплавления в местах сопряжения обрамляющего элемента с несущей полосой. | Устранимое | УПН корпус №9 | Участок производства настилов | Смена А УПН | Малый опыт работы на оборудовании/технологической операции | Невнимательность исполнителя | разработано ранее | Не отражены в 1C:ERP
46 | И00-0000035 | 23.01.2026 | Корпус №11 | (ПФК) Консоль прямая В-20/8/Д360-24/8/Д360-1,0 (слесарная) | Опоры | 17 | 2023 | Налипший шлак | Налипший шлак | Устранимое | УМИ корпус №11 | Участок металлоизделий | Смена Б УМИ | Нарушение требований технологической документации | Невнимательность исполнителя | Провести беседу с иполнителями о качестве выпускаемой продукции | Не отражены в 1C:ERP
47 | И00-0000036 | 26.01.2026 | Основной склад | ГПЦ(80) Труба водоотводная ВТ4' (Ц 194.04.04.000 СБ) | МК, другое | 2 | 428.36 | Невыполнение технических требований КД | Невыполнены технические требования пункты 6 | Устранимое | ЦЦ БЛ | Участок металлоизделий | Невозможно установить | Недостаточная ясность и детализация процедур | Не указана | Разработаны ранее | Не отражены в 1C:ERP
48 | И00-0000036 | 26.01.2026 | Основной склад | ГПЦ(120) Труба ВТ1 (Ц 194.06.03.000 СБ) | МК, другое | 2 | 174.08 | Невыполнение технических требований КД | Невыполнены технические требования пункты 4 ;6 | Устранимое | ЦЦ БЛ | Участок металлоизделий | Невозможно установить | Недостаточная ясность и детализация процедур | Не указана | Разработаны ранее | Не отражены в 1C:ERP
49 | И00-0000036 | 26.01.2026 | Основной склад | ГПЦ(120) Труба ВТ2 (Ц 194.06.04.000) | МК, другое | 2 | 266.72 | Невыполнение технических требований КД | Невыполнены технические требования пункты 4 ;6 | Устранимое | ЦЦ БЛ | Участок металлоизделий | Невозможно установить | Недостаточная ясность и детализация процедур | Не указана | Разработаны ранее | Не отражены в 1C:ERP
50 | И00-0000037 | 26.01.2026 | Основной склад | ГПСкомпл(80) Опора МНО-ФГ-10-02-ц СТО 07525912-300-2021 (ФГН-10,0-02-ц) (ОО 270.00.00.000 СБ) | Опоры | 140 | 19880 | Невыполнение требований НТД | Зазор между деталями: Крышка лючка опоры (ОО 270.00.00.001) и Обечайка прямая (ОО 270.01.02.002) составляет 4-6 мм. ОО 270.01.02.000 СБ (Лючок): - размер 108* мм, фактически 110-115 мм. ОО 270.00.00.001 (Крышка лючка) - размер 88±0,435 мм, фактически 88 мм. | Устранимое | УМИ корпус №11 | Участок металлоизделий | Невозможно установить | Недостаточная ясность и детализация процедур | Не указана | Скорректировать КД 30.01.2026 | Не отражены в 1C:ERP
51 | И00-0000038 | 26.01.2026 | Корпус №13 | (ПФК) Настил SP 34х38/30х2 А 1000х500 (сварка) | Настилы сварные | 6 | 65.28 | Невыполнение требований НТД | 1. Сварной шов неполной длины: 10-14 мм (по КД не менее 17 мм). 2. Брызги металла. 3. Остатки сварочной проволоки. 4. Натёки. 5. Прихватки. 6. Утонение металла несущей полосы. | Устранимое | УПН корпус №13 | Участок производства настилов | Смена А УПН | Малый опыт работы на оборудовании/технологической операции | Невнимательность исполнителя | разработаны ранее
52 | И00-0000039 | 27.01.2026 | Корпус №09 | (ПФК) Настил Р 44,4х11,1/30х2 1 А 1000х1000 (сварка лазерная) | Настилы прессованные | 5 | 102.35 | Невыполнение требований НТД | 1. Острый натёк. 2. Заусенцы. | Устранимое | УПН корпус №9 | Участок производства настилов | Смена В УПН | Малый опыт работы на оборудовании/технологической операции | Невнимательность исполнителя | разработаны ранее | Не отражены в 1C:ERP
53 | И00-0000039 | 27.01.2026 | Корпус №09 | (ПФК) Настил Р 44,4х11,1/30х2 1 А 1000х1000 (сварка лазерная) | Настилы прессованные | 1 | 20.47 | Несоответствие сварного соединения требованиям КД | В процессе доработки несплавления сварной шов Т1-Δ2 выполнен с внешней стороны угла настила. | Устранимое | УПН корпус №9 | Участок производства настилов | Смена В УПН | Малый опыт работы на оборудовании/технологической операции | Невнимательность исполнителя | разработаны ранее | Не отражены в 1C:ERP
54 | И00-0000039 | 27.01.2026 | Корпус №09 | (ПФК) Настил Р 44,4х11,1/30х2 1 А 1696х1000 (сварка лазерная) | Настилы прессованные | 1 | 35.38 | Несплавление | Несплавления в местах сопряжения обрамляющего элемента с несущей полосой. | Устранимое | УПН корпус №9 | Участок производства настилов | Смена В УПН | Малый опыт работы на оборудовании/технологической операции | Невнимательность исполнителя | разработаны ранее | В РАБОТЕ НЕ ВКЛЮЧЕНО В ССЗ +СТРАРОСТИН Д.В.
55 | И00-0000040 | 27.01.2026 | Корпус №09 | (ПФК) Настил Р 44,4х11,1/30х2 1 А 1000х1000 (сварка лазерная) | Настилы прессованные | 30 | 614.1 | Дефекты сварных швов | 1. Прожог, 2. Брызги металла. 3. Несплавление. 4. Остатки сварочной проволоки. 5. Натёки. | Устранимое | УПН корпус №9 | Участок производства настилов | Смена В УПН | Невнимательность исполнителя | Недостаточный уровень компетенций для проведения технического контроля | Дополнительный контроль со стороны мастера и бригадира. | Не отражены в 1C:ERP
56 | И00-0000041 | 27.01.2026 | Участок производства настилов | (ПФК) Настил Р 44,4х11,1/30х2 1 А 1000х1000 (сварка лазерная) | Настилы прессованные | 25 | 511.75 | Дефекты сварных швов | 1. Брызги металла. 2. Остатки сварочной проволоки. 3. Натеки. | Устранимое | УПН корпус №9 | Участок производства настилов | Невозможно установить | Неправильное выполнение технологических операций по сварке | Невнимательность исполнителя | Усилен промежуточный контроль со стороны мастера и бригадира. Проведена разъяснительная беседа с исполнителем. | Не отражены в 1C:ERP
57 | И00-0000042 | 28.01.2026 | Корпус №09 | _уу_Блок световой ИСС 2-200 24В/8Вт IP68 | ОМФП | 1 |  | Невыполнение требований НТД | Не функционируют светодиодные элементы, наличие мех. повреждений | Неустранимое | ОЭУ корпус №9 | Участок металлоизделий | Смена ОЭУ | Не требуется, испытания продукции | Не требуется, испытания продукции | Не требуется, испытания продукции
58 | И00-0000042 | 28.01.2026 | Корпус №09 | _уу_Рамка номера | ОМФП | 3 |  | Механическое повреждение | Механическое повреждение, излом | Неустранимое | ОЭУ корпус №9 | Участок металлоизделий | Смена ОЭУ | Не требуется, испытания продукции | Не требуется, испытания продукции | Не требуется, испытания продукции
59 | И00-0000043 | 28.01.2026 | Корпус №11 | (ПФК) Рама передняя БО 251.01.00.000 (зачистка) | ОМФП | 1 | 140.15 | Невыполнение требований НТД | Дефекты сварных швов: 1. Незаваренный кратер. 2. Поры. 3. Натеки. 4. Плохое повторное возбуждение дуги. 5. Сварной шов неправильной формы (по КД катет 3, фактически 3-6). 6. Брызги металла. | Устранимое | УМИ корпус №11 | Участок металлоизделий | Смена Б УМИ | Нарушение требований технологической документации | Невнимательность исполнителя | Провести инструктаж с исполнителем о качестве изготавлеваемой продукции после сварки и зачистки | Не отражены в 1C:ERP
60 | И00-0000044 | 29.01.2026 | Корпус №09 | (ПФК) Настил Р 44,4х11,1/30х2 1 А 1000х1000 (сварка лазерная) | Настилы прессованные | 2 | 40.94 | Дефекты сварных швов | 1. Отсутствие лазерной сварки. 2. Брызги металла более 1.5 мм. | Устранимое | УПН корпус №9 | Участок производства настилов | Смена А УПН | Малый опыт работы на оборудовании/технологической операции | Невнимательность исполнителя | С сотрудниками проведена беседа о недопустимости данных отклонений. На контактной сварке проведено техничоское обслуживание, с целью исключения неспла | Не отражены в 1C:ERP
61 | И00-0000044 | 29.01.2026 | Корпус №09 | (ПФК) Настил Р 44,4х22,2/30х2 1 А 1200х1000 (сварка лазерная) | Настилы прессованные | 10 | 193.7 | Невыполнение требований НТД | 1. Отклонение несущей полосы от вертикального положения 3-5 мм. 2. Выступ связующего элемента относительно несущей полосы 1-1.5 мм. 3. Несплавление. | Устранимое | УПН корпус №9 | Участок производства настилов | Смена А УПН | Малый опыт работы на оборудовании/технологической операции | Невнимательность исполнителя | С сотрудниками проведена беседа о недопустимости данных отклонений. На контактной сварке проведено техничоское обслуживание, с целью исключения неспла | Не отражены в 1C:ERP
62 | И00-0000045 | 30.01.2026 | Корпус №09 | (ПФК) Настил Р 44,4х22,2/30х2 1 А 1200х1000 (сварка лазерная) | Настилы прессованные | 1 | 19.37 | Отсутствует сварной шов | Отсутствует лазерная сварка. | Устранимое | УПН корпус №9 | Участок производства настилов | Смена В УПН | Невнимательность исполнителя | Недостаточный уровень компетенций для проведения технического контроля | Дополнительный промежуточный контроль со стороны сменного мастера и бригадира. | Не отражены в 1C:ERP
63 | И00-0000046 | 30.01.2026 | Склад сырья котлован | _уу_Труба 51*2,0 ГОСТ 10704-91/ Ст3сп, Ст3сп5, В-Ст3сп (С255, Ст2сп) | СиМ | 29 | 29 | Механическое повреждение | Механическое повреждение. Кривизна до 330мм (допускается до 9мм) | Неустранимое | Логистика | Участок металлоизделий | Невозможно установить | Не соблюдены требования к хранению и транспортировке продукции, сырья, материалов, комплектующих | Невнимательность исполнителя | Проведение инструктажа с водителями погрузчика, и снегоуборочной техники.
64 | И00-0000047 | 02.02.2026 | Корпус №01 | ДО СПИСАНИЯ ГПЦ(80) Консоль-амортизатор КА-С2 | ДО | 5 | 10.24 | Несоответствия ЦП | Не сплошность покрытия,сколы,наплывы цинка в монтажных отверстиях,наплыв цинка в виде острый капли. | Устранимое | ЦЦ БЛ | Участок металлоизделий | Невозможно установить | Нарушение требований технологической документации | Не проведён технический контроль продукции, сырья, материалов, комплектующих | Провести инструктаж с исполнителем о доработке ЦП | Не отражены в 1C:ERP
65 | И00-0000048 | 02.02.2026 | Корпус №01 | ПФК(закупка) Ствол опоры МНО-ФГ-11,5-02 СТО 07525912-300-2021 (ФГН-11,5(100)-02) ОО 043.01.00.000 (о | Опоры | 1 | 209.23 | Несоответствие геометрических размеров | Дет. 4 Фланец ФГН-11,5(100): - размер 400+/-1 мм, фактически 388-390 мм; - размер 300+/-0,5 мм, фактически 256 мм. Степень окисления поверхности металла «С» | Устранимое | Не определено | Невозможно установить | Невозможно установить | - | - | - | Отражены в 1C:ERP
66 | И00-0000049 | 03.02.2026 | Корпус №11 | (ПФК) Рама передняя БО 251.01.00.000 (зачистка) | ОМФП | 1 | 140.15 | Невыполнение требований НТД | 1. Размер по КД 580(+-2) мм фактически 576,5 мм. 2. Зазоры 1 мм в детали поз.1. 2. Брызги металла. 3. Прожоги. 4. Незаваренный кратер. 5. Отсутствие клейма сварщика. | Малозначительное Устранимое | УМИ корпус №11 | Участок металлоизделий | Невозможно установить | Невнимательность исполнителя | Невнимательность исполнителя | Проговорить с исполнителями о качестве выпускаемой продукции. Объявить замечание. Отв. см. мастера. | Не отражены в 1C:ERP
67 | И00-0000049 | 03.02.2026 | Корпус №11 | (ПФК) Рама передняя БО 251.01.00.000 (зачистка) | ОМФП | 1 | 140.15 | Невыполнение требований НТД | 1. Размер по КД 620(+-2) мм фактически 614(+-2) мм. 2. Размер по КД 580 фактически 572-573(+-2) мм. 3. Размер по КД 140(+-1) мм фактически 138 мм. 4. Брызги металла. 5. Отсутствие клейма сварщика. | Малозначительное Устранимое | УМИ корпус №11 | Участок металлоизделий | Невозможно установить | Невнимательность исполнителя | Невнимательность исполнителя | Проговорить с исполнителями о качестве выпускаемой продукции. Объявить замечание. Отв. см. мастера. | Не отражены в 1C:ERP
68 | И00-0000050 | 03.02.2026 | Корпус №13 | (ПФК) Настил SP 34х76/30х3 S4 А 940х250 (сварка) | Настилы сварные | 13 | 88.92 | Невыполнение требований НТД | 1. Размер по КД 250 мм, фактически 244 мм. 2. Натеки. | Устранимое | УПН корпус №13 | Участок производства настилов | Смена Б УПН | Неправильное выполнение технологических операций по сварке | Невнимательность исполнителя | Усилен промежуточный контроль со стороны мастера и бригадира. Проведена разъяснительная беседа с исполнителем. | Не отражены в 1C:ERP
69 | И00-0000051 | 05.02.2026 | Корпус №04 | (ПФ) Ребро (раскрой) | МО | 180 | 34.2 | Несоответствие требованиям КД | Размер по КД 20(+-1) мм, фактически 10 мм. | Устранимое | УМИ корпус №4 | Участок металлоизделий | Смена А УМИ | Невнимательность исполнителя | Незнание/непонимание требований к качеству продукции | Провести дополнительный инструктаж с исполнителем о качестве выпускаемой продукции | Отражены в 1C:ERP
70 | И00-0000052 | 05.02.2026 | Корпус №11 | (ПФ) Секция 1 (ТАНС.301317.326) (сварка) | Опоры | 1 | 74.76 | Скручивание профиля | По ГОСТ 23118 п. 5.6 скручивание (винтообразность) элемента не более 0,001L (4,5 мм), фактически до 60 мм | Малозначительное | УМИ корпус №11 | Участок металлоизделий | Смена А УМИ | При разработке технологии выбраны неоптимальные процессы, операции, режимы работы оборудования | Не проведён технический контроль продукции, сырья, материалов, комплектующих | 1. Провести беседу с исполнителем Отв. сменный мастер/бригадир Срок 01.03.26 2. Усилить контроль за СиМ на наличие дефектов, с целью исключения вариан
71 | И00-0000053 | 05.02.2026 | Корпус №11 | (ПФ) Секция 1 (ТАНС.301317.326) (сварка) | Опоры | 6 | 448.56 | Скручивание профиля | По ГОСТ 23118 п. 5.6 скручивание (винтообразность) элемента не более 0,001L (4,5 мм), фактически 20-45 мм | Малозначительное | УМИ корпус №11 | Участок металлоизделий | Смена В УМИ | Нарушение требований технологической документации | Невнимательность исполнителя | провести беседу с исполнителем Отв. сменный мастер | Не отражены в 1C:ERP
72 | И00-0000054 | 05.02.2026 | Корпус №09 | (ПФК) Настил Р 44,4х22,2/30х2 1 А 996х1000 (сварка лазерная) | Настилы прессованные | 1 | 16.25 | Несплавление | Несплавление. | Устранимое | УПН корпус №9 | Участок производства настилов | Смена Б УПН | При разработке технологии выбраны неоптимальные процессы, операции, режимы работы оборудования | Невнимательность исполнителя | Усилен промежуточный контроль со стороны мастера и бригадира. Проведена разъяснительная беседа с исполнителем. | Не отражены в 1C:ERP
73 | И00-0000054 | 05.02.2026 | Корпус №09 | (ПФК) Настил Р 44,4х22,2/30х2 1 А 996х1000 (сварка лазерная) | Настилы прессованные | 11 | 178.75 | Невыполнение требований НТД | 1. Несплавление. 2. Механические повреждения. | Устранимое | УПН корпус №9 | Участок производства настилов | Смена Б УПН | При разработке технологии выбраны неоптимальные процессы, операции, режимы работы оборудования | Невнимательность исполнителя | Усилен промежуточный контроль со стороны мастера и бригадира. Проведена разъяснительная беседа с исполнителем. | Не отражены в 1C:ERP
74 | И00-0000055 | 06.02.2026 | Корпус №11 | (ПФК) Ствол опоры ФГН-10,0-02 (ОО 270.01.00.000 СБ) (сварка) | Опоры | 6 | 830.94 | Дефекты сварных швов | 1. У детали поз.5 не выполнено требование "Заварить". 2. Поры. 3. Подрезы. 4. Брызги металла. 5. Налипший шлак. | Устранимое | УМИ корпус №11 | Участок металлоизделий | Смена А УМИ | Незнание/непонимание требований к качеству продукции | Не проведён технический контроль продукции, сырья, материалов, комплектующих | Провести беседу с исполнителем Отв. Сменный мастер | Не отражены в 1C:ERP
75 | И00-0000056 | 09.02.2026 | Корпус №09 | (ПФК) Настил Р 44,4х11,1/30х2 1 А 1696х1000 (сварка лазерная) | Настилы прессованные | 6 | 212.28 | Невыполнение требований НТД | Отклонение от прямоугольности торцевого реза несущей полосы 5 - 6.5 мм. Допускается не более 3мм. | Устранимое | УПН корпус №9 | Участок производства настилов | Смена Б УПН | При разработке технологии выбраны неоптимальные процессы, операции, режимы работы оборудования | Невнимательность исполнителя | Усилен промежуточный контроль со стороны мастера и бригадира. Проведена разъяснительная беседа с исполнителем. | Не отражены в 1C:ERP
76 | И00-0000057 | 10.02.2026 | Корпус №09 | (ПФК) Настил Р 44,4х11,1/30х2 1 А 1000х1000 (сварка лазерная) | Настилы прессованные | 30 | 614.1 | Дефекты сварных швов | Налипший шлак, прожог, несплавление | Устранимое | УПН корпус №9 | Участок производства настилов | Смена А УПН | Малый опыт работы на оборудовании/технологической операции | Невнимательность исполнителя | С сотрудником проведена разъяснительная работа | Не отражены в 1C:ERP
77 | И00-0000058 | 11.02.2026 | Склад ПФ | (ПФ) Фланец (24/230/320) (ОО 270.01.00.002) (раскрой) | Опоры | 72 | 856.8 | Несоответствие геометрических размеров | По КД размер под стержень опоры 147+-0,6мм, фактически 212мм | Устранимое | УМИ корпус №9 | Участок металлоизделий | Смена В УМИ | Невнимательность исполнителя | Невнимательность исполнителя | Провести беседу с исполнителем, о контроле первой детали. Отв. сменный мастер/бригадир | Не отражены в 1C:ERP
78 | И00-0000059 | 11.02.2026 | Корпус №11 | (ПФ) Лючок (ОО 271.01.02.000 СБ) (сварка) | Опоры | 31 | 159.96 | Несоответствие требованиям КД | По КД внутренний размер лючка 146+0,5-1мм, фактически до 149,7мм. Не выполнен пункт 2 ТТ "зачистить по уровню основного металла". | Устранимое | УМИ корпус №11 | Участок металлоизделий | Невозможно установить | Невнимательность исполнителя | Незнание/непонимание требований к качеству продукции | Усилить контроль за данным изделием. Провести беседу с исполнителем. | Не отражены в 1C:ERP
79 | И00-0000059 | 11.02.2026 | Корпус №11 | (ПФ) Лючок (ОО 271.01.02.000 СБ) (сварка) | Опоры | 38 | 196.08 | Несоответствие требованиям КД | По КД внутренний размер лючка 146+0,5-1мм, фактически до 149,7мм. Не выполнен пункт 2 ТТ "зачистить по уровню основного металла". Отсутствует заводская бирка. | Устранимое | УМИ корпус №11 | Участок металлоизделий | Невозможно установить | Невнимательность исполнителя | Незнание/непонимание требований к качеству продукции | Усилить контроль за данным изделием. Провести беседу с исполнителем. | Не отражены в 1C:ERP
80 | И00-0000060 | 11.02.2026 | Корпус №09 | (ПФК) Настил Р 44,4х11,1/30х2 1 А 1000х1000 (сварка лазерная) | Настилы прессованные | 3 | 61.41 | Невыполнение требований НТД | 1. Выступание связующего элемента над несущей полосой более 1.5 мм. 2. Мех.повреждение. | Устранимое | УПН корпус №9 | Участок производства настилов | Смена Б УПН | Малый опыт работы на оборудовании/технологической операции | Невнимательность исполнителя | Проведена доработка, с сотрудником проведена дополнительная разъяснительная работа | Не отражены в 1C:ERP
81 | И00-0000060 | 11.02.2026 | Корпус №09 | (ПФК) Настил Р 44,4х22,2/30х2 1 А 996х1000 (сварка лазерная) | Настилы прессованные | 5 | 81.25 | Невыполнение требований НТД | 1. Отсутствие лазерной сварки. 2. Налипший шлак. 3. Прожог | Устранимое | УПН корпус №9 | Участок производства настилов | Смена Б УПН | Малый опыт работы на оборудовании/технологической операции | Невнимательность исполнителя | Проведена доработка, с сотрудником проведена дополнительная разъяснительная работа | Не отражены в 1C:ERP
82 | И00-0000061 | 16.02.2026 | Корпус №01 | ГПСкомпл(60) Опора МСД-Ф-4-8,5-01-ц СТО 07525912-300-2021 (СФ-400-8,5-01-ц) (ОО 247.00.00.000 СБ) | Опоры | 1 | 367 | Отклонение от прямолинейности | Отклонение от прямолинейности дет.6 до 53мм,на длине 4495 мм.По СТО +/-20мм. | Устранимое | Не определено | Невозможно установить | - | - | - | - | Отражены в 1C:ERP
83 | И00-0000062 | 18.02.2026 | Склад готовой продукции | ГПЦ(80) Основание дополнительное ФО-У-110-2-Б(Г) | ФО | 1 | 100.37 | Бурая ржавчина | Бурая ржавчина в местах зачистки | Устранимое | Логистика | Отдел логистики | Невозможно установить | Незнание/непонимание требований к качеству продукции | Невнимательность исполнителя | Обращать особое внимание на появлении белой коррозии и своевременно вызывать ОТК для фиксации. | Не отражены в 1C:ERP
84 | И00-0000062 | 18.02.2026 | Склад готовой продукции | ГПЦ(80) Балка L=2920 мм | ВО | 37 | 1153.031 | Забоины ЦП до основного металла | Забоины ЦП до основного металла | Устранимое | Логистика | Отдел логистики | Невозможно установить | Незнание/непонимание требований к качеству продукции | Невнимательность исполнителя | Обращать особое внимание на появлении белой коррозии и своевременно вызывать ОТК для фиксации. | Не отражены в 1C:ERP
85 | И00-0000062 | 18.02.2026 | Склад готовой продукции | ГПЦ(80) Секция балки СБ-3N-W-2,5-2,0 правая | ВО | 2 | 51.514 | Забоины ЦП до основного металла | Забоины ЦП до основного металла | Устранимое | Логистика | Отдел логистики | Невозможно установить | Незнание/непонимание требований к качеству продукции | Невнимательность исполнителя | Обращать особое внимание на появлении белой коррозии и своевременно вызывать ОТК для фиксации. | Не отражены в 1C:ERP
86 | И00-0000062 | 18.02.2026 | Склад готовой продукции | ГПЦ(80) Секция балки W(640)-W(300)-2,5-2,0 | ВО | 2 | 43.066 | Забоины ЦП до основного металла | Забоины ЦП до основного металла | Устранимое | Логистика | Отдел логистики | Невозможно установить | Незнание/непонимание требований к качеству продукции | Невнимательность исполнителя | Обращать особое внимание на появлении белой коррозии и своевременно вызывать ОТК для фиксации. | Не отражены в 1C:ERP
87 | И00-0000062 | 18.02.2026 | Склад готовой продукции | ГПЦ(60) Балка экрана L=3500 мм | ДО | 1 | 24.5 | Непроцинковка на сварных швах и околошовной зоне | Непроцинковка на сварных швах и околошовной зоне | Устранимое | Логистика | Отдел логистики | Невозможно установить | Незнание/непонимание требований к качеству продукции | Невнимательность исполнителя | Обращать особое внимание на появлении белой коррозии и своевременно вызывать ОТК для фиксации. | Не отражены в 1C:ERP
88 | И00-0000062 | 18.02.2026 | Склад готовой продукции | ГПЦ(80) Элемент радиусный ЭР-W/2,5-5000-М5 (R=5000 мм; Lзаг=1980 мм) ВЫПУКЛЫЙ | ДО | 1 | 17.309 | Забоины ЦП до основного металла | Забоины ЦП до основного металла | Устранимое | Логистика | Отдел логистики | Невозможно установить | Незнание/непонимание требований к качеству продукции | Невнимательность исполнителя | Обращать особое внимание на появлении белой коррозии и своевременно вызывать ОТК для фиксации. | Не отражены в 1C:ERP
89 | И00-0000062 | 18.02.2026 | Склад готовой продукции | ГПЦ(80) Элемент радиусный ЭР-W/2,5-1700-М5 (R=1700 мм; Lзаг=6320 мм) ВЫПУКЛЫЙ | ДО | 1 | 55.584 | Бурая ржавчина | Бурая ржавчина | Устранимое | Логистика | Отдел логистики | Невозможно установить | Незнание/непонимание требований к качеству продукции | Невнимательность исполнителя | Обращать особое внимание на появлении белой коррозии и своевременно вызывать ОТК для фиксации. | Не отражены в 1C:ERP
90 | И00-0000062 | 18.02.2026 | Склад готовой продукции | ГПЦ(80) Стойка-01 Э 357.01.00.003 | ВО | 1 | 24.24 | Забоины ЦП до основного металла | Забоины ЦП до основного металла | Устранимое | Логистика | Отдел логистики | Невозможно установить | Незнание/непонимание требований к качеству продукции | Невнимательность исполнителя | Обращать особое внимание на появлении белой коррозии и своевременно вызывать ОТК для фиксации. | Не отражены в 1C:ERP
91 | И00-0000062 | 18.02.2026 | Склад готовой продукции | ГПЦ(80) Стойка-02 Э 357.01.00.006 | ВО | 2 | 48.74 | Забоины ЦП до основного металла | Забоины ЦП до основного металла | Устранимое | Логистика | Отдел логистики | Невозможно установить | Незнание/непонимание требований к качеству продукции | Невнимательность исполнителя | Обращать особое внимание на появлении белой коррозии и своевременно вызывать ОТК для фиксации. | Не отражены в 1C:ERP
92 | И00-0000062 | 18.02.2026 | Склад готовой продукции | ГПЦ(80) Стойка-02 Э 357.01.00.006 | ВО | 10 | 243.7 | Бурая ржавчина | Бурая ржавчина | Устранимое | Логистика | Отдел логистики | Невозможно установить | Незнание/непонимание требований к качеству продукции | Невнимательность исполнителя | Обращать особое внимание на появлении белой коррозии и своевременно вызывать ОТК для фиксации. | Не отражены в 1C:ERP
93 | И00-0000062 | 18.02.2026 | Склад готовой продукции | ГПЦ(60) Петля анкерного участка | ВО | 7 | 132.65 | Забоины ЦП до основного металла | Забоины ЦП до основного металла | Устранимое | Логистика | Отдел логистики | Невозможно установить | Незнание/непонимание требований к качеству продукции | Невнимательность исполнителя | Обращать особое внимание на появлении белой коррозии и своевременно вызывать ОТК для фиксации. | Не отражены в 1C:ERP
94 | И00-0000062 | 18.02.2026 | Склад готовой продукции | ГПЦ(60) Петля анкерного участка | ВО | 2 | 37.9 | Бурая ржавчина | Бурая ржавчина | Устранимое | Логистика | Отдел логистики | Невозможно установить | Незнание/непонимание требований к качеству продукции | Невнимательность исполнителя | Обращать особое внимание на появлении белой коррозии и своевременно вызывать ОТК для фиксации. | Не отражены в 1C:ERP
95 | И00-0000062 | 18.02.2026 | Склад готовой продукции | ГПЦ(80) Секция балки СБ-3N/2,5-6320/0,5-М5 с отверстиями дополнительными | ВО | 6 | 542.28 | Забоины ЦП до основного металла | Забоины ЦП до основного металла | Устранимое | Логистика | Отдел логистики | Невозможно установить | Незнание/непонимание требований к качеству продукции | Невнимательность исполнителя | Обращать особое внимание на появлении белой коррозии и своевременно вызывать ОТК для фиксации. | Не отражены в 1C:ERP
96 | И00-0000062 | 18.02.2026 | Склад готовой продукции | ГПЦ(80) Балка L=1920 мм | ВО | 15 | 307.05 | Забоины ЦП до основного металла | Забоины ЦП до основного металла | Устранимое | Логистика | Отдел логистики | Невозможно установить | Незнание/непонимание требований к качеству продукции | Невнимательность исполнителя | Обращать особое внимание на появлении белой коррозии и своевременно вызывать ОТК для фиксации. | Не отражены в 1C:ERP
97 | И00-0000062 | 18.02.2026 | Склад готовой продукции | ГПЦ(80) Балка L=1920 мм | ВО | 177 | 3623.19 | Бурая ржавчина | Бурая ржавчина | Устранимое | Логистика | Отдел логистики | Невозможно установить | Незнание/непонимание требований к качеству продукции | Невнимательность исполнителя | Обращать особое внимание на появлении белой коррозии и своевременно вызывать ОТК для фиксации. | Не отражены в 1C:ERP
98 | И00-0000062 | 18.02.2026 | Склад готовой продукции | ГПЦ(80) Рама Э 357.01.01.000 | ВО | 2 | 379.2 | Забоины ЦП до основного металла | Забоины ЦП до основного металла | Устранимое | Логистика | Отдел логистики | Невозможно установить | Незнание/непонимание требований к качеству продукции | Невнимательность исполнителя | Обращать особое внимание на появлении белой коррозии и своевременно вызывать ОТК для фиксации. | Не отражены в 1C:ERP
99 | И00-0000062 | 18.02.2026 | Склад готовой продукции | ГПЦ(80) Секция балки СБ-3N/2,5-4320/0,5-М5 с отверстиями дополнительными | ВО | 1 | 61.96 | Забоины ЦП до основного металла | Забоины ЦП до основного металла | Устранимое | Логистика | Отдел логистики | Невозможно установить | Незнание/непонимание требований к качеству продукции | Невнимательность исполнителя | Обращать особое внимание на появлении белой коррозии и своевременно вызывать ОТК для фиксации. | Не отражены в 1C:ERP
100 | И00-0000062 | 18.02.2026 | Склад готовой продукции | ГПЦ(80) Стенка внутренняя | ВО | 1 | 43.66 | Забоины ЦП до основного металла | Забоины ЦП до основного металла | Устранимое | Логистика | Отдел логистики | Невозможно установить | Незнание/непонимание требований к качеству продукции | Невнимательность исполнителя | Обращать особое внимание на появлении белой коррозии и своевременно вызывать ОТК для фиксации. | Не отражены в 1C:ERP
101 | И00-0000062 | 18.02.2026 | Склад готовой продукции | ГПЦ(60) Фиксатор Э 357.03.00.000 | ВО | 2 | 14.52 | Непроцинковка на сварных швах и околошовной зоне | Непроцинковка на сварных швах и околошовной зоне | Устранимое | Логистика | Отдел логистики | Невозможно установить | Незнание/непонимание требований к качеству продукции | Невнимательность исполнителя | Обращать особое внимание на появлении белой коррозии и своевременно вызывать ОТК для фиксации. | Не отражены в 1C:ERP
102 | И00-0000062 | 18.02.2026 | Склад готовой продукции | ГПЦ(60) Фиксатор Э 357.03.00.000 | ВО | 1 | 7.26 | Забоины ЦП до основного металла | Забоины ЦП до основного металла | Устранимое | Логистика | Отдел логистики | Невозможно установить | Незнание/непонимание требований к качеству продукции | Невнимательность исполнителя | Обращать особое внимание на появлении белой коррозии и своевременно вызывать ОТК для фиксации. | Не отражены в 1C:ERP
103 | И00-0000062 | 18.02.2026 | Склад готовой продукции | ГПЦ(60) Распорка-01 (Э 357.01.02.000) | ВО | 3 | 6 | Забоины ЦП до основного металла | Забоины ЦП до основного металла | Устранимое | Логистика | Отдел логистики | Невозможно установить | Незнание/непонимание требований к качеству продукции | Невнимательность исполнителя | Обращать особое внимание на появлении белой коррозии и своевременно вызывать ОТК для фиксации. | Не отражены в 1C:ERP
104 | И00-0000062 | 18.02.2026 | Склад готовой продукции | ГПЦ(80) Секция балки деформационного шва СБ-ДШ-W/3-1520-М5 | МО | 1 | 18.328 | Забоины ЦП до основного металла | Забоины ЦП до основного металла | Устранимое | Логистика | Отдел логистики | Невозможно установить | Незнание/непонимание требований к качеству продукции | Невнимательность исполнителя | Обращать особое внимание на появлении белой коррозии и своевременно вызывать ОТК для фиксации. | Не отражены в 1C:ERP
105 | И00-0000062 | 18.02.2026 | Склад готовой продукции | ГПЦ(80) Элемент концевой ЭК-W/2,5-М5 | ДО | 1 | 7.162 | Забоины ЦП до основного металла | Забоины ЦП до основного металла | Устранимое | Логистика | Отдел логистики | Невозможно установить | Незнание/непонимание требований к качеству продукции | Невнимательность исполнителя | Обращать особое внимание на появлении белой коррозии и своевременно вызывать ОТК для фиксации. | Не отражены в 1C:ERP
106 | И00-0000062 | 18.02.2026 | Склад готовой продукции | ГПЦ(80) Анкер СА-W/0,7 | ДО | 4 | 69.368 | Забоины ЦП до основного металла | Забоины ЦП до основного металла | Устранимое | Логистика | Отдел логистики | Невозможно установить | Незнание/непонимание требований к качеству продукции | Невнимательность исполнителя | Обращать особое внимание на появлении белой коррозии и своевременно вызывать ОТК для фиксации. | Не отражены в 1C:ERP
107 | И00-0000062 | 18.02.2026 | Склад готовой продукции | ГПЦ(80) Элемент переходной правый ФО-ДД-W-750/620 | ФО | 7 | 236.145 | Непроцинковка на сварных швах и околошовной зоне | Непроцинковка на сварных швах и околошовной зоне, забоины ЦП. | Устранимое | Логистика | Отдел логистики | Невозможно установить | Незнание/непонимание требований к качеству продукции | Невнимательность исполнителя | Обращать особое внимание на появлении белой коррозии и своевременно вызывать ОТК для фиксации. | Не отражены в 1C:ERP
108 | И00-0000062 | 18.02.2026 | Склад готовой продукции | ПФЦ(80-100) Уголок обтекателя 990х50х5 (оцинкование) | МО | 1 | 3.61 | Бурая ржавчина | Бурая ржавчина | Устранимое | Логистика | Отдел логистики | Невозможно установить | Незнание/непонимание требований к качеству продукции | Невнимательность исполнителя | Обращать особое внимание на появлении белой коррозии и своевременно вызывать ОТК для фиксации. | Не отражены в 1C:ERP
109 | И00-0000062 | 18.02.2026 | Склад готовой продукции | ГПЦ(80) Секция балки СБ-W/2,5-3820/0,5-М5 (для начальных/конечных участков) | ДО | 4 | 134.016 | Забоины ЦП до основного металла | Забоины ЦП до основного металла | Устранимое | Логистика | Отдел логистики | Невозможно установить | Незнание/непонимание требований к качеству продукции | Невнимательность исполнителя | Обращать особое внимание на появлении белой коррозии и своевременно вызывать ОТК для фиксации. | Не отражены в 1C:ERP
110 | И00-0000062 | 18.02.2026 | Склад готовой продукции | ГПЦ(80) Секция балки СБ-W/2,5-3820/0,5-М5 (для начальных/конечных участков) | ДО | 3 | 100.512 | Забоины ЦП до основного металла | Забоины ЦП до основного металла | Устранимое | Логистика | Отдел логистики | Невозможно установить | Незнание/непонимание требований к качеству продукции | Невнимательность исполнителя | Обращать особое внимание на появлении белой коррозии и своевременно вызывать ОТК для фиксации. | Не отражены в 1C:ERP
111 | И00-0000062 | 18.02.2026 | Склад готовой продукции | ГПЦ(80) Секция балки СБ-W/4-3320/0,5-М5 | ДО | 2 | 89.706 | Забоины ЦП до основного металла | Забоины ЦП до основного металла | Устранимое | Логистика | Отдел логистики | Невозможно установить | Незнание/непонимание требований к качеству продукции | Невнимательность исполнителя | Обращать особое внимание на появлении белой коррозии и своевременно вызывать ОТК для фиксации. | Не отражены в 1C:ERP
112 | И00-0000062 | 18.02.2026 | Склад готовой продукции | ГПЦ(80) Связь анкерная СА-W/2,5-М5 | ДО | 2 | 41.318 | Забоины ЦП до основного металла | Забоины ЦП до основного металла | Устранимое | Логистика | Отдел логистики | Невозможно установить | Незнание/непонимание требований к качеству продукции | Невнимательность исполнителя | Обращать особое внимание на появлении белой коррозии и своевременно вызывать ОТК для фиксации. | Не отражены в 1C:ERP
113 | И00-0000062 | 18.02.2026 | Склад готовой продукции | ГПЦ(80) Секция балки деформационного шва СБ-ДШ-W/3-2320/0,5-М5 | ДО | 1 | 27.115 | Забоины ЦП до основного металла | Забоины ЦП до основного металла | Устранимое | Логистика | Отдел логистики | Невозможно установить | Незнание/непонимание требований к качеству продукции | Невнимательность исполнителя | Обращать особое внимание на появлении белой коррозии и своевременно вызывать ОТК для фиксации. | Не отражены в 1C:ERP
114 | И00-0000062 | 18.02.2026 | Склад готовой продукции | ГПЦ(80) Секция балки деформационного шва СБ-ДШ-W/3-2320/0,5-М5 | МО | 3 | 81.345 | Забоины ЦП до основного металла | Забоины ЦП до основного металла | Устранимое | Логистика | Отдел логистики | Невозможно установить | Незнание/непонимание требований к качеству продукции | Невнимательность исполнителя | Обращать особое внимание на появлении белой коррозии и своевременно вызывать ОТК для фиксации. | Не отражены в 1C:ERP
115 | И00-0000062 | 18.02.2026 | Склад готовой продукции | ГПЦ(80) Элемент концевой ЭК-W/4-М5 | ДО | 1 | 11.045 | Забоины ЦП до основного металла | Забоины ЦП до основного металла | Устранимое | Логистика | Отдел логистики | Невозможно установить | Незнание/непонимание требований к качеству продукции | Невнимательность исполнителя | Обращать особое внимание на появлении белой коррозии и своевременно вызывать ОТК для фиксации. | Не отражены в 1C:ERP
116 | И00-0000062 | 18.02.2026 | Склад готовой продукции | ГПЦ(80) Секция балки деформационного шва СБ-ДШ-W/3-1820/0,75-М5 | МО | 2 | 43.314 | Забоины ЦП до основного металла | Забоины ЦП до основного металла | Устранимое | Логистика | Отдел логистики | Невозможно установить | Незнание/непонимание требований к качеству продукции | Невнимательность исполнителя | Обращать особое внимание на появлении белой коррозии и своевременно вызывать ОТК для фиксации. | Не отражены в 1C:ERP
117 | И00-0000062 | 18.02.2026 | Склад готовой продукции | ГПЦ(60) Вставка отрывная ВО-140 | ДО | 6 | 6.258 | Забоины ЦП до основного металла | Забоины ЦП до основного металла | Устранимое | Логистика | Отдел логистики | Невозможно установить | Незнание/непонимание требований к качеству продукции | Невнимательность исполнителя | Обращать особое внимание на появлении белой коррозии и своевременно вызывать ОТК для фиксации. | Не отражены в 1C:ERP
118 | И00-0000062 | 18.02.2026 | Склад готовой продукции | ГПЦ(80) Секция балки деформационного шва СБ-ДШ-W/3-2820/0,5-М5 | ДО | 1 | 32.251 | Забоины ЦП до основного металла | Забоины ЦП до основного металла | Устранимое | Логистика | Отдел логистики | Невозможно установить | Незнание/непонимание требований к качеству продукции | Невнимательность исполнителя | Обращать особое внимание на появлении белой коррозии и своевременно вызывать ОТК для фиксации. | Не отражены в 1C:ERP
119 | И00-0000062 | 18.02.2026 | Склад готовой продукции | ГПЦ(80) Секция балки СБ-W/4-6320/0,5-М5 | ДО | 1 | 85.96 | Забоины ЦП до основного металла | Забоины ЦП до основного металла | Устранимое | Логистика | Отдел логистики | Невозможно установить | Незнание/непонимание требований к качеству продукции | Невнимательность исполнителя | Обращать особое внимание на появлении белой коррозии и своевременно вызывать ОТК для фиксации. | Не отражены в 1C:ERP
120 | И00-0000062 | 18.02.2026 | Склад готовой продукции | ГПЦ(80) Секция балки СБ-W/4-6320/0,5-М5 | ДО | 2 | 171.92 | Забоины ЦП до основного металла | Забоины ЦП до основного металла | Устранимое | Логистика | Отдел логистики | Невозможно установить | Незнание/непонимание требований к качеству продукции | Невнимательность исполнителя | Обращать особое внимание на появлении белой коррозии и своевременно вызывать ОТК для фиксации. | Не отражены в 1C:ERP
121 | И00-0000062 | 18.02.2026 | Склад готовой продукции | ГПЦ(80) Секция балки СБ-С1/4-3000 | ДО | 6 | 234.708 | Забоины ЦП до основного металла | Забоины ЦП до основного металла | Устранимое | Логистика | Отдел логистики | Невозможно установить | Незнание/непонимание требований к качеству продукции | Невнимательность исполнителя | Обращать особое внимание на появлении белой коррозии и своевременно вызывать ОТК для фиксации. | Не отражены в 1C:ERP
122 | И00-0000062 | 18.02.2026 | Склад готовой продукции | ГПЦ(80) Стержень стойки СД-2,0Ш | ДО | 1 | 17.307 | Забоины ЦП до основного металла | Забоины ЦП до основного металла | Устранимое | Логистика | Отдел логистики | Невозможно установить | Незнание/непонимание требований к качеству продукции | Невнимательность исполнителя | Обращать особое внимание на появлении белой коррозии и своевременно вызывать ОТК для фиксации. | Не отражены в 1C:ERP
123 | И00-0000062 | 18.02.2026 | Склад готовой продукции | ГПЦ(80) Стержень стойки СД-1,5СБ | ДО | 3 | 58.83 | Забоины ЦП до основного металла | Забоины ЦП до основного металла | Устранимое | Логистика | Отдел логистики | Невозможно установить | Незнание/непонимание требований к качеству продукции | Невнимательность исполнителя | Обращать особое внимание на появлении белой коррозии и своевременно вызывать ОТК для фиксации. | Не отражены в 1C:ERP
124 | И00-0000062 | 18.02.2026 | Склад готовой продукции | ГПЦ(80) Стержень стойки СД-1,5СБ | ДО | 1 | 19.61 | Бурая ржавчина | Бурая ржавчина | Устранимое | Логистика | Отдел логистики | Невозможно установить | Незнание/непонимание требований к качеству продукции | Невнимательность исполнителя | Обращать особое внимание на появлении белой коррозии и своевременно вызывать ОТК для фиксации. | Не отражены в 1C:ERP
125 | И00-0000062 | 18.02.2026 | Склад готовой продукции | ГПЦ(80) Основание дополнительное ФО-У-100-2-Б(Г) | ФО | 1 | 68.6 | Непроцинковка на сварных швах и околошовной зоне | Непроцинковка на сварных швах и околошовной зоне | Устранимое | Логистика | Отдел логистики | Невозможно установить | Незнание/непонимание требований к качеству продукции | Невнимательность исполнителя | Обращать особое внимание на появлении белой коррозии и своевременно вызывать ОТК для фиксации. | Не отражены в 1C:ERP
126 | И00-0000062 | 18.02.2026 | Склад готовой продукции | ГПЦ(80) Секция балки СБ-W/2,5-4320/0,5-М5 | ДО | 4 | 151.68 | Забоины ЦП до основного металла | Забоины ЦП до основного металла | Устранимое | Логистика | Отдел логистики | Невозможно установить | Незнание/непонимание требований к качеству продукции | Невнимательность исполнителя | Обращать особое внимание на появлении белой коррозии и своевременно вызывать ОТК для фиксации. | Не отражены в 1C:ERP
127 | И00-0000062 | 18.02.2026 | Склад готовой продукции | ГПЦ(80) Опора СМО-1,1Д-004 | МО | 3 | 15.6 | Забоины ЦП до основного металла | Забоины ЦП до основного металла | Устранимое | Логистика | Отдел логистики | Невозможно установить | Незнание/непонимание требований к качеству продукции | Невнимательность исполнителя | Обращать особое внимание на появлении белой коррозии и своевременно вызывать ОТК для фиксации. | Не отражены в 1C:ERP
128 | И00-0000062 | 18.02.2026 | Склад готовой продукции | ГПЦ(80) Секция балки СБ-W/4-6320/0,5 | ДО | 1 | 90.24 | Забоины ЦП до основного металла | Забоины ЦП до основного металла | Устранимое | Логистика | Отдел логистики | Невозможно установить | Незнание/непонимание требований к качеству продукции | Невнимательность исполнителя | Обращать особое внимание на появлении белой коррозии и своевременно вызывать ОТК для фиксации. | Не отражены в 1C:ERP
129 | И00-0000062 | 18.02.2026 | Склад готовой продукции | ГПЦ(80) Секция балки СБ-С1/3-3000 | ДО | 2 | 61.326 | Забоины ЦП до основного металла | Забоины ЦП до основного металла | Устранимое | Логистика | Отдел логистики | Невозможно установить | Незнание/непонимание требований к качеству продукции | Невнимательность исполнителя | Обращать особое внимание на появлении белой коррозии и своевременно вызывать ОТК для фиксации. | Не отражены в 1C:ERP
130 | И00-0000062 | 18.02.2026 | Склад готовой продукции | ГПЦ(80) Секция балки СБ-С1/4-6000 | ДО | 1 | 78.33 | Забоины ЦП до основного металла | Забоины ЦП до основного металла | Устранимое | Логистика | Отдел логистики | Невозможно установить | Незнание/непонимание требований к качеству продукции | Невнимательность исполнителя | Обращать особое внимание на появлении белой коррозии и своевременно вызывать ОТК для фиксации. | Не отражены в 1C:ERP
131 | И00-0000062 | 18.02.2026 | Склад готовой продукции | ГПЦ(80) Секция балки СБ-С1/4-6000 | ДО | 16 | 1253.28 | Забоины ЦП до основного металла | Забоины ЦП до основного металла | Устранимое | Логистика | Отдел логистики | Невозможно установить | Незнание/непонимание требований к качеству продукции | Невнимательность исполнителя | Обращать особое внимание на появлении белой коррозии и своевременно вызывать ОТК для фиксации. | Не отражены в 1C:ERP
132 | И00-0000062 | 18.02.2026 | Склад готовой продукции | ГПЦ(80) Секция балки СБ-С1/3-6000 | ДО | 1 | 61.4 | Забоины ЦП до основного металла | Забоины ЦП до основного металла | Устранимое | Логистика | Отдел логистики | Невозможно установить | Незнание/непонимание требований к качеству продукции | Невнимательность исполнителя | Обращать особое внимание на появлении белой коррозии и своевременно вызывать ОТК для фиксации. | Не отражены в 1C:ERP
133 | И00-0000062 | 18.02.2026 | Склад готовой продукции | ГПЦ(80) Опора СМО-1,1Д-003 | МО | 6 | 31.2 | Забоины ЦП до основного металла | Забоины ЦП до основного металла | Устранимое | Логистика | Отдел логистики | Невозможно установить | Незнание/непонимание требований к качеству продукции | Невнимательность исполнителя | Обращать особое внимание на появлении белой коррозии и своевременно вызывать ОТК для фиксации. | Не отражены в 1C:ERP
134 | И00-0000063 | 24.02.2026 | Корпус №11 | (ПФК) Деформационная секция №3 (сварка) | ФО | 27 | 262.98 | Дефекты сварных швов | 1. Прожог. 2. Цепочка пор. 3. Остатки сварочной проволоки. 4. Брызги металла | Устранимое | УМИ корпус №11 | Участок металлоизделий | Смена А УМИ | Невнимательность исполнителя | Невнимательность исполнителя | Провести беседу с исполнителем о качестве выпускаемой продукции. | Не отражены в 1C:ERP
135 | И00-0000064 | 24.02.2026 | Изолятор брака сырья | (ПФК(закупка)) Стойка дорожная СД-1,45Ш14-3 (без маркировки) (от поставщика/переработчика) | ДО | 4 | 71.52 | Отклонение формообразования и линейных размеров | 1. Заусенцы по торцу реза. 2. Перекос полки до 3 мм 3. Прогиб стенки до 3.5 мм. 4. Косина реза до 3 мм | Малозначительное Неустранимое | Не определено | Невозможно установить | - | - | - | -
136 | И00-0000064 | 24.02.2026 | Изолятор брака сырья | (ПФК(закупка)) Стойка дорожная СД-1,45Ш14-3 (без маркировки) (от поставщика/переработчика) | ДО | 71 | 1269.48 | Отклонение формообразования и линейных размеров | 1. Прогиб стенки f по высоте h сечения профиля по ГОСТ 8240-97 не более 1,0 мм, фактически 2-4 мм. 2. Косина реза полок до 10 мм. 3. Косина реза стенки до 12 мм. 4. Заусенцы по торцу. | Малозначительное Неустранимое | Не определено | Невозможно установить | - | - | - | -
137 | И00-0000065 | 25.02.2026 | Склад готовой продукции | ГПЦ(80) Стойка дорожная СД-1,45Ш16-3 | ДО | 11 | 226.49 | Отсутствует товарный вид | Белая ржавчина - 8шт, следы грунта - 3шт. | Устранимое | Логистика | Отдел логистики | Невозможно установить | Незнание/непонимание требований к качеству продукции | Невнимательность исполнителя | 1. Обеспечить выполнение требований И016 "Инструкция по проведению технического осмотра при приемке и хранении металлоизделий на складе готовой продук | Не отражены в 1C:ERP
138 | И00-0000065 | 25.02.2026 | Склад готовой продукции | ГПЦ(80) Стойка дорожная СД-1,45С/4,0 (БО 004.00.00.250) | ДО | 17 | 261.358 | Отсутствует товарный вид | Белая ржавчина - 15шт, следы грунта - 2шт. | Устранимое | Логистика | Отдел логистики | Невозможно установить | Незнание/непонимание требований к качеству продукции | Невнимательность исполнителя | 1. Обеспечить выполнение требований И016 "Инструкция по проведению технического осмотра при приемке и хранении металлоизделий на складе готовой продук | Не отражены в 1C:ERP
139 | И00-0000065 | 25.02.2026 | Склад готовой продукции | ГПЦ(80) Стойка дорожная СД-1,45С/4,0 (БО 004.00.00.250) | ДО | 19 | 292.106 | Отсутствует товарный вид | Белая ржавчина - 18шт, следы грунта - 1шт. | Устранимое | Логистика | Отдел логистики | Невозможно установить | Незнание/непонимание требований к качеству продукции | Невнимательность исполнителя | 1. Обеспечить выполнение требований И016 "Инструкция по проведению технического осмотра при приемке и хранении металлоизделий на складе готовой продук | Не отражены в 1C:ERP
140 | И00-0000065 | 25.02.2026 | Склад готовой продукции | ГПЦ(80) Стойка дорожная СД-1,45С/4,0 (БО 004.00.00.250) | ДО | 30 | 461.22 | Отсутствует товарный вид | Белая ржавчина - 22шт, следы грунта - 8шт. | Устранимое | Логистика | Отдел логистики | Невозможно установить | Незнание/непонимание требований к качеству продукции | Невнимательность исполнителя | 1. Обеспечить выполнение требований И016 "Инструкция по проведению технического осмотра при приемке и хранении металлоизделий на складе готовой продук | Не отражены в 1C:ERP
141 | И00-0000065 | 25.02.2026 | Склад готовой продукции | ГПЦ(80) Стойка дорожная СД-1,45С/4,0 (БО 004.00.00.250) | ДО | 13 | 199.862 | Отсутствует товарный вид | Белая ржавчина - 8шт, следы грунта - 5шт. | Устранимое | Логистика | Отдел логистики | Невозможно установить | Незнание/непонимание требований к качеству продукции | Невнимательность исполнителя | 1. Обеспечить выполнение требований И016 "Инструкция по проведению технического осмотра при приемке и хранении металлоизделий на складе готовой продук | Не отражены в 1C:ERP
142 | И00-0000065 | 25.02.2026 | Склад готовой продукции | ГПЦ(80) Секция балки СБ-W/3-6320/0,5-М5 | ДО | 10 | 677.63 | Следы воздействия химических веществ на ЦП | Следы грунта - 10шт. | Устранимое | Логистика | Отдел логистики | Невозможно установить | Незнание/непонимание требований к качеству продукции | Невнимательность исполнителя | 1. Обеспечить выполнение требований И016 "Инструкция по проведению технического осмотра при приемке и хранении металлоизделий на складе готовой продук | Не отражены в 1C:ERP
143 | И00-0000065 | 25.02.2026 | Склад готовой продукции | ГПЦ(80) Стойка дорожная СД-1,5С1 | ДО | 2 | 36.098 | Белая ржавчина | Белая ржавчина - 2шт. | Устранимое | Логистика | Отдел логистики | Невозможно установить | Незнание/непонимание требований к качеству продукции | Невнимательность исполнителя | 1. Обеспечить выполнение требований И016 "Инструкция по проведению технического осмотра при приемке и хранении металлоизделий на складе готовой продук | Не отражены в 1C:ERP
144 | И00-0000066 | 25.02.2026 | Склад готовой продукции | ГПЦ(80) Секция балки СБ-W/3-6320/0,5-М5 | ДО | 3 | 203.289 | Механическое повреждение | 1. Волнистость грани секции балки по НТД не более 3мм на 1 м длины, фактическая волнистость до 12мм. 2. Забоины ЦП до основного металла. | Устранимое | Логистика | Отдел логистики | Невозможно установить | Незнание/непонимание требований к качеству продукции | Невнимательность исполнителя | Проведен дополнительный инструктаж, чтобы обращали особое внимание при приемке продукции на склад и об оккуратном перемещении продукции внутри склада | Не отражены в 1C:ERP
145 | И00-0000067 | 25.02.2026 | Корпус №11 | (ПФК) Секция основная ФО-2 (сварка) | ФО | 10 | 292.4 | Дефекты сварных швов | 1. Поры. 2. Незавареный кратер. 3. Брызги металла. 4. Подрезы | Устранимое | УМИ корпус №11 | Участок металлоизделий | Смена Б УМИ | Малый опыт работы на оборудовании/технологической операции | Невнимательность исполнителя | Ознакомить исполнителя с видами дефектов св. швов. | Не отражены в 1C:ERP
146 | И00-0000067 | 25.02.2026 | Корпус №11 | (ПФК) Секция основная ФО-2 (сварка) | ФО | 9 | 263.16 | Дефекты сварных швов | 1. Поры. 2. Незавареный кратер. 3. Брызги металла. 4. Подрезы | Устранимое | УМИ корпус №11 | Участок металлоизделий | Смена Б УМИ | Малый опыт работы на оборудовании/технологической операции | Невнимательность исполнителя | Ознакомить исполнителя с видами дефектов св. швов. | Не отражены в 1C:ERP
147 | И00-0000068 | 25.02.2026 | Участок 8-11 корпуса | (ПФК) Секция основная ФО-2 (сварка) | ФО | 15 | 438.6 | Несоответствие сварных швов | 1. Сварной шов № 2 выполнен по незамкнутой линии. 2. Поры. 3. Асимметрия сварного шва №1 (дет.3-4) и №2 (дет.2-5). 4. Сварной шов №1 (дет.1-5) неполной длины. 5. Несплавление (дет.3-5) | Устранимое | УМИ корпус №11 | Участок металлоизделий | Смена А УМИ | Невнимательность исполнителя | Невнимательность исполнителя | Проработать с исполнителем вопрос об усилении визуального контроля к дефектам св. швов. | Не отражены в 1C:ERP
148 | И00-0000069 | 25.02.2026 | АСТРЕЯ ООО (ЭДО Такском ЗП согл. от 19.03.2025) | ПФЦ(60) Основание ЭС-2 (оцинкование) | ДО | 10800 | 4071.6 | Невыполнение требований НТД | На поверхности основания, предназначенной для наклеивания световозвращающей пленки наплывы цинка. На других поверхностях наплывы цинка в виде фольги, шлак (зола). Забоины ЦП до основного металла. Дефекты формообразования: смещение условной оси симметрии до 2 мм, искривление плоской части с монтажным пазом до 2 мм | Устранимое | ЦЦ АЛМЦ | Цех цинкования | Невозможно установить | Не проведён технический контроль продукции, сырья, материалов, комплектующих | Невнимательность исполнителя | Назначить курсы по ZVPM - тренингу для операторов поста управления работающих на АЛЦМ | Не отражены в 1C:ERP
149 | И00-0000070 | 27.02.2026 | Корпус №11 | (ПФК) Стойка перильная СПО-014 (сварка) | ПО | 24 | 312.96 | Несоответствие требованиям КД | Сварной шов №1 выполнен по незамкнутому контуру. | Малозначительное | УМИ корпус №11 | Участок металлоизделий | Смена В УМИ | Незнание/непонимание требований к качеству продукции | Невнимательность исполнителя | Ознакомить исполнителя с требованиями по правильности чтения КД Отв. сменный мастер | Не отражены в 1C:ERP
150 | И00-0000071 | 02.03.2026 | Корпус №09 | (ПФК) Стойка опоры (МВС-9,5-150.00.00) (слесарная) | МВС | 4 | 3567.88 | Невыполнение требований НТД | Не соответствуют требованиям КД. Приложение 1, приложение 2. | Устранимое | УМИ корпус №9 | Участок металлоизделий | Невозможно установить | При разработке технологии выбраны неоптимальные процессы, операции, режимы работы оборудования | Невнимательность исполнителя | 1. Усилить измирительный контроль отв. сменный мастер\бригадир УМИ | Не отражены в 1C:ERP
151 | И00-0000072 | 02.03.2026 | Участок 8-11 корпуса | (ПФК) Консоль отрывная КО-150-W (сварка) | ДО | 5 | 9.24 | Невыполнение требований НТД | Дефекты сварных швов: 1. Брызги металла. 2. Несплавление с осн.металлом. 3. Сварной шов неполной длины. Геометрические размеры: 1. По КД размер 10±1 мм, фактически 13 мм. 2. По КД размер 50±1 мм, фактически 47 мм. | Малозначительное Устранимое | УМИ корпус №11 | Участок металлоизделий | Смена Б УМИ | Малый опыт работы на оборудовании/технологической операции | Невнимательность исполнителя | Провести инструктаж с исполнителем о нормах контроля изделий на РЦ и качестве выпускаемой продукции. | Не отражены в 1C:ERP
152 | И00-0000073 | 03.03.2026 | Корпус №11 | (ПФК) Кронштейн 1.К2-2,0-2,0-О2 (сварка) | Опоры | 8 | 336.8 | Дефекты сварных швов | 1. Кратеры 2. Брызги металла 3. Натеки 4. Сварной шов №4 по КД 8 мм(+2), фактически 4-5 мм. | Устранимое | УМИ корпус №11 | Участок металлоизделий | Смена А УМИ | Невнимательность исполнителя | Невнимательность исполнителя | Провести инструктаж с исполнителями о нормах контроля изделий на РЦ и качестве выпускаемой продукции. | Не отражены в 1C:ERP
153 | И00-0000073 | 03.03.2026 | Корпус №11 | (ПФК) Кронштейн 1.К2-2,0-2,0-О2 (сварка) | Опоры | 6 | 252.6 | Дефекты сварных швов | Сварной шов №4 по КД 8 мм(+2), фактически 4-5 мм. | Устранимое | УМИ корпус №11 | Участок металлоизделий | Смена А УМИ | Невнимательность исполнителя | Невнимательность исполнителя | Провести инструктаж с исполнителями о нормах контроля изделий на РЦ и качестве выпускаемой продукции. | Не отражены в 1C:ERP
154 | И00-0000074 | 04.03.2026 | Корпус №01 | (ПФК) Элемент радиусный ЭР-W/2,5-500-М5 (R=500 мм; Lзаг=2240 мм) ВЫПУКЛЫЙ (формирование отверстий) | ДО | 2 | 39.188 | Несоответствие геометрических размеров | Размер по КД 1267 мм (+-3) фактически 1237 мм. 2. Размер по КД 894 мм фактически 850 мм. | Устранимое | УМИ корпус №2 | Участок металлоизделий | Смена Б УМИ | Малый опыт работы на оборудовании/технологической операции | Невнимательность исполнителя | проведен инструктаж о качестве выпускаемой продукции | Не отражены в 1C:ERP
155 | И00-0000075 | 06.03.2026 | УМИ корпус №9 | (ПФК) Корпус световозвращателя КД-5 (фрезеровка) | ДО | 69 | 8.97 | Невыполнение требований НТД | Не обеспечена чёткая маркировка года выпуска и знака ЕАС – 69 шт. Раковины на 11шт. из 69; Сколы на 12шт. из 69; Сухое место на 9шт. из 69; Облой на 1шт. из 69. | Малозначительное Неустранимое Устранимое | ОЭУ корпус №9 | Отдел закупок | Невозможно установить | Поставщик не обеспечивает качество продукции в соответствии с требованиями | Невнимательность исполнителя | 1. Усилить входной контроль со стороны ОТК при поступлении (ПФ(закупка)) Корпус световозвращателя КД-5 (от поставщика/переработчика) Отв. Начальник О | Отражены в 1C:ERP
156 | И00-0000076 | 06.03.2026 | Корпус №11 | (ПФК) Вставка отрывная ВО-140 (БО 244.00.00.005-01) (сварка) | ДО | 1200 | 1251.6 | Дефекты сварных швов | 1. Брызги металла | Устранимое | УМИ корпус №11 | Участок металлоизделий | Смена В УМИ | Невнимательность исполнителя | Невнимательность исполнителя | Провести беседу с исполнителем Отв. сменный мастер | Не отражены в 1C:ERP
157 | И00-0000076 | 06.03.2026 | Корпус №11 | (ПФК) Вставка отрывная ВО-140 (БО 244.00.00.005-01) (сварка) | ДО | 1008 | 1051.344 | Дефекты сварных швов | 1. Брызги металла. 2. Поры. | Устранимое | УМИ корпус №11 | Участок металлоизделий | Смена В УМИ | Невнимательность исполнителя | Невнимательность исполнителя | Провести беседу с исполнителем Отв. сменный мастер | Не отражены в 1C:ERP
158 | И00-0000077 | 06.03.2026 | Корпус №11 | (ПФК) Деформационная секция №1 (слесарная) | ФО | 33 | 324.72 | Невыполнение требований НТД | 1. Поры. 2. Брызги металла. 3. Прожог. 4. Остатки сварочнй проволоки. 5.Натеки. 6. Зазоры между деталями 1 мм. | Устранимое | УМИ корпус №11 | Участок металлоизделий | Смена Б УМИ | Нарушение требований технологической документации | Невнимательность исполнителя | С исполнителем провести беседу о качестве продукции Отв. сменный мастер | Не отражены в 1C:ERP
159 | И00-0000078 | 06.03.2026 | Корпус №11 | (ПФК) Кронштейн 1.К2-2,0-2,0-О3 (сварка) | Опоры | 14 | 728 | Дефекты сварных швов | 1. Не выполнено требование "Заварить". 2. Брызги металла. 3. Натеки | Устранимое | УМИ корпус №11 | Участок металлоизделий | Смена Б УМИ | Нарушение требований технологической документации | Невнимательность исполнителя | провести беседа с исполнителем о качестве продукции Отв. сменный мастер | Не отражены в 1C:ERP
160 | И00-0000079 | 06.03.2026 | Корпус №13 | (ПФК) Ступень SP 34х38/30х2 800х240 (сварка) | Настилы сварные | 38 | 204.44 | Невыполнение требований НТД | 1. Деталь поз.1 (кант) не соответствует чертежу. 2. Шаг связующих элементов не соответствует КД (по КД 38 мм, фактически 17 - 54 мм). 3. Разность длин диагоналей 12 мм (по СТО ±5 мм). 4. Отклонение от плоскостности настила 10 - 20 мм (по СТО не более 5 мм). 5. Шаг несущей полосы 32-37 мм. 6. Отсутствие связующего прутка (пропуск ячеек). 7. Отрыв связующего прутка. 8. Несоответствие п.7 ТТ чертежа. 9. Натёки. 10. Брызги металла. 11. Остатки сварочной проволоки. 12. Отсутствие клейма сварщика (п.8 ТТ чертежа) | Устранимое | УПН корпус №13 | Участок производства настилов | Смена А УПН | Неправильное выполнение технологических операций по сварке | Малый опыт работы на оборудовании/технологической операции | Перед началом работы по сварке ступеней, каждый чертеж прорабатывается непосредственно с мастером или бригадиром. | Не отражены в 1C:ERP
161 | И00-0000079 | 06.03.2026 | Корпус №13 | (ПФК) Ступень SP 34х38/30х3 800х240 (РН 084.20.00.000 СБ) (сварка) | Настилы сварные | 23 | 158.93 | Невыполнение требований НТД | 1. Деталь поз.1 (кант) не соответствует чертежу. 2. Шаг связующих элементов не соответствует КД (по КД 38 мм, фактически 33 - 40 мм). 3. Несоответствие п.6 ТТ чертежа. 4. Отсутствие клейма сварщика (п.7 ТТ чертежа). | Устранимое | УПН корпус №13 | Участок производства настилов | Смена А УПН | Неправильное выполнение технологических операций по сварке | Малый опыт работы на оборудовании/технологической операции | Перед началом работы по сварке ступеней, каждый чертеж прорабатывается непосредственно с мастером или бригадиром. | Не отражены в 1C:ERP
162 | И00-0000080 | 06.03.2026 | Опытно-экспериментальный участок | (ПФ) Стойка МВС-9,5-150 (МВС-9,5-150.00.00 СБ) (сварка 2 этап) | МВС | 1 | 891.9 | Дефекты сварных швов | Дефекты сварных швов | Устранимое | ОЭУ корпус №9 | Опытно-экспериментальный участок | Смена ОЭУ | При разработке технологии выбраны неоптимальные процессы, операции, режимы работы оборудования | Не указана | Это тестовые/опытные стойки МВС, на них отрабатывали кондуктор для сборки и саму сварку на роботизированном комплексе ИРС, далее по пункту протокола п | Не отражены в 1C:ERP
163 | И00-0000081 | 10.03.2026 | Опытно-экспериментальный участок | (ПФК) Стойка опоры (МВС-9,5-150.00.00) (слесарная) | МВС | 1 | 891.97 | Дефекты сварных швов | Дефекты сварных швов | Устранимое | ОЭУ корпус №9 | Опытно-экспериментальный участок | Смена ОЭУ | При разработке технологии выбраны неоптимальные процессы, операции, режимы работы оборудования | Не указана | 1. Усилить визуальный контроль сварных соединений 2. Скорректировать режимы сварки и УП на роботизированном комплексе Отв. Ламанов А.Н. | Не отражены в 1C:ERP
164 | И00-0000082 | 12.03.2026 | Опытно-экспериментальный участок | (ПФК) Стойка опоры (МВС-9,5-150.00.00) (слесарная) | МВС | 2 | 1783.94 | Дефекты сварных швов | Дефекты сварных швов | Устранимое | ОЭУ корпус №9 | Опытно-экспериментальный участок | Смена ОЭУ | При разработке технологии выбраны неоптимальные процессы, операции, режимы работы оборудования | Не указана | 1. Усилить визуальный контроль сварных соединений 2. Скорректировать режимы сварки и УП на роботизированном комплексе Отв. Ламанов А.Н. | Не отражены в 1C:ERP
165 | И00-0000083 | 12.03.2026 | Корпус №04 | (ПФ) Труба (159х5 L=1280) (ОО 251.01.00.001) (резка лазерная профиля) | Опоры | 10 | 227.5 | Дефекты термической резки | Цепочка застывших капель, налипший шлак | Устранимое | УМИ корпус №4 | Департамент производства | Смена В УМИ | Невнимательность исполнителя | Невнимательность исполнителя | провести беседу с исполнителем | Не отражены в 1C:ERP
166 | И00-0000084 | 12.03.2026 | Корпус №01 | ГПСкомпл(60) Марка отправочная ПФГ-16,0-02-к-ц (ООП 009.01.00.000 СБ) | Опоры | 6 | 3313.08 | Невыполнение требований НТД | Невыполнение требований НТД | Устранимое | Не определено | Участок металлоизделий | Невозможно установить | Ошибки в чертежах/конструкторской документации (КД) | Не проведён технический контроль продукции, сырья, материалов, комплектующих | По пункту шероховатости кромки лючка выпущено ТУ № 321. План работ и мероприятий 2-26 | Не отражены в 1C:ERP
167 | И00-0000085 | 13.03.2026 | Корпус №01 | ГПСкомпл(60) Марка отправочная ПФГ-16,0-02-к-ц (ООП 009.01.00.000 СБ) | Опоры | 6 | 3313.08 | Невыполнение требований НТД | Невыполнение требований НТД | Устранимое | УМИ Корпус №11 | Участок металлоизделий | Невозможно установить | При разработке технологии выбраны неоптимальные процессы, операции, режимы работы оборудования | При разработке технологии выбраны неоптимальные процессы, операции, режимы работы оборудования | По пункту шероховатости кромки лючка выпущено ТУ № 321. План работ и меропритиятий 2-26 | Не отражены в 1C:ERP
168 | И00-0000087 | 17.03.2026 | Склад готовой продукции | ГПЦ(настил)(40) Настил Р 44,4х11,1/30х2 1 А Zn 1696х1000 | Настилы прессованные | 4 | 141.52 | Механическое повреждение | Механические повреждения, забоины ЦП до основного металла. | Неустранимое Устранимое | Логистика | Отдел логистики | Невозможно установить | Не соблюдены требования к хранению и транспортировке продукции, сырья, материалов, комплектующих | Невнимательность исполнителя | Провести инструктаж с исполниетями, чтобы были внимательнее при маневрироваии на территории предприятия. | Не отражены в 1C:ERP
169 | И00-0000088 | 17.03.2026 | Корпус №04 | (ПФ) Труба 20х20х1,5 L=1940 мм (резка лазерная профиля) | ПО | 35 | 57.05 | Дефекты термической резки | 1. Расплавленная кромка реза. 2. Налипший шлак | Устранимое | УМИ корпус №4 | Участок металлоизделий | Невозможно установить | При разработке технологии выбраны неоптимальные процессы, операции, режимы работы оборудования | Не проведён технический контроль продукции, сырья, материалов, комплектующих | 1. Проработать техническую возможность использования воздуха для лазера в 4 к. Отв. Технический департамент 2. Усилить контроль Отв. сменный мастер/б | Не отражены в 1C:ERP
170 | И00-0000088 | 17.03.2026 | Корпус №04 | (ПФ) Труба 20х20х1,5 L=940 мм (резка лазерная профиля) | ПО | 242 | 191.18 | Налипший шлак | Налипший шлак | Устранимое | УМИ корпус №4 | Участок металлоизделий | Невозможно установить | При разработке технологии выбраны неоптимальные процессы, операции, режимы работы оборудования | Не проведён технический контроль продукции, сырья, материалов, комплектующих | 1. Проработать техническую возможность использования воздуха для лазера в 4 к. Отв. Технический департамент 2. Усилить контроль Отв. сменный мастер/б | Не отражены в 1C:ERP
171 | И00-0000088 | 17.03.2026 | Корпус №04 | (ПФ) Труба 20х20х1,5 L=585 мм (резка в размер) | ПО | 1600 | 784 | Заусенец в виде металлической стружки | Заусенцы | Устранимое | УМИ корпус №4 | Участок металлоизделий | Невозможно установить | При разработке технологии выбраны неоптимальные процессы, операции, режимы работы оборудования | Не проведён технический контроль продукции, сырья, материалов, комплектующих | 1. Проработать техническую возможность использования воздуха для лазера в 4 к. Отв. Технический департамент 2. Усилить контроль Отв. сменный мастер/б | Не отражены в 1C:ERP
172 | И00-0000088 | 17.03.2026 | Корпус №04 | (ПФ) Труба 20х20х1,5 L=920 мм ПО 122.01.02.004 (резка в размер) | ПО | 200 | 154 | Заусенец в виде металлической стружки | Заусенцы | Устранимое | УМИ корпус №4 | Участок металлоизделий | Невозможно установить | При разработке технологии выбраны неоптимальные процессы, операции, режимы работы оборудования | Не проведён технический контроль продукции, сырья, материалов, комплектующих | 1. Проработать техническую возможность использования воздуха для лазера в 4 к. Отв. Технический департамент 2. Усилить контроль Отв. сменный мастер/б | Не отражены в 1C:ERP
173 | И00-0000089 | 17.03.2026 | Корпус №11 | (ПФК) Секция средняя Э 381.02.00.000 (сборка контрольная) | Опоры | 4 | 1532 | Невыполнение требований НТД | Невыполнение требований НТД | Устранимое | УМИ корпус №11 | Участок металлоизделий | Невозможно установить | При разработке технологии выбраны неоптимальные процессы, операции, режимы работы оборудования | Незнание/непонимание требований к качеству продукции | По пункту шероховатости кромки лючка выпущено ТУ № 321. План работ и мероприятий 2-26 | Не отражены в 1C:ERP
174 | И00-0000089 | 17.03.2026 | Корпус №11 | (ПФК) Секция нижняя Э 381.01.00.000 (сборка контрольная) | Опоры | 4 | 2067.6 | Невыполнение требований НТД | Невыполнение требований НТД | Устранимое | УМИ корпус №11 | Участок металлоизделий | Невозможно установить | При разработке технологии выбраны неоптимальные процессы, операции, режимы работы оборудования | Незнание/непонимание требований к качеству продукции | По пункту шероховатости кромки лючка выпущено ТУ № 321. План работ и мероприятий 2-26 | Не отражены в 1C:ERP
175 | И00-0000090 | 18.03.2026 | Корпус №13 | (ПФК) Ступень SP 34х38/30х3 800х270 (сварка) | Настилы сварные | 11 | 75.35 | Невыполнение требований НТД | 1. Выступание связующего элемента над несущей полосой 2-2,5 мм. | Малозначительное | УПН корпус №13 | Участок производства настилов | Невозможно установить | В процессе используется неактуальная документация | Невнимательность исполнителя | Внесение измений в процесс ознакомления с СТО и выдечей бумажных копий Отв.: ОРСМК
176 | И00-0000090 | 18.03.2026 | Корпус №13 | (ПФК) Ступень SP 34х38/30х3 800х270 (сварка) | Настилы сварные | 50 | 342.5 | Невыполнение требований НТД | 1. Выступание связующего элемента над несущей полосой 2-2,5 мм. 2. Наличие прихваток | Малозначительное | УПН корпус №13 | Участок производства настилов | Невозможно установить | В процессе используется неактуальная документация | Невнимательность исполнителя | Внесение измений в процесс ознакомления с СТО и выдечей бумажных копий Отв.: ОРСМК
177 | И00-0000090 | 18.03.2026 | Корпус №13 | (ПФК) Ступень SP 34х38/30х3 800х270 (сварка) | Настилы сварные | 51 | 349.35 | Невыполнение требований НТД | 1. Выступание связующего элемента над несущей полосой 2-3 мм. | Малозначительное | УПН корпус №13 | Участок производства настилов | Невозможно установить | В процессе используется неактуальная документация | Невнимательность исполнителя | Внесение измений в процесс ознакомления с СТО и выдечей бумажных копий Отв.: ОРСМК
178 | И00-0000091 | 18.03.2026 | ИЗОЛЯТОР БРАКА ГП | НЕ ИСПОЛЬЗОВАТЬ БР_ГПЦ(80) Секция балки СБ-W/2,5-6320/0,5 (дефект цинкового покрытия) (брак) | ДО | 7 | 388.752 | Механическое повреждение | Механические повреждения образовавшиеся в следствие наезда транспорта. Геометрические размеры, дефекты цинкового покрытия Акт И-10/21 от 05.02.2021г. (начальная серия 00005153 от 22.12.2019г.) | Неустранимое | Логистика | Отдел логистики | Невозможно установить | Не определены требования к хранению и транспортировке продукции, сырья, материалов, комплектующих | Не указана | Продукция хранилась на улице рядом с проезжей частью, находилась под снегом, при чистке снега была повреждена упаковка, продукция развалилась и в ходе
179 | И00-0000091 | 18.03.2026 | ИЗОЛЯТОР БРАКА ГП | ГПЦ(80) Секция балки СБ-W/2,5-6320/0,5-М5 | ДО | 7 | 380.1 | Механическое повреждение | Механические повреждения образовавшиеся в следствие наезда транспорта. Дефекты цинкового покрытия Акт В-309/23 от 30.11.2023г. | Неустранимое | Логистика | Отдел логистики | Невозможно установить | Не определены требования к хранению и транспортировке продукции, сырья, материалов, комплектующих | Не указана | Продукция хранилась на улице рядом с проезжей частью, находилась под снегом, при чистке снега была повреждена упаковка, продукция развалилась и в ходе
180 | И00-0000092 | 18.03.2026 | Склад готовой продукции | ГПЦ(80) Секция балки СБ-С1/4-6000 | ДО | 32 | 2506.56 | Отсутствует товарный вид | Белая и бурая ржавчина -5шт. | Устранимое | Логистика | Отдел логистики | Невозможно установить | Низкая оборачиваемость товаров на складе | Невнимательность исполнителя | Провели инструктаж среди сотрудников склада, периодически осматривать продукцию, при обнаружении несоответствий незамедлительно вызывать ОТК. | Не отражены в 1C:ERP
181 | И00-0000092 | 18.03.2026 | Склад готовой продукции | ГПЦ(80) Стойка дорожная СД-1,95Ш14-3 | ДО | 100 | 2378 | Белая ржавчина | Белая ржавчина-6шт. | Устранимое | Логистика | Отдел логистики | Невозможно установить | Низкая оборачиваемость товаров на складе | Невнимательность исполнителя | Провели инструктаж среди сотрудников склада, периодически осматривать продукцию, при обнаружении несоответствий незамедлительно вызывать ОТК. | Не отражены в 1C:ERP
182 | И00-0000092 | 18.03.2026 | Склад готовой продукции | ГПЦ(80) Секция балки СБ-3N-W-2,5-2,0 левая | ВО | 2 | 51.514 | Белая ржавчина | Белая ржавчина -1шт. | Устранимое | Логистика | Отдел логистики | Невозможно установить | Низкая оборачиваемость товаров на складе | Невнимательность исполнителя | Провели инструктаж среди сотрудников склада, периодически осматривать продукцию, при обнаружении несоответствий незамедлительно вызывать ОТК. | Не отражены в 1C:ERP
183 | И00-0000092 | 18.03.2026 | Склад готовой продукции | ГПЦ(80) Стойка дорожная СД-1,95С2/4,0 | ДО | 100 | 1291.3 | Белая ржавчина | Белая ржавчина -2шт. | Устранимое | Логистика | Отдел логистики | Невозможно установить | Низкая оборачиваемость товаров на складе | Невнимательность исполнителя | Провели инструктаж среди сотрудников склада, периодически осматривать продукцию, при обнаружении несоответствий незамедлительно вызывать ОТК. | Не отражены в 1C:ERP
184 | И00-0000092 | 18.03.2026 | Склад готовой продукции | ГПЦ(80) Стойка дорожная СД-1,95С2/4,0 | ДО | 100 | 1291.3 | Белая ржавчина | Белпая ржавчина-8шт. | Устранимое | Логистика | Отдел логистики | Невозможно установить | Низкая оборачиваемость товаров на складе | Невнимательность исполнителя | Провели инструктаж среди сотрудников склада, периодически осматривать продукцию, при обнаружении несоответствий незамедлительно вызывать ОТК. | Не отражены в 1C:ERP
185 | И00-0000092 | 18.03.2026 | Склад готовой продукции | ГПЦ(80) Стойка дорожная СД-1,5С2/5,0 | ДО | 100 | 1254 | Белая ржавчина | Белая ржавчина | Устранимое | Логистика | Отдел логистики | Невозможно установить | Низкая оборачиваемость товаров на складе | Невнимательность исполнителя | Провели инструктаж среди сотрудников склада, периодически осматривать продукцию, при обнаружении несоответствий незамедлительно вызывать ОТК. | Не отражены в 1C:ERP
186 | И00-0000093 | 18.03.2026 | Склад готовой продукции | ГПЦ(80) Связь анкерная СА-W/3-М5 | ДО | 6 | 150.222 | Несоответствует упаковка тарного места | Скреплены проволокой из чёрного металла. | Устранимое | Логистика | Отдел логистики | Невозможно установить | Упаковка не обеспечивает сохранность изделия при хранении и транспортировке | Упаковка не обеспечивает сохранность изделия при хранении и транспортировке | На складе для упаковки продукции есть в наличии только черная проволока, необходимо на склад закупить проволоку, которая будет соответствовать всем но | Не отражены в 1C:ERP
187 | И00-0000094 | 18.03.2026 | Склад готовой продукции | ГПЦ(настил)(40) Настил Р 44,4х11,1/30х2 1 А Zn 1000х1000 | Настилы прессованные | 3 | 61.41 | Бурая ржавчина | Бурая ржавчина | Устранимое | Логистика | Цех цинкования | Смена Б ЦГЦ | Не проведён технический контроль продукции, сырья, материалов, комплектующих | Невнимательность исполнителя | провести дополнительный инструктаж | Не отражены в 1C:ERP
188 | И00-0000094 | 18.03.2026 | Склад готовой продукции | ГПЦ(настил)(40) Настил Р 44,4х11,1/30х2 1 А Zn 1000х1000 | Настилы прессованные | 35 | 716.45 | Несоответствия ЦП | Забоины, бурая ржавчина. | Устранимое | Логистика | Цех цинкования | Смена Б ЦГЦ | Не проведён технический контроль продукции, сырья, материалов, комплектующих | Невнимательность исполнителя | провести дополнительный инструктаж | Не отражены в 1C:ERP
189 | И00-0000094 | 18.03.2026 | Склад готовой продукции | ГПЦ(настил)(40) Настил Р 44,4х11,1/30х2 1 А Zn 1000х1000 | Настилы прессованные | 1 | 20.47 | Забоины ЦП до основного металла | Забоины ЦП до основного металла | Устранимое | Логистика | Цех цинкования | Смена Б ЦГЦ | Не проведён технический контроль продукции, сырья, материалов, комплектующих | Невнимательность исполнителя | провести дополнительный инструктаж | Не отражены в 1C:ERP
190 | И00-0000095 | 19.03.2026 | Склад готовой продукции | ГПСкомпл(60) Опора колесная Э 357.02.05.000 | ВО | 66 | 913.44 | Бурая ржавчина | Наносная бурая ржавчина | Устранимое | Логистика | Отдел логистики | Невозможно установить | Низкая оборачиваемость товаров на складе | Невнимательность исполнителя | Провели инструктаж сотрудников склада периодически осматривать продукцию и при обнаружении ржавчины вызывать ОТК. Обеспечить надлежащее хранение прод
191 | И00-0000095 | 19.03.2026 | Склад готовой продукции | ГПСкомпл(60) Опора колесная Э 357.02.05.000 | ДО | 5 | 69.2 | Бурая ржавчина | Наносная бурая ржавчина. | Устранимое | Логистика | Отдел логистики | Невозможно установить | Низкая оборачиваемость товаров на складе | Невнимательность исполнителя | Провели инструктаж сотрудников склада периодически осматривать продукцию и при обнаружении ржавчины вызывать ОТК. Обеспечить надлежащее хранение прод
192 | И00-0000096 | 19.03.2026 | Участок производства настилов | (ПФК) Ступень SP 34х38/30х3 800х270 (сварка) | Настилы сварные | 32 | 219.2 | Невыполнение требований НТД | 1. Выступание связующего элемента над несущей полосой 2-3 мм. | Малозначительное | УПН корпус №13 | Участок производства настилов | Смена А УПН | В процессе используется неактуальная документация | Невнимательность исполнителя | Внесение измений в процесс ознакомления с СТО и выдечей бумажных копий Отв. ОРСМК | Не отражены в 1C:ERP
194 | И00-0000098 | 23.03.2026 | Склад готовой продукции | ГПЦ(80) Секция балки СБ-W/3-5320/0,5-М5 | МО | 1 | 56.463 | Отсутствует товарный вид | На длине до 1000 мм, на поверхности ЦП загрязнения органического происхождения. | Устранимое | Логистика | Отдел логистики | Невозможно установить | Не проведён технический контроль продукции, сырья, материалов, комплектующих | Незнание/непонимание требований к качеству продукции | Усилить технический (визуальный) осмотр продукции со стороны склада на соответствие товарному виду м/и Отв. Старостин Д.В. срок: постоянно | Не отражены в 1C:ERP
196 | И00-0000101 | 23.03.2026 | Склад готовой продукции | ГПСкомпл(60) ОМФП-90 с ВТСОДД (ТСУ-М4)/ СТО 07525912-410-2024 | ОМФП | 5 | 3725 | Невыполнение требований НТД | Дет. 89 Световозвращающая лента самоклеющаяся, 5х200 см, желтая: Местное отслаивание пкромок от поверхности металлической пластины. | Устранимое | ОЭУ корпус №9 | Отдел закупок | Смена ОЭУ | Скрытый дефект в продукции поставщиков | Не указана | Данную ленту обычно покупаем у Строд Сервиса. В тот момент у Строд Сервиса не было в наличии данной позиции. Из-за срочности закупили на Озоне. Претен | Не отражены в 1C:ERP
197 | И00-0000101 | 23.03.2026 | Склад готовой продукции | ГПСкомпл(60) ОМФП-90 с ВТСОДД (ТСУ-М1)/ СТО 07525912-410-2024 | ОМФП | 1 | 745 | Невыполнение требований НТД | Дет. 89 Световозвращающая лента самоклеющаяся, 5х200 см, желтая: Местное отслаивание пкромок от поверхности металлической пластины. | Устранимое | ОЭУ корпус №9 | Отдел закупок | Смена ОЭУ | Скрытый дефект в продукции поставщиков | Не указана | Данную ленту обычно покупаем у Строд Сервиса. В тот момент у Строд Сервиса не было в наличии данной позиции. Из-за срочности закупили на Озоне. Претен | Не отражены в 1C:ERP
198 | И00-0000102 | 23.03.2026 | Корпус №03 | Малогабаритные изделия (АЛЦМ) (цинк) | МК, другое | 994 | 994 | Несоответствия ЦП | Сплошное, гладкое или шероховатое. Цвет покрытия от серебристо-блестящего до матового темно-серого. Наплывы цинка, препятствующие сборке: на сопрягаемых поверхностях. Наплывы цинка не препятствующие сборке. | Отработка технологии | ЦЦ АЛМЦ | Цех цинкования | Отработка технологии | Отработка технологии | Отработка технологии | Отработка технологии
199 | И00-0000105 | 24.03.2026 | Корпус №09 | (ПФК) Настил Р 44,4х11,1/30х2 А 1496х1000 (сварка лазерная) | Настилы прессованные | 20 | 605.4 | Невыполнение требований НТД | 1. Отсутствие лазерной сварки (1 настил). 2. Заусенцы. 3. Налипший шлак. 4. Мех.повреждение несущей полосы (1 место). | Устранимое | УПН корпус №9 | Участок производства настилов | Смена А УПН | Малый опыт работы на оборудовании/технологической операции | Невнимательность исполнителя | проведена разяснительная беседа о том, что нельзя отвлекаться во время работы | Не отражены в 1C:ERP
200 | И00-0000106 | 24.03.2026 | Корпус №01 | ГПЦ(120) Секция балки СБ-W/4-6320/2,0 (БО 031.00.03.346) | ДО | 50 | 4294.8 | Несоответствие средней толщины ЦП | Толщина ЦП по КД не менее120мкм;факт. 112-115мкм. | Устранимое | ЦЦ БЛ | Цех цинкования | Невозможно установить | Заданы некорректные режимы работы технологического оборудования в документации | Не проведён технический контроль продукции, сырья, материалов, комплектующих | провести дополнительный инструктаж исполнителем | Не отражены в 1C:ERP
201 | И00-0000107 | 24.03.2026 | Корпус №01 | ГПСкомпл(60) Марка отправочная ПФГ-20,0-02-к-ц | Опоры | 4 | 3632 | Несоответствие требованиям КД | Отсутствие сопряжения между дет. 4 Замок и 15 Карабин винтовой PL 08/ | Устранимое | ЦЦ БЛ | Дирекция по разработкам | Невозможно установить | Ошибки в чертежах/конструкторской документации (КД) | Отсутствует мониторинг процесса | Внести изменения в КД (убрать карабин из спецификации и из сборочного чертежа) | Не отражены в 1C:ERP
202 | И00-0000108 | 24.03.2026 | Склад готовой продукции | ГПСкомпл(60) Кронштейн 1.К1-2,0-2,0-О2-ц (МС 795.00.00.000 СБ) | Опоры | 90 | 2358 | Несоответствует упаковка тарного места | Натяжка упаковочной ленты не обеспечивает плотность упаковки. Отсутствуют прокладки между стальной лентой и оцинкованными изделиями. Следы загрязнения грунтом и белая ржавчина (15шт). | Устранимое | ЦЦ БЛ | Цех цинкования | В РАБОТЕ БОРОДАЧЕВА А.А. | В РАБОТЕ БОРОДАЧЕВА А.А. | В РАБОТЕ БОРОДАЧЕВА А.А. | В РАБОТЕ БОРОДАЧЕВА А.А. | Не отражены в 1C:ERP
204 | И00-0000110 | 25.03.2026 | Корпус №01 | ГПЦ(60) Секция средняя Э 381.02.00.000 | Опоры | 1 | 383 | Невыполнение требований НТД | ГОСТ 23118, табл. Б1, п.5.2. Зазор не более 9,4 мм. Фактически 11 мм. | Малозначительное | ЦЦ БЛ | Центр технической обработки заказов | Невозможно установить | В чертежах отсутствует исчерпывающая информация, необходимая для изготовления | Не указана | Внести в чертеж допуск на отклонение. Отв. ЦТОЗ
205 | И00-0000111 | 25.03.2026 | Корпус №09 | (ПФК) Настил Р 44,4х11,1/30х2 А 1496х1000 (сварка лазерная) | Настилы прессованные | 20 | 605.4 | Невыполнение требований НТД | 1. Прожог. 2. Выступание связующих элементов над несущими полосами 2 мм. 3. Несоответствие длины связующей полосы. | Устранимое | УПН корпус №9 | Участок производства настилов | Смена А УПН | Малый опыт работы на оборудовании/технологической операции | Невнимательность исполнителя | Проведена беседа на тему качеству продукции | Не отражены в 1C:ERP
206 | И00-0000112 | 25.03.2026 | Склад готовой продукции | ГПЦ(80) Стойка дорожная СД-1,5Ш12-1 | ДО | 200 | 3112 | Невыполнение требований НТД | Дефекты ЦП: забоины ЦП до основного металла, «бурая ржавчина». На торцевых поверхностях стоек в наличие неудаленные после резки заусенцы. На поверхности ЦП: «белая ржавчина», загрязнения грунтом. Размер по КД ø18 ±0,5 мм, фактически 17,37 - 17,47 мм. Расположение маркировки Единым знаком обращения "ЕАС" не соответствует требованиям КД. Должна быть на полке ударным способом, фактически на стенке (между отверстиями) водостойкими чернилами. | Малозначительное Устранимое | Логистика | Исполнительная дирекция Продмаш | Невозможно установить | Низкая оборачиваемость товаров на складе | Низкая оборачиваемость товаров на складе | Продукция находилась на складе в г. Красноярске, определить причины возникновения и сделать для них корректирующие меры не представляется возможным | Не отражены в 1C:ERP
207 | И00-0000112 | 25.03.2026 | Склад готовой продукции | ГПЦ(80) Стойка дорожная СД-6 (ГОСТ 26804) | ДО | 306 | 6040.44 | Невыполнение требований НТД | Дефекты ЦП: забоины ЦП до основного металла, «бурая ржавчина». На торцевых поверхностях стоек в наличие неудаленные после резки заусенцы. На поверхности ЦП: «белая ржавчина», загрязнения грунтом. Размер по КД ø18 +0,4 мм, фактически 16,98 – 17,37 мм. Отсутствует маркировка Единым знаком обращения "ЕАС" | Малозначительное Устранимое | Логистика | Исполнительная дирекция Продмаш | Невозможно установить | Низкая оборачиваемость товаров на складе | Низкая оборачиваемость товаров на складе | Продукция находилась на складе в г. Красноярске, определить причины возникновения и сделать для них корректирующие меры не представляется возможным | Не отражены в 1C:ERP
208 | И00-0000113 | 26.03.2026 | Склад готовой продукции | ГПЦ(настил)(40) Настил Р 33,3х11,1/30х2 А Zn 300х1700 | Настилы прессованные | 10 | 128.5 | Невыполнение требований НТД | 1. Отклонение от плоскостности в пределах настила - 16 мм (по СТО-не более 5мм). 2. Выгнутость несущей полосы 15-18 мм (по СТО - не более 8мм). | Устранимое | ЦЦ БЛ | Участок производства настилов | Смена Б УПН | Малый опыт работы на оборудовании/технологической операции | Невнимательность исполнителя | Дополнительный контроль со стороны мастера и бригадира. | Не отражены в 1C:ERP
209 | И00-0000114 | 26.03.2026 | Корпус №11 | (ПФК) Основание дополнительное ФО-У-110-2-Б(Г) (сварка) | ФО | 4 | 401.48 | Несоответствие геометрических размеров | 1. Размер по КД 580±0,8 мм, фактически 576-577 мм | Малозначительное | УМИ корпус №11 | Участок металлоизделий | Смена Б УМИ | Нарушение требований технологической документации | Невнимательность исполнителя | С сотрудником проведена беседа с разьяснением не понятных ему требований КД к выпускаемой продукции. | Не отражены в 1C:ERP
210 | И00-0000115 | 26.03.2026 | Корпус №11 | ГПЦ(60) Секция нижняя (ООП 009.01.01.000 СБ) | Опоры | 3 | 1001.67 | Невыполнение требований НТД | ГОСТ 23118, табл. Б1, п.5.2. Зазор не более 7,7 мм. Фактически 10 мм | Малозначительное | УМИ корпус №11 | Центр технической обработки заказов | Невозможно установить | При разработке технологии выбраны неоптимальные процессы, операции, режимы работы оборудования | При разработке технологии выбраны неоптимальные процессы, операции, режимы работы оборудования | Ввести дополнительные операции "Контрольная сборка и "Правка" в черном. Отв. ЦТОЗ.
211 | И00-0000116 | 27.03.2026 | УПН корпус №9 | (ПФК) Настил Р 44,4х22,2/30х2 А 1200х1000 (сварка лазерная) | Настилы прессованные | 181 | 3505.97 | Дефекты сварных швов | Прожоги, сварочный шлак | Устранимое | УПН корпус №9 | Участок производства настилов | Невозможно установить | Неисправности оборудования, влияющие на качество продукции | Невнимательность исполнителя | Брак возник в результате поломки в гидравлике. Из-за чего происходил скачок напряжения и прожиг обрамления. Сделана заявка в тех. отдел, неисправность | Не отражены в 1C:ERP
212 | И00-0000117 | 30.03.2026 | Корпус №11 | ДЛЯ ЗК 496 и 497_(ПФК) Секция ограждения пешеходного 427-1,0Д/2,0 Крест (80) (сварка) | ПО | 15 | 175.2 | Несоответствие геометрических размеров | 1 Размер по КД 90+/-2 мм, фактически 95 мм. | Малозначительное | УМИ корпус №11 | Участок металлоизделий | Смена А УМИ | Малый опыт работы на оборудовании/технологической операции | Незнание/непонимание требований к качеству продукции | Провести дополнительный инструктаж по правильности чтения КД.Отв.см.мастер.
213 | И00-0000118 | 30.03.2026 | Склад готовой продукции | ГПЦ(80) Деформационная секция №3 | ФО | 11 | 107.14 | Отсутствует товарный вид | Загрязнения грунтом, белая ржавчина вследствие взаимодействия с солью. | Устранимое | Логистика | Отдел логистики | Логистика смена А | Отсутствует координация в процессе внутризаводских перемещений | Не указана | Грязь на продукции появилась в процессе транспортировки продукции, использовать менее химически активные реагенты при посыпке дорог. | Отражены в 1C:ERP
215 | И00-0000120 | 31.03.2026 | Склад ПДС черный | (ПФК) Настил Р 44,4х11,1/30х2 А 1496х1000 (сварка лазерная) | Настилы прессованные | 1 | 30.27 | Невыполнение требований НТД | Выступ связующего элемента относительно несущей полосы по КД не более 0,5мм, фактически до 0,94мм. | Устранимое | УПН корпус №9 | Участок производства настилов | Невозможно установить | Малый опыт работы на оборудовании/технологической операции | Невнимательность исполнителя | проведена разьяснительная беседа с работниками | Не отражены в 1C:ERP
216 | И00-0000120 | 31.03.2026 | Склад ПДС черный | (ПФК) Настил Р 44,4х11,1/30х2 А 1496х1000 (сварка лазерная) | Настилы прессованные | 6 | 181.62 | Невыполнение требований НТД | Выступание связующих элементов над несущей полосой по КД не более 1,5мм, фактически 1,6-2,77мм. | Устранимое | УПН корпус №9 | Участок производства настилов | Невозможно установить | Малый опыт работы на оборудовании/технологической операции | Невнимательность исполнителя | проведена разьяснительная беседа с работниками | Не отражены в 1C:ERP
456 | К00-0000007 | 15.01.2026 | Цех цинкования | ГПЦ(80) Секция ограждения пешеходного 426-1,0Д/2,0 Крест | ПО | 1 | 14.46 | Шлак (флюс, зола) на поверхности ЦП |  | Устранимое | ЦЦ БЛ | Цех цинкования | Смена Б ЦГЦ | - | - | - | Не отражены в 1C:ERP
457 | К00-0000007 | 15.01.2026 | Цех цинкования | ГПЦ(80) Секция балки СБ-W/2,5-6320/0,5-М5 | ДО | 4 | 217.2 | Забоины ЦП до основного металла |  | Устранимое | ЦЦ БЛ | Цех цинкования | Смена Б ЦГЦ | - | - | - | Не отражены в 1C:ERP
460 | К00-0000007 | 15.01.2026 | Цех цинкования | ГПЦ(настил)(40) Настил Р 44,4х22,2/30х2 1 А Zn 1200х1000 | Настилы прессованные | 1 | 19.37 | Наплывы цинка в виде острых капель |  | Устранимое | ЦЦ БЛ | Цех цинкования | Смена Б ЦГЦ | - | - | - | Не отражены в 1C:ERP
462 | К00-0000007 | 15.01.2026 | Цех цинкования | ГПЦ(настил)(40) Настил Р 44,4х22,2/30х2 1 А Zn 996х1000 | Настилы прессованные | 1 | 16.25 | Наплывы цинка в виде острых капель |  | Устранимое | ЦЦ БЛ | Цех цинкования | Смена Б ЦГЦ | - | - | - | Не отражены в 1C:ERP
471 | К00-0000010 | 16.01.2026 | Цех цинкования | ГПЦ(80) Ограждение пешеходное ограничивающее 401-ОПО-Д/1,0-2,5 | ПО | 5 | 84.6 | Непроцинковка на плоской поверхности |  | Устранимое | ЦЦ БЛ | Цех цинкования | Смена В ЦГЦ | - | - | - | Не отражены в 1C:ERP
472 | К00-0000010 | 16.01.2026 | Цех цинкования | ГПЦ(80) Ограждение пешеходное ограничивающее 401-ОПО-Д/1,0-2,5 | ПО | 6 | 101.52 | Шлак (флюс, зола) на поверхности ЦП |  | Устранимое | ЦЦ БЛ | Цех цинкования | Смена В ЦГЦ | - | - | - | Не отражены в 1C:ERP
473 | К00-0000010 | 16.01.2026 | Цех цинкования | ГПЦ(80) Секция балки СБ-W/3-6320/0,5-М5 | ДО | 3 | 203.289 | Забоины ЦП до основного металла |  | Устранимое | ЦЦ БЛ | Цех цинкования | Смена В ЦГЦ | - | - | - | Не отражены в 1C:ERP
488 | К00-0000012 | 16.01.2026 | Участок производства настилов | (ПФ) Настил Р 44,4х22,2/30х2 1 А 1200х1000 (зачистка после сварки) | Настилы прессованные | 25 | 484.25 | Невыполнение требований НТД | Налипший шлак, заусенцы, выступание обрамляющего элемента над несущими полосами. | Устранимое | УПН Корпус №9 | Участок производства настилов | Смена В УПН | - | - | - | Не отражены в 1C:ERP
490 | К00-0000013 | 19.01.2026 | Цех цинкования | ГПЦ(настил)(40) Настил Р 44,4х11,1/30х2 1 А Zn 1000х1000 | Настилы прессованные | 1 | 20.47 | Наплывы цинка в виде острых капель |  | Устранимое | ЦЦ БЛ | Цех цинкования | Смена Б ЦГЦ | - | - | - | Не отражены в 1C:ERP
492 | К00-0000013 | 19.01.2026 | Цех цинкования | ГПЦ(настил)(40) Настил Р 44,4х11,1/30х2 1 А Zn 1000х1000 | Настилы прессованные | 1 | 20.47 | Шлак (флюс, зола) на поверхности ЦП |  | Устранимое | ЦЦ БЛ | Цех цинкования | Смена Б ЦГЦ | - | - | - | Не отражены в 1C:ERP
495 | К00-0000013 | 19.01.2026 | Цех цинкования | ГПСкомпл(80) Опора МНО-ФГ-10-02-ц СТО 07525912-300-2021 (ФГН-10,0-02-ц) (ОО 270.00.00.000 СБ) | Опоры | 1 | 142 | Шлак (флюс, зола) на поверхности ЦП |  | Устранимое | ЦЦ БЛ | Цех цинкования | Смена Б ЦГЦ | - | - | - | Не отражены в 1C:ERP
506 | К00-0000013 | 19.01.2026 | Цех цинкования | ГПЦ(80) Деформационная секция №3 | ФО | 7 | 68.18 | Шлак (флюс, зола) на поверхности ЦП |  | Устранимое | ЦЦ БЛ | Цех цинкования | Смена Б ЦГЦ | - | - | - | Не отражены в 1C:ERP
510 | К00-0000013 | 19.01.2026 | Цех цинкования | ГПЦ(80) Секция балки СБ-W/3-6320/0,5-М5 | ДО | 3 | 203.289 | Забоины ЦП до основного металла |  | Устранимое | ЦЦ БЛ | Цех цинкования | Смена Б ЦГЦ | - | - | - | Не отражены в 1C:ERP
520 | К00-0000014 | 19.01.2026 | Участок металлоизделий | (ПФК) Рама передняя БО 251.01.00.000 (зачистка) | ОМФП | 1 | 140.15 | Дефекты сварных швов | 1. У сварного шва №1 не выполнено требование "усиление шва снять". 2. Брызги металла. 3. Отсутствует клеймо сварщика. | Устранимое | УМИ корпус №11 | Участок металлоизделий | Смена Б УМИ | - | - | - | Не отражены в 1C:ERP
530 | К00-0000016 | 20.01.2026 | Цех цинкования | ГПЦ(настил)(40) Настил Р 44,4х11,1/30х2 1 А Zn 1696х1000 | Настилы прессованные | 1 | 35.38 | Наплывы цинка в виде острых капель |  | Устранимое | ЦЦ БЛ | Цех цинкования | Смена Б ЦГЦ | - | - | - | Не отражены в 1C:ERP
538 | К00-0000016 | 20.01.2026 | Цех цинкования | ГПЦ(80) Секция балки СБ-W/3-6320/0,5-М5 | ДО | 2 | 135.526 | Забоины ЦП до основного металла |  | Устранимое | ЦЦ БЛ | Цех цинкования | Смена Б ЦГЦ | - | - | - | Не отражены в 1C:ERP
542 | К00-0000016 | 20.01.2026 | Цех цинкования | ГПЦ(80) Стержень стойки СМО-0,85С-001 | ДО | 4 | 36.076 | Наплывы цинка в зоне монтажных отверстий |  | Устранимое | ЦЦ БЛ | Цех цинкования | Смена Б ЦГЦ | - | - | - | Не отражены в 1C:ERP
543 | К00-0000016 | 20.01.2026 | Цех цинкования | ГПЦ(80) Деформационная секция №3 | ФО | 7 | 68.18 | Шлак (флюс, зола) на поверхности ЦП |  | Устранимое | ЦЦ БЛ | Цех цинкования | Смена Б ЦГЦ | - | - | - | Не отражены в 1C:ERP
548 | К00-0000017 | 20.01.2026 | Участок металлоизделий | (ПФК) Ствол опоры ФГН-10,0-02 (ОО 270.01.00.000 СБ) (сварка) | Опоры | 12 | 1661.88 | Цепочка застывших капель | Цепочка застывших капель. | Устранимое | УМИ корпус №11 | Участок металлоизделий | Смена Б УМИ | - | - | - | Не отражены в 1C:ERP
559 | К00-0000019 | 21.01.2026 | Цех цинкования | ГПЦ(60) Рама передняя БО 251.01.00.000 | ОМФП | 5 | 700.75 | Шлак (флюс, зола) на поверхности ЦП |  | Устранимое | ЦЦ БЛ | Цех цинкования | Смена В ЦГЦ | - | - | - | Не отражены в 1C:ERP
560 | К00-0000019 | 21.01.2026 | Цех цинкования | ГПСкомпл(80) Опора МНО-ФГ-10-02-ц СТО 07525912-300-2021 (ФГН-10,0-02-ц) (ОО 270.00.00.000 СБ) | Опоры | 1 | 142 | Непроцинковка на плоской поверхности |  | Устранимое | ЦЦ БЛ | Цех цинкования | Смена В ЦГЦ | - | - | - | Не отражены в 1C:ERP
573 | К00-0000020 | 21.01.2026 | Участок металлоизделий | (ПФК) Ствол опоры ФГН-10,0-02 (ОО 270.01.00.000 СБ) (сварка) | Опоры | 12 | 1661.88 | Цепочка застывших капель | Цепочка застывших капель | Устранимое | УМИ корпус №11 | Участок металлоизделий | Смена В УМИ | - | - | - | Не отражены в 1C:ERP
579 | К00-0000021 | 21.01.2026 | Участок производства настилов | (ПФК) Настил Р 44,4х22,2/30х2 1 А 1200х1000 (сварка лазерная) | Настилы прессованные | 4 | 77.48 | Налипший шлак | Налипший шлак | Устранимое | УПН Корпус №9 | Участок производства настилов | Смена В УПН | - | - | - | Не отражены в 1C:ERP
602 | К00-0000025 | 23.01.2026 | Цех цинкования | ГПЦ(настил)(40) Настил Р 44,4х11,1/30х2 1 А Zn 1000х1000 | Настилы прессованные | 1 | 20.47 | Наплывы цинка в виде острых капель |  | Устранимое | ЦЦ БЛ | Цех цинкования | Смена А ЦГЦ | - | - | - | Не отражены в 1C:ERP
603 | К00-0000025 | 23.01.2026 | Цех цинкования | ГПЦ(настил)(40) Настил Р 44,4х11,1/30х2 1 А Zn 1000х1000 | Настилы прессованные | 1 | 20.47 | Наплывы цинка на сопрягаемых поверхностях |  | Устранимое | ЦЦ БЛ | Цех цинкования | Смена А ЦГЦ | - | - | - | Не отражены в 1C:ERP
604 | К00-0000025 | 23.01.2026 | Цех цинкования | ГПЦ(настил)(40) Настил Р 44,4х11,1/30х2 1 А Zn 1000х1000 | Настилы прессованные | 1 | 20.47 | Непроцинковка на плоской поверхности |  | Устранимое | ЦЦ БЛ | Цех цинкования | Смена А ЦГЦ | - | - | - | Не отражены в 1C:ERP
605 | К00-0000025 | 23.01.2026 | Цех цинкования | ГПЦ(60) Элемент закладной ЗФ-24/12/Д396-2,5-ц | Опоры | 1 | 190 | Непроцинковка на плоской поверхности |  | Устранимое | ЦЦ БЛ | Цех цинкования | Смена А ЦГЦ | - | - | - | Не отражены в 1C:ERP
606 | К00-0000025 | 23.01.2026 | Цех цинкования | ГПЦ(60) Элемент закладной ЗФ-24/12/Д396-2,5-ц | Опоры | 2 | 380 | Забоины ЦП до основного металла |  | Устранимое | ЦЦ БЛ | Цех цинкования | Смена А ЦГЦ | - | - | - | Не отражены в 1C:ERP
612 | К00-0000025 | 23.01.2026 | Цех цинкования | ГПЦ(80) Секция основная ФО-2 | ФО | 3 | 87.72 | Непроцинковка на плоской поверхности |  | Устранимое | ЦЦ БЛ | Цех цинкования | Смена А ЦГЦ | - | - | - | Не отражены в 1C:ERP
620 | К00-0000026 | 23.01.2026 | Участок металлоизделий | (ПФК) Стойка дорожная СД-1,45С/4,0 (БО 004.00.00.250) (профилирование) | ДО | 5 | 76.87 | Заусенец в виде металлической стружки | Заусенец | Устранимое | УМИ Корпус №2 | Участок металлоизделий | Смена А УМИ | - | - | - | Не отражены в 1C:ERP
626 | К00-0000027 | 23.01.2026 | Участок производства настилов | (ПФ) Заготовка настила Р 44,4х11,1/30х2 1 А 1696х1000 (слесарная) | Настилы прессованные | 3 | 102 | Невыполнение требований НТД | Выступание обрамляющего элемента на несущими полосами 1.5-2 мм. | Устранимое | УПН Корпус №13 | Участок производства настилов | Смена А УПН | - | - | - | Не отражены в 1C:ERP
637 | К00-0000028 | 26.01.2026 | Цех цинкования | ГПЦ(60) Консоль прямая В-20/8/Д360-24/8/Д360-1,0-ц | Опоры | 3 | 357 | Шлак (флюс, зола) на поверхности ЦП |  | Устранимое | ЦЦ БЛ | Цех цинкования | Смена В ЦГЦ | - | - | - | Не отражены в 1C:ERP
651 | К00-0000029 | 26.01.2026 | Участок производства настилов | (ПФК) Настил SP 34х38/30х2 А 1200х1000 (сварка) | Настилы сварные | 5 | 121.25 | Дефекты сварных швов | Брызги металла, натёки, наплывы. | Устранимое | УПН Корпус №13 | Участок производства настилов | Смена В УПН | - | - | - | Не отражены в 1C:ERP
666 | К00-0000031 | 27.01.2026 | Цех цинкования | ГПЦ(80) Деформационная секция №1 | ФО | 6 | 59.04 | Шлак (флюс, зола) на поверхности ЦП |  | Устранимое | ЦЦ БЛ | Цех цинкования | Смена В ЦГЦ | - | - | - | Не отражены в 1C:ERP
681 | К00-0000031 | 27.01.2026 | Цех цинкования | ГПЦ(настил)(40) Настил Р 44,4х22,2/30х2 1 А Zn 1200х1000 | Настилы прессованные | 2 | 38.74 | Шлак (флюс, зола) на поверхности ЦП | +Острая капля | Устранимое | ЦЦ БЛ | Цех цинкования | Смена В ЦГЦ | - | - | - | Не отражены в 1C:ERP
682 | К00-0000031 | 27.01.2026 | Цех цинкования | ГПЦ(80) Стойка концевая ОРУД 159 (ПО 127.03.02.000-01) | ПО | 2 | 13.8 | Не обеспечено четкое и ясное изображение ЕАС |  | Устранимое | ЦЦ БЛ | Цех цинкования | Смена В ЦГЦ | - | - | - | Не отражены в 1C:ERP
691 | К00-0000033 | 27.01.2026 | Участок производства настилов | (ПФ) Настил Р 44,4х11,1/30х2 1 А 1696х1000 (зачистка) | Настилы прессованные | 6 | 212.28 | Несоответствие требованиям КД | Несоответствие длины связующих элементов. | Устранимое | УМИ корпус №11 | Участок металлоизделий | Смена В УПН | - | - | - | Не отражены в 1C:ERP
702 | К00-0000034 | 28.01.2026 | Цех цинкования | ГПЦ(80) Секция балки СБ-W/2,5-6320/0,5-М5 | ДО | 3 | 162.9 | Забоины ЦП до основного металла |  | Устранимое | ЦЦ БЛ | Цех цинкования | Смена А ЦГЦ | - | - | - | Не отражены в 1C:ERP
711 | К00-0000035 | 28.01.2026 | Участок металлоизделий | (ПФК) Секция 310-УПО L=2000 мм (сварка) | ПО | 7 | 289.87 | Дефекты сварных швов | 1. Подрезы. 2. Брызги металла. 3. Плохое повторное возбуждение дуги. 4. Незавареные кратеры | Устранимое | УМИ корпус №11 | Участок металлоизделий | Смена А УМИ | - | - | - | Не отражены в 1C:ERP
718 | К00-0000036 | 28.01.2026 | Участок производства настилов | (ПФ) Настил Р 44,4х11,1/30х2 1 А 1000х1000 (сварка) | Настилы прессованные | 1 | 20.47 | Невыполнение требований НТД | Несплавление, брызги металла. | Устранимое | УПН Корпус №13 | Участок производства настилов | Смена А УПН | - | - | - | Не отражены в 1C:ERP
720 | К00-0000036 | 28.01.2026 | Участок производства настилов | (ПФК) Настил Р 44,4х11,1/30х2 1 А 1000х1000 (сварка лазерная) | Настилы прессованные | 2 | 40.94 | Невыполнение требований НТД | Выступание связующего эл-та над несущей полосой; Отсутствие сплавления связующей полосы с несущей. | Устранимое | УПН Корпус №9 | Участок производства настилов | Смена А УПН | - | - | - | Не отражены в 1C:ERP
722 | К00-0000037 | 29.01.2026 | Цех цинкования | ГПЦ(настил)(40) Настил Р 44,4х11,1/30х2 1 А Zn 1000х1000 | Настилы прессованные | 2 | 40.94 | Забоины ЦП до основного металла |  | Устранимое | ЦЦ БЛ | Цех цинкования | Смена А ЦГЦ | - | - | - | Не отражены в 1C:ERP
723 | К00-0000037 | 29.01.2026 | Цех цинкования | ГПЦ(60) Рама передняя БО 251.01.00.000 | ОМФП | 5 | 700.75 | Шлак (флюс, зола) на поверхности ЦП |  | Устранимое | ЦЦ БЛ | Цех цинкования | Смена А ЦГЦ | - | - | - | Не отражены в 1C:ERP
730 | К00-0000037 | 29.01.2026 | Цех цинкования | ГПЦ(80) Секция балки СБ-W/2,5-6320/0,5-М5 | ДО | 5 | 271.5 | Забоины ЦП до основного металла |  | Устранимое | ЦЦ БЛ | Цех цинкования | Смена А ЦГЦ | - | - | - | Не отражены в 1C:ERP
731 | К00-0000037 | 29.01.2026 | Цех цинкования | ГПЦ(80) Секция балки СБ-W/2,5-4320/0,5-М5 | ДО | 3 | 113.76 | Забоины ЦП до основного металла |  | Устранимое | ЦЦ БЛ | Цех цинкования | Смена А ЦГЦ | - | - | - | Не отражены в 1C:ERP
735 | К00-0000038 | 29.01.2026 | Участок металлоизделий | (ПФК) Ствол опоры ФГН-10,0-02 (ОО 270.01.00.000 СБ) (сварка) | Опоры | 10 | 1384.9 | Невыполнение требований НТД | 1. Цепочка застывших капель. 2. Незавареный кратер. 3. Брызги металла. | Устранимое | УМИ корпус №11 | Участок металлоизделий | Смена А УМИ | - | - | - | Не отражены в 1C:ERP
736 | К00-0000038 | 29.01.2026 | Участок металлоизделий | (ПФК) Ствол опоры ФГН-10,0-02 (ОО 270.01.00.000 СБ) (сварка) | Опоры | 7 | 969.43 | Дефекты сварных швов | 1. Незавареный кратер. 2. Брызги металла. | Устранимое | УМИ корпус №11 | Участок металлоизделий | Смена А УМИ | - | - | - | Не отражены в 1C:ERP
737 | К00-0000038 | 29.01.2026 | Участок металлоизделий | (ПФК) Секция 310-УПО L=2000 мм (сварка) | ПО | 15 | 621.15 | Дефекты сварных швов | 1. Незавареный кратер. 2.Натеки.3. Брызги металла. | Устранимое | УМИ корпус №11 | Участок металлоизделий | Смена А УМИ | - | - | - | Не отражены в 1C:ERP
738 | К00-0000038 | 29.01.2026 | Участок металлоизделий | (ПФК) Секция 310-УПО L=2000 мм (сварка) | ПО | 15 | 621.15 | Дефекты сварных швов | 1. Незавареный кратер. 2.Натеки.3. Брызги металла. 4. Подрез | Устранимое | УМИ корпус №11 | Участок металлоизделий | Смена А УМИ | - | - | - | Не отражены в 1C:ERP
753 | К00-0000040 | 30.01.2026 | Цех цинкования | ГПЦ(настил)(40) Настил Р 44,4х11,1/30х2 1 А Zn 1000х1000 | Настилы прессованные | 3 | 61.41 | Забоины ЦП до основного металла |  | Устранимое | ЦЦ БЛ | Цех цинкования | Смена Б ЦГЦ | - | - | - | Не отражены в 1C:ERP
754 | К00-0000040 | 30.01.2026 | Цех цинкования | ГПЦ(настил)(40) Настил Р 44,4х11,1/30х2 1 А Zn 1000х1000 | Настилы прессованные | 2 | 40.94 | Наплывы цинка в виде острых капель |  | Устранимое | ЦЦ БЛ | Цех цинкования | Смена Б ЦГЦ | - | - | - | Не отражены в 1C:ERP
767 | К00-0000041 | 30.01.2026 | Участок производства настилов | (ПФ) Заготовка настила Р 44,4х11,1/30х2 1 А 1696х1000 (слесарная) | Настилы прессованные | 1 | 34 | Механическое повреждение | Мех.повреждение полосы обрамления. | Устранимое | УПН Корпус №13 | Участок производства настилов | Смена Б УПН | - | - | - | Не отражены в 1C:ERP
768 | К00-0000041 | 30.01.2026 | Участок производства настилов | (ПФ) Настил Р 44,4х22,2/30х2 1 А 996х1000 (сборка - запрессовка) | Настилы прессованные | 1 | 16.25 | Отсутствует монтажное отверстие предусмотренное КД | Отсутствует монтажное отверстие на несущей полосе. | Устранимое | УПН Корпус №07 | Участок производства настилов | Смена Б УПН | - | - | - | Не отражены в 1C:ERP
769 | К00-0000041 | 30.01.2026 | Участок производства настилов | (ПФК) Настил Р 44,4х22,2/30х2 1 А 996х1000 (сварка лазерная) | Настилы прессованные | 2 | 32.5 | Невыполнение требований НТД | Выступ связующего элемента относительно несущей полосы. | Устранимое | УПН Корпус №9 | Участок производства настилов | Смена Б УПН | - | - | - | Не отражены в 1C:ERP
774 | К00-0000042 | 30.01.2026 | Участок металлоизделий | (ПФК) Рама средняя БО 251.02.00.000 (зачистка) | ОМФП | 1 | 76.11 | Дефекты сварных швов | 1. Незавареный кратер. 2. Брызги металла. | Устранимое | УМИ корпус №11 | Участок металлоизделий | Смена Б УМИ | - | - | - | Не отражены в 1C:ERP
775 | К00-0000042 | 30.01.2026 | Участок металлоизделий | (ПФК) Рама средняя БО 251.02.00.000 (зачистка) | ОМФП | 1 | 76.11 | Дефекты сварных швов | 1. Поры. 2. Незавареный кратер. 3. Брызги металла. 4. Отсутствие клейма сварщика | Устранимое | УМИ корпус №11 | Участок металлоизделий | Смена Б УМИ | - | - | - | Не отражены в 1C:ERP
781 | К00-0000043 | 02.02.2026 | Цех цинкования | ГПЦ(80) Секция балки СБ-W/2,5-6320/0,5-М5 | ДО | 3 | 162.9 | Забоины ЦП до основного металла |  | Устранимое | ЦЦ БЛ | Цех цинкования | Смена А ЦГЦ | - | - | - | Не отражены в 1C:ERP
796 | К00-0000044 | 02.02.2026 | Участок производства настилов | (ПФ) Настил Р 44,4х11,1/30х2 1 А 1000х1000 (зачистка после сварки) | Настилы прессованные | 8 | 163.76 | Невыполнение требований НТД | Несплавление, отклонение несущей полосы от верт.положения более 2 мм. | Устранимое | УМИ корпус №11 | Участок металлоизделий | Смена А УПН | - | - | - | Не отражены в 1C:ERP
805 | К00-0000046 | 03.02.2026 | Цех цинкования | ГПСкомпл(80) Опора МНО-ФГ-10-02-ц СТО 07525912-300-2021 (ФГН-10,0-02-ц) (ОО 270.00.00.000 СБ) | Опоры | 3 | 426 | Шлак (флюс, зола) на поверхности ЦП |  | Устранимое | ЦЦ БЛ | Цех цинкования | Смена А ЦГЦ | - | - | - | Не отражены в 1C:ERP
806 | К00-0000046 | 03.02.2026 | Цех цинкования | ГПЦ(настил)(40) Настил Р 44,4х11,1/30х2 1 А Zn 1696х1000 | Настилы прессованные | 2 | 70.76 | Забоины ЦП до основного металла |  | Устранимое | ЦЦ БЛ | Цех цинкования | Смена А ЦГЦ | - | - | - | Не отражены в 1C:ERP
811 | К00-0000046 | 03.02.2026 | Цех цинкования | ГПЦ(настил)(40) Настил Р 44,4х11,1/30х2 1 А Zn 1000х1000 | Настилы прессованные | 1 | 20.47 | Наплывы цинка в виде острых капель |  | Устранимое | ЦЦ БЛ | Цех цинкования | Смена А ЦГЦ | - | - | - | Не отражены в 1C:ERP
814 | К00-0000046 | 03.02.2026 | Цех цинкования | ГПЦ(80) Секция балки СБ-W/2,5-6320/0,5-М5 | ДО | 5 | 271.5 | Наплывы цинка в виде острых капель |  | Устранимое | ЦЦ БЛ | Цех цинкования | Смена А ЦГЦ | - | - | - | Не отражены в 1C:ERP
821 | К00-0000048 | 03.02.2026 | Участок металлоизделий | (ПФК) Рама средняя БО 251.02.00.000 (зачистка) | ОМФП | 1 | 76.11 | Дефекты сварных швов | 1. Незаваренный кратер. 2. Брызги металла. 3. Подрезы. 4. Прожоги. 5. Отсутствует клеймо сварщика. | Устранимое | УМИ корпус №11 | Участок металлоизделий | Смена А УМИ | - | - | - | Не отражены в 1C:ERP
822 | К00-0000048 | 03.02.2026 | Участок металлоизделий | (ПФК) Рама средняя БО 251.02.00.000 (зачистка) | ОМФП | 1 | 76.11 | Дефекты сварных швов | 1. Поры. 2. Незаваренный кратер. 3. Брызги металла. 4. Отсутствует клеймо сварщика. | Устранимое | УМИ корпус №11 | Участок металлоизделий | Смена А УМИ | - | - | - | Не отражены в 1C:ERP
823 | К00-0000048 | 03.02.2026 | Участок металлоизделий | (ПФК) Рама средняя БО 251.02.00.000 (зачистка) | ОМФП | 2 | 152.22 | Невыполнение технических требований КД | Отсутствует клеймо сварщика | Устранимое | УМИ корпус №11 | Участок металлоизделий | Смена А УМИ | - | - | - | Не отражены в 1C:ERP
824 | К00-0000048 | 03.02.2026 | Участок металлоизделий | (ПФК) Рама передняя БО 251.01.00.000 (зачистка) | ОМФП | 1 | 140.15 | Дефекты сварных швов | 1. Незаваренный кратер. 2. Брызги металла. 3. Подрезы. 4. Прожоги. 5. Отсутствует клеймо сварщика. | Устранимое | УМИ корпус №11 | Участок металлоизделий | Смена А УМИ | - | - | - | Не отражены в 1C:ERP
825 | К00-0000048 | 03.02.2026 | Участок металлоизделий | (ПФК) Рама передняя БО 251.01.00.000 (зачистка) | ОМФП | 1 | 140.15 | Дефекты сварных швов | 1. Незаваренный кратер. 2. Брызги металла. 3. Прожоги. 4. Отсутствует клеймо сварщика. | Устранимое | УМИ корпус №11 | Участок металлоизделий | Смена А УМИ | - | - | - | Не отражены в 1C:ERP
826 | К00-0000049 | 04.02.2026 | Цех цинкования | ГПЦ(60) Рама средняя БО 251.02.00.000 | ОМФП | 8 | 608.88 | Шлак (флюс, зола) на поверхности ЦП |  | Устранимое | ЦЦ БЛ | Цех цинкования | Смена Б ЦГЦ | - | - | - | Не отражены в 1C:ERP
827 | К00-0000049 | 04.02.2026 | Цех цинкования | ГПЦ(60) Рама передняя БО 251.01.00.000 | ОМФП | 8 | 1121.2 | Шлак (флюс, зола) на поверхности ЦП |  | Устранимое | ЦЦ БЛ | Цех цинкования | Смена Б ЦГЦ | - | - | - | Не отражены в 1C:ERP
828 | К00-0000049 | 04.02.2026 | Цех цинкования | ГПЦ(80) Консоль-амортизатор КА-170/4-W | ДО | 6 | 18.48 | Наплывы цинка в зоне монтажных отверстий |  | Устранимое | ЦЦ БЛ | Цех цинкования | Смена Б ЦГЦ | - | - | - | Не отражены в 1C:ERP
835 | К00-0000049 | 04.02.2026 | Цех цинкования | ГПЦ(80) Секция балки СБ-W/2,5-6320/0,5-М5 | ДО | 2 | 108.6 | Наплывы цинка в виде острых капель |  | Устранимое | ЦЦ БЛ | Цех цинкования | Смена Б ЦГЦ | - | - | - | Не отражены в 1C:ERP
845 | К00-0000051 | 04.02.2026 | Участок металлоизделий | (ПФК) Консоль прямая В-20/8/Д360-24/8/Д360-1,0 (слесарная) | Опоры | 7 | 833 | Цепочка застывших капель | Цепочка застывших капель | Устранимое | УМИ корпус №11 | Участок металлоизделий | Смена Б УМИ | - | - | - | Не отражены в 1C:ERP
854 | К00-0000052 | 05.02.2026 | Цех цинкования | ГПЦ(60) Консоль прямая В-20/8/Д360-24/8/Д360-1,0-ц | Опоры | 5 | 595 | Шлак (флюс, зола) на поверхности ЦП |  | Устранимое | ЦЦ БЛ | Цех цинкования | Смена Б ЦГЦ | - | - | - | Не отражены в 1C:ERP
858 | К00-0000052 | 05.02.2026 | Цех цинкования | ГПЦ(настил)(40) Настил Р 44,4х11,1/30х2 1 А Zn 1696х1000 | Настилы прессованные | 3 | 106.14 | Забоины ЦП до основного металла |  | Устранимое | ЦЦ БЛ | Цех цинкования | Смена Б ЦГЦ | - | - | - | Не отражены в 1C:ERP
864 | К00-0000053 | 05.02.2026 | Участок металлоизделий | (ПФК) Настил Р 44,4х11,1/30х2 1 А 1000х1000 (сварка лазерная) | Настилы прессованные | 1 | 20.47 | Невыполнение требований НТД | Выступание связующего элемента над несущей полосой. | Устранимое | УПН Корпус №9 | Участок производства настилов | Смена Б УПН | - | - | - | Не отражены в 1C:ERP
892 | К00-0000055 | 06.02.2026 | Цех цинкования | ГПЦ(60) Рама передняя БО 251.01.00.000 | ОМФП | 10 | 1401.5 | Шлак (флюс, зола) на поверхности ЦП |  | Устранимое | ЦЦ БЛ | Цех цинкования | Смена В ЦГЦ | - | - | - | Не отражены в 1C:ERP
916 | К00-0000058 | 09.02.2026 | Цех цинкования | ГПЦ(80) Секция балки СБ-W/3-6320/0,5-М5 | ДО | 8 | 542.104 | Шлак (флюс, зола) на поверхности ЦП | переборка | Устранимое | ЦЦ БЛ | Цех цинкования | Смена Б ЦГЦ | - | - | - | Не отражены в 1C:ERP
917 | К00-0000058 | 09.02.2026 | Цех цинкования | ГПЦ(80) Секция балки СБ-W/2,5-6320/0,5-М5 | ДО | 6 | 325.8 | Шлак (флюс, зола) на поверхности ЦП | переборка | Устранимое | ЦЦ БЛ | Цех цинкования | Смена Б ЦГЦ | - | - | - | Не отражены в 1C:ERP
948 | К00-0000059 | 10.02.2026 | Цех цинкования | ГПЦ(80) Секция балки СБ-W/2,5-6320/0,5-М5 | ДО | 4 | 217.2 | Забоины ЦП до основного металла | +Острые капли | Устранимое | ЦЦ БЛ | Цех цинкования | Смена Б ЦГЦ | - | - | - | Не отражены в 1C:ERP
960 | К00-0000061 | 11.02.2026 | Цех цинкования | ГПЦ(80) Секция балки СБ-W/2,5-6320/0,5-М5 | ДО | 4 | 217.2 | Забоины ЦП до основного металла |  | Устранимое | ЦЦ БЛ | Цех цинкования | Смена В ЦГЦ | - | - | - | Не отражены в 1C:ERP
961 | К00-0000061 | 11.02.2026 | Цех цинкования | ГПЦ(80) Элемент радиусный ЭР-W/2,5-19930-М5 (R=19930 мм; Lзаг=4320 мм) ВЫПУКЛЫЙ | ДО | 2 | 75.84 | Забоины ЦП до основного металла |  | Устранимое | ЦЦ БЛ | Цех цинкования | Смена В ЦГЦ | - | - | - | Не отражены в 1C:ERP
971 | К00-0000063 | 12.02.2026 | Цех цинкования | ГПЦ(80) Секция балки СБ-W/2,5-6320/0,5-М5 | ДО | 4 | 217.2 | Забоины ЦП до основного металла |  | Устранимое | ЦЦ БЛ | Цех цинкования | Смена В ЦГЦ | - | - | - | Не отражены в 1C:ERP
987 | К00-0000065 | 13.02.2026 | Цех цинкования | ГПЦ(80) Консоль-амортизатор КА-170/4-W | ДО | 1 | 3.08 | Забоины ЦП до основного металла |  | Устранимое | ЦЦ БЛ | Цех цинкования | Смена А ЦГЦ | - | - | - | Не отражены в 1C:ERP
995 | К00-0000065 | 13.02.2026 | Цех цинкования | ГПЦ(80) Секция балки СБ-W/3-6320/0,5-М5 | ДО | 7 | 474.341 | Забоины ЦП до основного металла |  | Устранимое | ЦЦ БЛ | Цех цинкования | Смена А ЦГЦ | - | - | - | Не отражены в 1C:ERP
1003 | К00-0000067 | 16.02.2026 | Цех цинкования | ГПЦ(80) Секция балки СБ-W/2,5-6320/0,5-М5 | ДО | 3 | 162.9 | Забоины ЦП до основного металла |  | Устранимое | ЦЦ БЛ | Цех цинкования | Смена В ЦГЦ | - | - | - | Не отражены в 1C:ERP
1022 | К00-0000070 | 17.02.2026 | Участок металлоизделий | (ПФК) Ферма Ф2 (ОР 339.02.00.000) (слесарная) | МК по чертежам заказчика | 1 | 524.4 | Отсутствует клеймо сварщика | Отсутствие клейма | Устранимое | УМИ корпус №11 | Участок металлоизделий | Смена В УМИ | - | - | - | Не отражены в 1C:ERP
1023 | К00-0000071 | 18.02.2026 | Цех цинкования | ГПЦ(100) Стойка СТ3 (ОР 339.01.00.000 СБ) | МК по чертежам заказчика | 3 | 2614.47 | Забоины ЦП до основного металла | +Шлак на цинковом покрытии | Устранимое | ЦЦ БЛ | Цех цинкования | Смена А ЦГЦ | - | - | - | Не отражены в 1C:ERP
1025 | К00-0000071 | 18.02.2026 | Цех цинкования | ГПЦ(80) Стойка мостовая СМ-1,13Д14 (М20 200х160) | ДО | 1 | 29.21 | Забоины ЦП до основного металла |  | Устранимое | ЦЦ БЛ | Цех цинкования | Смена А ЦГЦ | - | - | - | Не отражены в 1C:ERP
1026 | К00-0000071 | 18.02.2026 | Цех цинкования | ГПЦ(80) Стойка мостовая СМ-1,33Д14 (М20 200х160) | ДО | 2 | 63.58 | Шлак (флюс, зола) на поверхности ЦП |  | Устранимое | ЦЦ БЛ | Цех цинкования | Смена А ЦГЦ | - | - | - | Не отражены в 1C:ERP
1050 | К00-0000073 | 19.02.2026 | Цех цинкования | ГПЦ(80) Стержень стойки СМО-1,05С-001 | ДО | 4 | 44.548 | Наплывы цинка в зоне монтажных отверстий |  | Устранимое | ЦЦ БЛ | Цех цинкования | Смена А ЦГЦ | - | - | - | Не отражены в 1C:ERP
1068 | К00-0000075 | 20.02.2026 | Цех цинкования | ГПЦ(80) Секция балки СБ-С1/3-6000 | ДО | 6 | 368.4 | Наплывы цинка в зоне монтажных отверстий | + Задоины ЦП. | Устранимое | ЦЦ БЛ | Цех цинкования | Смена Б ЦГЦ | - | - | - | Не отражены в 1C:ERP
1082 | К00-0000077 | 24.02.2026 | Цех цинкования | ГПЦ(80) Стойка СГ1 | РО | 1 | 725.11 | Забоины ЦП до основного металла |  | Устранимое | ЦЦ БЛ | Цех цинкования | Смена Б ЦГЦ | - | - | - | Не отражены в 1C:ERP
1083 | К00-0000077 | 24.02.2026 | Цех цинкования | ГПЦ(80) Секция СР17 | РО | 6 | 3706.98 | Непроцинковка на плоской поверхности |  | Устранимое | ЦЦ БЛ | Цех цинкования | Смена Б ЦГЦ | - | - | - | Не отражены в 1C:ERP
1087 | К00-0000077 | 24.02.2026 | Цех цинкования | ГПСкомпл(60) Кронштейн 1.К2-2,0-2,0-О2-ц (МС 796.00.00.000 СБ) | Опоры | 2 | 84.2 | Наплывы цинка в виде острых капель |  | Устранимое | ЦЦ БЛ | Цех цинкования | Смена Б ЦГЦ | - | - | - | Не отражены в 1C:ERP
1089 | К00-0000078 | 24.02.2026 | Участок металлоизделий | (ПФК) Элемент переходной ФО-П/0,75W(70)-2000 правый (сварка) | ФО | 2 | 67.434 | Невыполнение требований НТД | Отсутствует печать самоконтроля | Устранимое | УМИ корпус №11 | Участок металлоизделий | Смена Б УМИ | - | - | - | Не отражены в 1C:ERP
1090 | К00-0000078 | 24.02.2026 | Участок металлоизделий | (ПФК) Элемент переходной ФО-П/0,75W(70)-2000 левый (сварка) | ФО | 1 | 33.717 | Невыполнение требований НТД | Отсутствует печать самоконтроля | Устранимое | УМИ корпус №11 | Участок металлоизделий | Смена Б УМИ | - | - | - | Не отражены в 1C:ERP
1097 | К00-0000079 | 25.02.2026 | Цех цинкования | ГПЦ(80) Деформационная секция №3 | ФО | 5 | 48.7 | Шлак (флюс, зола) на поверхности ЦП |  | Устранимое | ЦЦ БЛ | Цех цинкования | Смена В ЦГЦ | - | - | - | Не отражены в 1C:ERP
1099 | К00-0000079 | 25.02.2026 | Цех цинкования | ГПЦ(80) Секция СР6 | РО | 1 | 809.21 | Шлак (флюс, зола) на поверхности ЦП |  | Устранимое | ЦЦ БЛ | Цех цинкования | Смена В ЦГЦ | - | - | - | Не отражены в 1C:ERP
1109 | К00-0000081 | 26.02.2026 | Цех цинкования | ГПЦ(80) Секция балки СБ-W/2,5-6320/0,5-М5 | ДО | 3 | 162.9 | Забоины ЦП до основного металла |  | Устранимое | ЦЦ БЛ | Цех цинкования | Смена В ЦГЦ | - | - | - | Не отражены в 1C:ERP
1110 | К00-0000081 | 26.02.2026 | Цех цинкования | ГПЦ(80) Деформационная секция №3 | ФО | 7 | 68.18 | Шлак (флюс, зола) на поверхности ЦП |  | Устранимое | ЦЦ БЛ | Цех цинкования | Смена В ЦГЦ | - | - | - | Не отражены в 1C:ERP
1116 | К00-0000081 | 26.02.2026 | Цех цинкования | ГПЦ(80) Секция СР18 | РО | 3 | 1171.38 | Непроцинковка на плоской поверхности |  | Устранимое | ЦЦ БЛ | Цех цинкования | Смена В ЦГЦ | - | - | - | Не отражены в 1C:ERP
1117 | К00-0000081 | 26.02.2026 | Цех цинкования | ГПЦ(80) Секция СР18 | РО | 2 | 780.92 | Шлак (флюс, зола) на поверхности ЦП |  | Устранимое | ЦЦ БЛ | Цех цинкования | Смена В ЦГЦ | - | - | - | Не отражены в 1C:ERP
1129 | К00-0000082 | 26.02.2026 | Участок металлоизделий | (ПФК) Секция дополнительная ФО-2 (сварка) | ФО | 9 | 308.97 | Невыполнение требований НТД | Отсутствует печать самоконтроя | Устранимое | УМИ корпус №11 | Участок металлоизделий | Смена В УМИ | - | - | - | Не отражены в 1C:ERP
1130 | К00-0000082 | 26.02.2026 | Участок металлоизделий | (ПФК) Секция конечная ФО-2 (сварка) | ФО | 2 | 48.8 | Невыполнение требований НТД | Отсутствует печать самоконтроя | Устранимое | УМИ корпус №11 | Участок металлоизделий | Смена В УМИ | - | - | - | Не отражены в 1C:ERP
1133 | К00-0000083 | 27.02.2026 | Цех цинкования | ГПЦ(80) Секция балки СБ-W/2,5-6320/0,5-М5 | ДО | 5 | 271.5 | Забоины ЦП до основного металла |  | Устранимое | ЦЦ БЛ | Цех цинкования | Смена А ЦГЦ | - | - | - | Не отражены в 1C:ERP
1136 | К00-0000083 | 27.02.2026 | Цех цинкования | ГПЦ(80) Деформационная секция №3 | ФО | 4 | 38.96 | Шлак (флюс, зола) на поверхности ЦП |  | Устранимое | ЦЦ БЛ | Цех цинкования | Смена А ЦГЦ | - | - | - | Не отражены в 1C:ERP
1162 | К00-0000085 | 02.03.2026 | Цех цинкования | ГПЦ(80) Секция балки СБ-W/2,5-6320/0,5-М5 | ДО | 5 | 271.5 | Забоины ЦП до основного металла |  | Устранимое | ЦЦ БЛ | Цех цинкования | Смена Б ЦГЦ | - | - | - | Не отражены в 1C:ERP
1172 | К00-0000085 | 02.03.2026 | Цех цинкования | ГПЦ(80) Стойка дорожная СД-1,45Ш14-2 | ДО | 4 | 71.52 | Наплывы цинка в зоне монтажных отверстий | ПСЦП удволитвор. | Устранимое | ЦЦ БЛ | Цех цинкования | Смена Б ЦГЦ | - | - | - | Не отражены в 1C:ERP
1181 | К00-0000087 | 03.03.2026 | Цех цинкования | ГПЦ(80) Секция балки СБ-W/2,5-6320/0,5-М5 | ДО | 2 | 108.6 | Забоины ЦП до основного металла |  | Устранимое | ЦЦ БЛ | Цех цинкования | Смена Б ЦГЦ | - | - | - | Не отражены в 1C:ERP
1184 | К00-0000087 | 03.03.2026 | Цех цинкования | ГПЦ(80) Деформационная секция №1 | ФО | 5 | 49.2 | Шлак (флюс, зола) на поверхности ЦП |  | Устранимое | ЦЦ БЛ | Цех цинкования | Смена Б ЦГЦ | - | - | - | Не отражены в 1C:ERP
1187 | К00-0000087 | 03.03.2026 | Цех цинкования | ГПЦ(80) Стойка перильная СПО-014 | ПО | 5 | 65.2 | Шлак (флюс, зола) на поверхности ЦП |  | Устранимое | ЦЦ БЛ | Цех цинкования | Смена Б ЦГЦ | - | - | - | Не отражены в 1C:ERP
1195 | К00-0000087 | 03.03.2026 | Цех цинкования | ГПСкомпл(60) Опора МСД-Ф-7-8,5-01-ц СТО 07525912-300-2021 (СФ-700-8,5-01-ц) (ОО 249.00.00.000 СБ) | Опоры | 3 | 1404 | Шлак (флюс, зола) на поверхности ЦП | +Не сплошность цинкового покрытия | Устранимое | ЦЦ БЛ | Цех цинкования | Смена Б ЦГЦ | - | - | - | Не отражены в 1C:ERP
1206 | К00-0000089 | 04.03.2026 | Цех цинкования | ГПЦ(80) Деформационная секция №3 | ФО | 2 | 19.48 | Шлак (флюс, зола) на поверхности ЦП |  | Устранимое | ЦЦ БЛ | Цех цинкования | Смена В ЦГЦ | - | - | - | Не отражены в 1C:ERP
1207 | К00-0000089 | 04.03.2026 | Цех цинкования | ГПЦ(80) Деформационная секция №3 | ФО | 2 | 19.48 | Шлак (флюс, зола) на поверхности ЦП | ПСЦП удволитвор. | Устранимое | ЦЦ БЛ | Цех цинкования | Смена В ЦГЦ | - | - | - | Не отражены в 1C:ERP
1255 | К00-0000096 | 06.03.2026 | Участок металлоизделий | (ПФК) Опора МСД-Ф-7-8,5-01 СТО 07525912-300-2021 (СФ-700-8,5-01) (ОО 249.00.00.000 СБ) (слесарная) | Опоры | 1 | 468 | Натек | Натек | Устранимое | УМИ корпус №11 | Участок металлоизделий | Смена А УМИ | - | - | - | Не отражены в 1C:ERP
1262 | К00-0000097 | 10.03.2026 | Цех цинкования | ГПСкомпл(60) Опора МСД-Ф-4-8,5-01-ц СТО 07525912-300-2021 (СФ-400-8,5-01-ц) (ОО 247.00.00.000 СБ) | Опоры | 1 | 367 | Наплывы цинка в виде острых капель |  | Устранимое | ЦЦ БЛ | Цех цинкования | Смена В ЦГЦ | - | - | - | Не отражены в 1C:ERP
1269 | К00-0000097 | 10.03.2026 | Цех цинкования | ГПЦ(80) Секция балки СБ-W/3-6320/0,5-М5 | ДО | 4 | 271.052 | Шлак (флюс, зола) на поверхности ЦП | Переборка | Устранимое | ЦЦ БЛ | Цех цинкования | Смена В ЦГЦ | - | - | - | Не отражены в 1C:ERP
1274 | К00-0000098 | 10.03.2026 | Участок металлоизделий | (ПФК) Решетка сот БО 251.09.00.000 (сварка) | ОМФП | 1 | 11.78 | Невыполнение требований НТД | 1. Размер 80 (+-1) фактически 84 мм. 2. Брызги металла. 3. Поры.4. Сварной шов №2 не соответствует требованиям КД | Устранимое | УМИ корпус №11 | Участок металлоизделий | Смена В УМИ | - | - | - | Не отражены в 1C:ERP
1277 | К00-0000099 | 11.03.2026 | Цех цинкования | ГПЦ(60) Картридж большой (S 2,0 С500) БО 265.01.00.000 | ОМФП | 1 | 67.56 | Отсутствует маркировка |  | Устранимое | ЦЦ БЛ | Цех цинкования | Смена А ЦГЦ | - | - | - | Не отражены в 1C:ERP
1282 | К00-0000099 | 11.03.2026 | Цех цинкования | ГПЦ(настил)(40) Настил Р 44,4х11,1/30х2 1 А Zn 1000х1000 | Настилы прессованные | 2 | 40.94 | Забоины ЦП до основного металла |  | Устранимое | ЦЦ БЛ | Цех цинкования | Смена А ЦГЦ | - | - | - | Не отражены в 1C:ERP
1286 | К00-0000099 | 11.03.2026 | Цех цинкования | ГПЦ(80) Секция балки СБ-W/2,5-6320/0,5-М5 | ДО | 2 | 108.6 | Забоины ЦП до основного металла |  | Устранимое | ЦЦ БЛ | Цех цинкования | Смена А ЦГЦ | - | - | - | Не отражены в 1C:ERP
1289 | К00-0000100 | 11.03.2026 | Участок производства настилов | (ПФК) Ступень SP 34х38/30х3 800х240 (РН 084.20.00.000 СБ) (сварка) | Настилы сварные | 1 | 6.91 | Невыполнение требований НТД | Выступание связующих элементов над несущими 1.8 мм | Устранимое | УПН Корпус №13 | Участок производства настилов | Смена А УПН | - | - | - | Не отражены в 1C:ERP
1311 | К00-0000103 | 12.03.2026 | Участок металлоизделий | (ПФ) Труба 273х8 L=6990 мм (ОО 234.00.00.001) (резка в размер) | Опоры | 2 | 730.48 | Заусенец в виде металлической стружки | Заусенец в виде металлической стружки | Устранимое | УМИ Корпус №4 | Участок металлоизделий | Смена А УМИ | - | - | - | Не отражены в 1C:ERP
1319 | К00-0000103 | 12.03.2026 | Участок металлоизделий | (ПФ) Труба 42 L=1100 мм (резка в размер) | ПО | 10 | 21.7 | Заусенец в виде металлической стружки | Заусенец в виде металлической стружки | Устранимое | УМИ Корпус №4 | Участок металлоизделий | Смена А УМИ | - | - | - | Не отражены в 1C:ERP
1321 | К00-0000103 | 12.03.2026 | Участок металлоизделий | (ПФ) Труба 42 L=1200 мм (резка в размер) | ПО | 20 | 47.4 | Заусенец в виде металлической стружки | Заусенец в виде металлической стружки | Устранимое | УМИ Корпус №4 | Участок металлоизделий | Смена А УМИ | - | - | - | Не отражены в 1C:ERP
1322 | К00-0000103 | 12.03.2026 | Участок металлоизделий | (ПФК) Труба заполнения ТЗ-2700 (ф42) (резка в размер) | ПО | 10 | 53.3 | Заусенец в виде металлической стружки | Заусенец в виде металлической стружки | Устранимое | УМИ Корпус №4 | Участок металлоизделий | Смена А УМИ | - | - | - | Не отражены в 1C:ERP
1323 | К00-0000103 | 12.03.2026 | Участок металлоизделий | (ПФ) Труба заполнения ТЗ-2300 (ф42) (резка в размер) | ПО | 10 | 45.4 | Заусенец в виде металлической стружки | Заусенец в виде металлической стружки | Устранимое | УМИ Корпус №4 | Участок металлоизделий | Смена А УМИ | - | - | - | Не отражены в 1C:ERP
1327 | К00-0000103 | 12.03.2026 | Участок металлоизделий | (ПФК) Труба заполнения ТЗ-3000 (ф42) (резка в размер) | ПО | 10 | 59.2 | Заусенец в виде металлической стружки | Заусенец в виде металлической стружки | Устранимое | УМИ Корпус №4 | Участок металлоизделий | Смена А УМИ | - | - | - | Не отражены в 1C:ERP
1341 | К00-0000107 | 16.03.2026 | Цех цинкования | ГПСкомпл(60) Опора МСД-Ф-7-8,5-01-ц СТО 07525912-300-2021 (СФ-700-8,5-01-ц) (ОО 249.00.00.000 СБ) | Опоры | 3 | 1404 | Непроцинковка на плоской поверхности |  | Устранимое | ЦЦ БЛ | Цех цинкования | Смена А ЦГЦ | - | - | - | Не отражены в 1C:ERP
1343 | К00-0000107 | 16.03.2026 | Цех цинкования | ГПЦ(настил)(40) Настил Р 44,4х11,1/30х2 1 А Zn 1000х1000 | Настилы прессованные | 1 | 20.47 | Наплывы цинка на сопрягаемых поверхностях |  | Устранимое | ЦЦ БЛ | Цех цинкования | Смена А ЦГЦ | - | - | - | Не отражены в 1C:ERP
1353 | К00-0000107 | 16.03.2026 | Цех цинкования | ГПЦ(80) ВОГНУТЫЙ Элемент радиусный ЭР-W/2,5-13300-М5 (R=13300 мм; Lзаг=4320 мм) | ДО | 3 | 113.76 | Забоины ЦП до основного металла |  | Устранимое | ЦЦ БЛ | Цех цинкования | Смена А ЦГЦ | - | - | - | Не отражены в 1C:ERP
1358 | К00-0000107 | 16.03.2026 | Цех цинкования | ГПЦ(80) Секция балки СБ-W/4-4320/0,5-М5 | ДО | 4 | 234.692 | Забоины ЦП до основного металла |  | Устранимое | ЦЦ БЛ | Цех цинкования | Смена А ЦГЦ | - | - | - | Не отражены в 1C:ERP
1367 | К00-0000109 | 16.03.2026 | Участок производства настилов | (ПФ) Настил Р 44,4х11,1/30х2 А 1496х1000 (сварка) | Настилы прессованные | 3 | 90.81 | Невыполнение требований НТД | Несплавление, налипший шлак. | Устранимое | УПН Корпус №13 | Участок производства настилов | Смена А УПН | - | - | - | Не отражены в 1C:ERP
1370 | К00-0000109 | 16.03.2026 | Участок производства настилов | (ПФ) Настил Р 44,4х22,2/30х2 А 1200х1000 (РН 104.00.00.000 СБ) (сварка) | Настилы сварные | 3 | 72.75 | Невыполнение требований НТД | Несплавление, Налипший шлак, выступание обрамл.эл-та над несущим 1.2-1.5 мм, натёки. | Устранимое | УПН Корпус №13 | Участок производства настилов | Смена А УПН | - | - | - | Не отражены в 1C:ERP
1372 | К00-0000110 | 17.03.2026 | Цех цинкования | ГПЦ(настил)(40) Настил Р 44,4х22,2/30х2 А Zn 1200х1000 (РН 104.00.00.000 СБ) | Настилы прессованные | 1 | 19.37 | Забоины ЦП до основного металла |  | Устранимое | ЦЦ БЛ | Цех цинкования | Смена А ЦГЦ | - | - | - | Не отражены в 1C:ERP
1373 | К00-0000110 | 17.03.2026 | Цех цинкования | ГПЦ(настил)(40) Настил Р 44,4х22,2/30х2 А Zn 1200х1000 (РН 104.00.00.000 СБ) | Настилы прессованные | 1 | 19.37 | Наплывы цинка на сопрягаемых поверхностях |  | Устранимое | ЦЦ БЛ | Цех цинкования | Смена А ЦГЦ | - | - | - | Не отражены в 1C:ERP
1385 | К00-0000110 | 17.03.2026 | Цех цинкования | ГПЦ(80) Стойка дорожная СД-1,95С-4,0 | ДО | 6 | 125.376 | Наплывы цинка в зоне монтажных отверстий | ПСЦП удволитвор. | Устранимое | ЦЦ БЛ | Цех цинкования | Смена А ЦГЦ | - | - | - | Не отражены в 1C:ERP
1393 | К00-0000113 | 18.03.2026 | Участок металлоизделий | (ПФК) Элемент радиусный ЭР-W/2,5-11300-M5 (R=11300 мм; Lзаг=3820 мм) ВЫПУКЛЫЙ (формирование отверсти | ДО | 1 | 33.504 | Отсутствует печать самоконтроля | Отсутствует печать самоконтроля | Устранимое | УМИ Корпус №2 | Участок металлоизделий | Смена Б УМИ | - | - | - | Не отражены в 1C:ERP
1394 | К00-0000113 | 18.03.2026 | Участок металлоизделий | (ПФК) Элемент радиусный ЭР-W/2,5-21760-M5 (R=21760 мм; Lзаг=3820 мм) ВЫПУКЛЫЙ (формирование отверсти | ДО | 1 | 33.504 | Отсутствует печать самоконтроля | Отсутствует печать самоконтроля | Устранимое | УМИ Корпус №2 | Участок металлоизделий | Смена Б УМИ | - | - | - | Не отражены в 1C:ERP
1396 | К00-0000113 | 18.03.2026 | Участок металлоизделий | (ПФК) Труба кронштейна (Тр.48х3,5 L=1585) (резка лазерная профиля) | Опоры | 67 | 407.36 | Дефекты термической резки | 1. Цепочка застывших капель. 2. Налипший шлак | Устранимое | УМИ Корпус №4 | Участок металлоизделий | Смена Б УМИ | - | - | - | Не отражены в 1C:ERP
1397 | К00-0000113 | 18.03.2026 | Участок металлоизделий | (ПФК) Элемент радиусный ЭР-W/2,5-12000-М5 (R=12000 мм; Lзаг=4320 мм) ВЫПУКЛЫЙ (формирование отверсти | ДО | 2 | 75.84 | Отсутствует печать самоконтроля | Отсутствует печать самоконтроля | Устранимое | УМИ Корпус №2 | Участок металлоизделий | Смена Б УМИ | - | - | - | Не отражены в 1C:ERP
1398 | К00-0000113 | 18.03.2026 | Участок металлоизделий | (ПФК) Элемент радиусный ЭР-W/2,5-23000-М5 (R=23000 мм; Lзаг=4320 мм) ВЫПУКЛЫЙ (формирование отверсти | ДО | 5 | 189.6 | Отсутствует печать самоконтроля | Отсутствует печать самоконтроля | Устранимое | УМИ Корпус №2 | Участок металлоизделий | Смена Б УМИ | - | - | - | Не отражены в 1C:ERP
1399 | К00-0000113 | 18.03.2026 | Участок металлоизделий | (ПФК) Элемент радиусный ЭР-W/2,5-16500-М5 (R=16500 мм; Lзаг=3820 мм) ВЫПУКЛЫЙ (формирование отверсти | ДО | 1 | 33.504 | Отсутствует печать самоконтроля | Отсутствует печать самоконтроля | Устранимое | УМИ Корпус №2 | Участок металлоизделий | Смена Б УМИ | - | - | - | Не отражены в 1C:ERP
1400 | К00-0000113 | 18.03.2026 | Участок металлоизделий | (ПФК) Элемент радиусный ЭР-W/2,5-17830-M5 (R=17830 мм; Lзаг=4320 мм) ВЫПУКЛЫЙ (формирование отверсти | ДО | 2 | 75.84 | Отсутствует печать самоконтроля | Отсутствует печать самоконтроля | Устранимое | УМИ Корпус №2 | Участок металлоизделий | Смена Б УМИ | - | - | - | Не отражены в 1C:ERP
1401 | К00-0000113 | 18.03.2026 | Участок металлоизделий | (ПФК) Элемент радиусный ЭР-W/2,5-22000-М5 (R=22000 мм; Lзаг=3820 мм) ВЫПУКЛЫЙ (формирование отверсти | ДО | 1 | 33.504 | Отсутствует печать самоконтроля | Отсутствует печать самоконтроля | Устранимое | УМИ Корпус №2 | Участок металлоизделий | Смена Б УМИ | - | - | - | Не отражены в 1C:ERP
1402 | К00-0000113 | 18.03.2026 | Участок металлоизделий | (ПФК) Элемент радиусный ЭР-W/2,5-23500-М5 (R=23500 мм; Lзаг=4320 мм) ВЫПУКЛЫЙ (формирование отверсти | ДО | 2 | 75.84 | Отсутствует печать самоконтроля | Отсутствует печать самоконтроля | Устранимое | УМИ Корпус №2 | Участок металлоизделий | Смена Б УМИ | - | - | - | Не отражены в 1C:ERP
1403 | К00-0000113 | 18.03.2026 | Участок металлоизделий | (ПФК) Элемент радиусный ЭР-W/2,5-21000-М5 (R=21000 мм; Lзаг=3320 мм) ВЫПУКЛЫЙ (формирование отверсти | ДО | 1 | 29.098 | Отсутствует печать самоконтроля | Отсутствует печать самоконтроля | Устранимое | УМИ Корпус №2 | Участок металлоизделий | Смена Б УМИ | - | - | - | Не отражены в 1C:ERP
1408 | К00-0000113 | 18.03.2026 | Участок металлоизделий | (ПФК) Элемент радиусный ЭР-W/2,5-12260-М5 (R=12260 мм; Lзаг=6320 мм) ВЫПУКЛЫЙ (формирование отверсти | ДО | 1 | 55.584 | Отсутствует печать самоконтроля | Отсутствует печать самоконтроля | Устранимое | УМИ Корпус №2 | Участок металлоизделий | Смена Б УМИ | - | - | - | Не отражены в 1C:ERP
1409 | К00-0000113 | 18.03.2026 | Участок металлоизделий | (ПФК) Элемент радиусный ЭР-W/2,5-18500-М5 (R=18500 мм; Lзаг=6320 мм) ВЫПУКЛЫЙ (формирование отверсти | ДО | 2 | 111.168 | Отсутствует печать самоконтроля | Отсутствует печать самоконтроля | Устранимое | УМИ Корпус №2 | Участок металлоизделий | Смена Б УМИ | - | - | - | Не отражены в 1C:ERP
1410 | К00-0000113 | 18.03.2026 | Участок металлоизделий | (ПФК) Элемент радиусный ЭР-W/2,5-25000-М5 (R=25000 мм; Lзаг=6320 мм) ВЫПУКЛЫЙ (формирование отверсти | ДО | 1 | 55.584 | Отсутствует печать самоконтроля | Отсутствует печать самоконтроля | Устранимое | УМИ Корпус №2 | Участок металлоизделий | Смена Б УМИ | - | - | - | Не отражены в 1C:ERP
1412 | К00-0000113 | 18.03.2026 | Участок металлоизделий | (ПФК) Элемент радиусный ЭР-W/2,5-18200-М5 (R=18200 мм; Lзаг=5320 мм) ВЫПУКЛЫЙ (формирование отверсти | ДО | 1 | 46.733 | Отсутствует печать самоконтроля | Отсутствует печать самоконтроля | Устранимое | УМИ Корпус №2 | Участок металлоизделий | Смена Б УМИ | - | - | - | Не отражены в 1C:ERP
1415 | К00-0000114 | 19.03.2026 | Цех цинкования | ГПЦ(80) Секция балки СБ-W/2,5-6320/0,5-М5 | ДО | 2 | 108.6 | Забоины ЦП до основного металла |  | Устранимое | ЦЦ БЛ | Цех цинкования | Смена Б ЦГЦ | - | - | - | Не отражены в 1C:ERP
1427 | К00-0000115 | 19.03.2026 | Участок производства настилов | (ПФК) Настил Р 44,4х11,1/30х2 А 1496х1000 (сварка лазерная) | Настилы прессованные | 1 | 30.27 | Невыполнение требований НТД | 1. Выступание связующего элемента над несущей полосой 2 мм. | Устранимое | УПН Корпус №9 | Участок производства настилов | Смена Б УПН | - | - | - | Не отражены в 1C:ERP
1428 | К00-0000115 | 19.03.2026 | Участок производства настилов | (ПФК) Настил Р 44,4х11,1/30х2 А 1496х1000 (сварка лазерная) | Настилы прессованные | 1 | 30.27 | Невыполнение требований НТД | 1. Выступание связующего элемента над несущей полосой 2,8 мм. | Устранимое | УПН Корпус №9 | Участок производства настилов | Смена Б УПН | - | - | - | Не отражены в 1C:ERP
1433 | К00-0000116 | 19.03.2026 | Участок металлоизделий | (ПФК) Стержень кронштейна 1.К3-2,0-2,0-/90-О2 (сварка) | Опоры | 4 | 188.64 | Дефекты сварных швов | 1. Поры. 2. Кратеры. 3. Натеки. 4. Брызги металла | Устранимое | УМИ корпус №11 | Участок металлоизделий | Смена Б УМИ | - | - | - | Не отражены в 1C:ERP
1437 | К00-0000117 | 20.03.2026 | Цех цинкования | ГПЦ(80) Секция балки СБ-W/2,5-6320/0,5-М5 | ДО | 4 | 217.2 | Забоины ЦП до основного металла |  | Устранимое | ЦЦ БЛ | Цех цинкования | Смена В ЦГЦ | - | - | - | Не отражены в 1C:ERP
1447 | К00-0000117 | 20.03.2026 | Цех цинкования | ГПСкомпл(60) Опора МНО-ФГ-7-02-ц СТО 07525912-300-2021 (ФГН-7,0-02-ц) (ОО 285.00.00.000) | Опоры | 2 | 115.94 | Забоины ЦП до основного металла | +Наплыв острая папля | Устранимое | ЦЦ БЛ | Цех цинкования | Смена В ЦГЦ | - | - | - | Не отражены в 1C:ERP
1465 | К00-0000119 | 20.03.2026 | Участок металлоизделий | ДЛЯ ЗК 496 и 497_(ПФК) Секция ограждения пешеходного 427-1,0Д/2,0 Крест (80) (сварка) | ПО | 7 | 81.76 | Невыполнение требований НТД | 1. Налипший шлак. 2. Зазор 1 мм. 3. Брызги металла. 4. Натеки | Устранимое | УМИ корпус №11 | Участок металлоизделий | Смена В УМИ | - | - | - | Не отражены в 1C:ERP
1497 | К00-0000122 | 23.03.2026 | Участок металлоизделий | (ПФК) Секция дополнительная начальная ФО-2 (сварка) | ФО | 24 | 819.36 | Невыполнение требований НТД | Дефекты сварых швов: Отсутствует плавный переход к основному металлу. 2. Натеки. 3. Незавареные кратеры. 4. Брызги металла. Дефекты лазерной резки: 5. Наличие прихваток. 6. Катет сварного шва №3 2 мм. 7. Осттки сварочной проволоки. 8. Плохое повторное возбуждение дуги 1. Налипший шлак. | Устранимое | УМИ корпус №11 | Участок металлоизделий | Смена Б УМИ | - | - | - | Не отражены в 1C:ERP
1512 | К00-0000123 | 24.03.2026 | Цех цинкования | ГПСкомпл(80) Опора МНО-ФГ-10-02-ц СТО 07525912-300-2021 (ФГН-10,0-02-ц) (ОО 270.00.00.000-01 СБ) | Опоры | 2 | 284 | Несоответствие толщины цинкового покрытия |  | Устранимое | ЦЦ БЛ | Цех цинкования | Смена Б ЦГЦ | - | - | - | Не отражены в 1C:ERP
1516 | К00-0000123 | 24.03.2026 | Цех цинкования | ГПЦ(настил)(40) Настил Р 44,4х11,1/30х2 А Zn 1496х1000 | Настилы прессованные | 2 | 60.54 | Забоины ЦП до основного металла |  | Устранимое | ЦЦ БЛ | Цех цинкования | Смена Б ЦГЦ | - | - | - | Не отражены в 1C:ERP
1531 | К00-0000126 | 25.03.2026 | Цех цинкования | ГПЦ(80) Секция балки СБ-W/2,5-6320/0,5-М5 | ДО | 2 | 108.6 | Забоины ЦП до основного металла |  | Устранимое | ЦЦ БЛ | Цех цинкования | Смена В ЦГЦ | - | - | - | Не отражены в 1C:ERP
1539 | К00-0000126 | 25.03.2026 | Цех цинкования | ГПЦ(настил)(40) Настил Р 44,4х11,1/30х2 А Zn 1496х1000 | Настилы прессованные | 1 | 30.27 | Наплывы цинка в виде острых капель |  | Устранимое | ЦЦ БЛ | Цех цинкования | Смена В ЦГЦ | - | - | - | Не отражены в 1C:ERP
1543 | К00-0000127 | 25.03.2026 | Участок металлоизделий | (ПФК) Опора МСО-ФГ-4-10-01 СТО 07525912-300-2021 (ФГС-400-10,0-01) (ОО 502.00.00.000 СБ) (сварка) | Опоры | 1 | 191 | Брызги металла | Брызги металла | Устранимое | УМИ корпус №11 | Участок металлоизделий | Смена В УМИ | - | - | - | Не отражены в 1C:ERP
1557 | К00-0000129 | 26.03.2026 | Цех цинкования | ГПЦ(80) Секция балки СБ-W/2,5-3320/0,5-М5 | ДО | 2 | 58.196 | Забоины ЦП до основного металла |  | Устранимое | ЦЦ БЛ | Цех цинкования | Смена В ЦГЦ | - | - | - | Не отражены в 1C:ERP
1565 | К00-0000131 | 26.03.2026 | Участок металлоизделий | (ПФК) Основание ФО-У-90-2-Б(Г) (сварка) | ФО | 3 | 736.5 | Незаваренный кратер | Незаваренный кратер | Устранимое | УМИ корпус №11 | Участок металлоизделий | Смена В УМИ | - | - | - | Не отражены в 1C:ERP
1579 | К00-0000133 | 27.03.2026 | Участок металлоизделий | (ПФК) Связь анкерная низкая СА-W/3-0,75х30-М5-правая (сварка) | ДО | 1 | 18.763 | Отсутствует печать самоконтроля | Отсутствует печать самоконтроля | Устранимое | УМИ корпус №11 | Участок металлоизделий | Смена А УМИ | - | - | - | Не отражены в 1C:ERP
1586 | К00-0000135 | 30.03.2026 | Участок производства настилов | (ПФК) Настил Р 44,4х11,1/30х2 А 1496х1000 (сварка лазерная) | Настилы прессованные | 2 | 60.54 | Отсутствует сварной шов | Локально отсутствие лазерной сварки (2 места) | Устранимое | УПН Корпус №9 | Участок производства настилов | Смена В УПН | - | - | - | Не отражены в 1C:ERP
1587 | К00-0000135 | 30.03.2026 | Участок производства настилов | (ПФК) Настил Р 44,4х11,1/30х2 А 1496х1000 (сварка лазерная) | Настилы прессованные | 1 | 30.27 | Отсутствует сварной шов | Отсутствие лазерной сварки по всей длине несущей полосы. | Устранимое | УПН Корпус №9 | Участок производства настилов | Смена В УПН | - | - | - | Не отражены в 1C:ERP
1590 | К00-0000135 | 30.03.2026 | Участок производства настилов | (ПФК) Настил Р 44,4х11,1/30х2 А 1496х1000 (сварка лазерная) | Настилы прессованные | 5 | 151.35 | Дефекты сварных швов | Кратеры, прожоги | Устранимое | УПН Корпус №9 | Участок производства настилов | Смена В УПН | - | - | - | Не отражены в 1C:ERP
1591 | К00-0000135 | 30.03.2026 | Участок производства настилов | (ПФК) Настил Р 44,4х11,1/30х2 А 1496х1000 (сварка лазерная) | Настилы прессованные | 2 | 60.54 | Невыполнение требований НТД | Локально отсутствие лазерной сварки (2 места). выступание связующих полос над несущими 2 мм. | Устранимое | УПН Корпус №9 | Участок производства настилов | Смена В УПН | - | - | - | Не отражены в 1C:ERP
1605 | К00-0000137 | 31.03.2026 | Цех цинкования | ГПЦ(настил)(40) Настил Р 44,4х11,1/30х2 А Zn 1496х1000 | Настилы прессованные | 3 | 90.81 | Наплывы цинка в виде острых капель |  | Устранимое | ЦЦ БЛ | Цех цинкования | Смена В ЦГЦ | - | - | - | Не отражены в 1C:ERP
1612 | К00-0000138 | 31.03.2026 | Участок металлоизделий | (ПФК) Основание ФО-У-90-2-Б(Г) (сварка) | ФО | 1 | 245.5 | Дефекты сварных швов | Подрезы, брызги металла | Устранимое | УМИ корпус №11 | Участок металлоизделий | Смена В УМИ | - | - | - | Не отражены в 1C:ERP
2186 | С00-0000001 | 13.01.2026 | Участок 7-13 корпуса | (ПФ) Полоса связующая (1,6х8 L=1020) (раскрой) | Настилы прессованные | 3400 | 340 | Невыполнение технических требований КД | При наладке оборудования сформировался брак в виде серпа и искривления связующей полосы | Неустранимое | УПН корпус №07 | Участок производства настилов | Невозможно установить | Ошибки в настройке и контроле режимов обработки и производства | Не указана | Разработаны ранее
2187 | С00-0000001 | 13.01.2026 | Участок 7-13 корпуса | (ПФ) Полоса несущая шаг 22,2 (992х30х2) (раскрой) | Настилы прессованные | 1425 | 641.25 | Несоответствие геометрических размеров | При наладке оборудования возник брак в виде серповидности, несоотвествие высечек с требования КД, замятие несущей полосы | Неустранимое | УПН корпус №07 | Участок производства настилов | Невозможно установить | Ошибки в настройке и контроле режимов обработки и производства | Не указана | Разработаны ранее
2188 | С00-0000002 | 13.01.2026 | Участок производства настилов | (ПФ) Полоса несущая 6100х30х3 S4 (раскрой) | Настилы сварные | 20 | 81.6 | Невыполнение технических требований КД | не соотвествие длины полосы требованиям КД | Неустранимое | УПН корпус №13 | Участок производства настилов | Невозможно установить | Ошибки в настройке и контроле режимов обработки и производства | Не указана | Разработаны ранее
2189 | С00-0000003 | 18.01.2026 | Корпус №01 | ГПЦ(настил)(40) Настил Р 44,4х11,1/30х2 1 А Zn 1696х1000 | Настилы прессованные | 21 | 742.98 | Вмятина | - | Устранимое | Не определено | Невозможно установить | Невозможно установить | Неправильное выполнение технологических операций по сварке | Невнимательность исполнителя | разработаны ранее | Не отражены в 1C:ERP
2190 | С00-0000005 | 19.01.2026 | Корпус №01 | ГПЦ(настил)(40) Настил Р 44,4х11,1/30х2 1 А Zn 1000х1000 | Настилы прессованные | 1 | 20.47 | Несоответствие требованиям КД | разрыв сварного шва | Устранимое | УПН корпус №13 | Участок производства настилов | Невозможно установить | Неправильное выполнение технологических операций по сварке | Невнимательность исполнителя | разработаны ранее | Не отражены в 1C:ERP
2193 | С00-0000008 | 20.01.2026 | Участок производства настилов | (ПФ) Полоса несущая шаг 22,2 (992х30х2) (раскрой) | Настилы прессованные | 18 | 8.1 | Несоответствие требованиям КД | серповидность | Неустранимое | УПН корпус №13 | Участок производства настилов | Невозможно установить | Нарушение режимов работы оборудования | Невнимательность исполнителя | Брак образовался за период с 01.12.2025 по 12.01.2026, Причина брака настройка оборудования после каждой замены материалов (Штрипс, Профиль высокоточ
2194 | С00-0000008 | 20.01.2026 | Участок производства настилов | (ПФ) Обрамление 998х30х2 (раскрой) | Настилы прессованные | 160 | 75.2 | Несоответствие требованиям КД | серповидность | Неустранимое | УПН корпус №13 | Участок производства настилов | Невозможно установить | Нарушение режимов работы оборудования | Невнимательность исполнителя | Брак образовался за период с 01.12.2025 по 12.01.2026, Причина брака настройка оборудования после каждой замены материалов (Штрипс, Профиль высокоточ
2195 | С00-0000008 | 20.01.2026 | Участок производства настилов | (ПФ) Полоса связующая (1,6х8 L=1020) (раскрой) | Настилы прессованные | 100 | 10 | Несоответствие требованиям КД | серповидность | Неустранимое | УПН корпус №13 | Участок производства настилов | Невозможно установить | Нарушение режимов работы оборудования | Невнимательность исполнителя | Брак образовался за период с 01.12.2025 по 12.01.2026, Причина брака настройка оборудования после каждой замены материалов (Штрипс, Профиль высокоточ
2196 | С00-0000008 | 20.01.2026 | Участок производства настилов | (ПФ) Пруток витой L=1045 мм (резка в размер) | МК, другое | 750 | 150 | Несоответствие требованиям КД | серповидность | Неустранимое | УПН корпус №13 | Участок производства настилов | Невозможно установить | Нарушение режимов работы оборудования | Невнимательность исполнителя | Брак образовался за период с 01.12.2025 по 12.01.2026, Причина брака настройка оборудования после каждой замены материалов (Штрипс, Профиль высокоточ
2204 | С00-0000013 | 26.01.2026 | ЦГЦ Большая линия | (ПФК) Ствол опоры ФГН-10,0-02 (ОО 270.01.00.000 СБ) (сварка) | Опоры | 39 | 5401.11 | Несоответствие требованиям КД |  | Устранимое | УМИ корпус №11 | Участок металлоизделий | Смена А УМИ | Недостаточный уровень компетенций для выполнения операции | Не проведён технический контроль продукции, сырья, материалов, комплектующих | Провести беседу с исполнителем Отв. сменный мастре/бригадир | Не отражены в 1C:ERP
2205 | С00-0000014 | 26.01.2026 | ЦГЦ Большая линия | ПФЦ(80) Кронштейн 36.К1-2,0/1,5-2,0-Чайка-ц (оцинкование) | Опоры | 24 | 816 | Несоответствие сварных швов |  | Устранимое | ЦЦ Зачистка | Участок металлоизделий | Невозможно установить | Незнание/непонимание требований к качеству продукции | Невнимательность исполнителя | Провести беседу с исполнителями о качестве выпускаемой продукции. | Отражены в 1C:ERP
2206 | С00-0000015 | 26.01.2026 | Корпус №11 | (ПФ) Косынка 88х65х8 (раскрой) | Опоры | 340 | 88.4 | Несоответствие геометрических размеров | В КД заложеный радиус R10 не обеспечивает сборку сварку изделия | Устранимое | УМИ корпус №9 | Участок металлоизделий | Невозможно установить | Нарушение требований технологической документации | Ошибки в чертежах/конструкторской документации (КД) | Перед запуском всей партии изделий в работу необходимо делать первичное предъявление первого изделия (постановка изделий на производство). | Отражены в 1C:ERP
2207 | С00-0000015 | 26.01.2026 | Корпус №11 | (ПФ) Косынка 88х73х8 (раскрой) | Опоры | 620 | 179.8 | Несоответствие геометрических размеров | В КД заложеный радиус R10 не обеспечивает сборку сварку изделия | Устранимое | УМИ корпус №9 | Участок металлоизделий | Невозможно установить | Нарушение требований технологической документации | Ошибки в чертежах/конструкторской документации (КД) | Перед запуском всей партии изделий в работу необходимо делать первичное предъявление первого изделия (постановка изделий на производство). | Отражены в 1C:ERP
2208 | С00-0000016 | 28.01.2026 | Корпус №01 | ГПЦ(60) Картридж малый (S 2,0 С500) БО 265.02.00.000 | ОМФП | 4 | 155.56 | Несоответствие требованиям КД | нарушение по сварному шву. | Устранимое | УМИ корпус №11 | Участок металлоизделий | Невозможно установить | Недостаточный уровень компетенций для выполнения операции | Незнание/непонимание требований к качеству продукции | Провести инструктаж со сварщиками о качестве выпускаемой продукции. Отв. см. мастера УМИ. | Не отражены в 1C:ERP
2213 | С00-0000018 | 29.01.2026 | Участок 7-13 корпуса | (ПФ) Полоса связующая (1,6х8 L=1020) (раскрой) | Настилы прессованные | 3400 | 340 | Несоответствие геометрических размеров | высота связующей ниже требуемой. т.е. меньше 8 мм | Неустранимое | УПН корпус №07 | Участок производства настилов | Невозможно установить | Не определены (частично или полностью) требования к продукции | Не указана | КорД разработаны в рамках рекламации № 714 от 26.01.2026
2219 | С00-0000022 | 13.02.2026 | ЦГЦ Большая линия | (ПФК) Секция балки СБ-W/3-6320/0,5-М5 (профилирование) | ДО | 1 | 67.763 | Несоответствие требованиям КД | смещение сетки отверстия | Устранимое | УМИ корпус №2 | Участок металлоизделий | Смена А УМИ | Ошибки в настройке и контроле режимов обработки и производства | Невнимательность исполнителя | Не требуется | Не отражены в 1C:ERP
2220 | С00-0000024 | 13.02.2026 | УПН корпус №13 | (ПФ) Обрамление 998х30х2 (раскрой) | Настилы прессованные | 198 | 93.06 | Некорректное позиционирование детали (деталей) | Отклонение обрамления относительно несущей полосы свыше 1 мм. | Неустранимое | УПН корпус №13 | Участок производства настилов | Невозможно установить | Исчерпан ресурс работы оснастки | Неисправности оборудования, влияющие на качество продукции | заменена планка диэлектрика на контактной сварке, которая приводила к занижению обрамления
2221 | С00-0000025 | 13.02.2026 | Участок 7-13 корпуса | (ПФ) Заготовка настила Р 44,4х22,2/30х2 1 А 996х1000 (слесарная) | Настилы прессованные | 40 | 616 | Невыполнение технических требований КД | механические повреждения без возможности восстановления | Неустранимое | УПН корпус №07 | Участок производства настилов | Невозможно установить | Неисправности оборудования, влияющие на качество продукции | Неисправности оборудования, влияющие на качество продукции | О неисправности были извещены технический департамент, технологический отдел. Были проведены работы для минимизации брака: оптимизированы настройки ре
2222 | С00-0000025 | 13.02.2026 | Участок 7-13 корпуса | (ПФ) Настил Р 44,4х22,2/30х2 1 А 996х1000 (сборка - запрессовка) | Настилы прессованные | 2 | 32.5 | Невыполнение технических требований КД | механические повреждения без возможности восстановления | Неустранимое | УПН корпус №07 | Участок производства настилов | Невозможно установить | Неисправности оборудования, влияющие на качество продукции | Неисправности оборудования, влияющие на качество продукции | О неисправности были извещены технический департамент, технологический отдел. Были проведены работы для минимизации брака: оптимизированы настройки ре
2223 | С00-0000025 | 13.02.2026 | Участок 7-13 корпуса | (ПФ) Настил Р 44,4х11,1/30х2 1 А 1696х1000 (зачистка) | Настилы прессованные | 11 | 389.18 | Невыполнение технических требований КД | механические повреждения без возможности восстановления | Неустранимое | УПН корпус №07 | Участок производства настилов | Невозможно установить | Неисправности оборудования, влияющие на качество продукции | Неисправности оборудования, влияющие на качество продукции | О неисправности были извещены технический департамент, технологический отдел. Были проведены работы для минимизации брака: оптимизированы настройки ре
2224 | С00-0000025 | 13.02.2026 | Участок 7-13 корпуса | (ПФ) Заготовка настила Р 44,4х22,2/30х2 1 А 1200х1000 (сборка - запрессовка) | Настилы прессованные | 2 | 37.08 | Невыполнение технических требований КД | механические повреждения без возможности восстановления | Неустранимое | УПН корпус №07 | Участок производства настилов | Невозможно установить | Неисправности оборудования, влияющие на качество продукции | Неисправности оборудования, влияющие на качество продукции | О неисправности были извещены технический департамент, технологический отдел. Были проведены работы для минимизации брака: оптимизированы настройки ре
2225 | С00-0000025 | 13.02.2026 | Участок 7-13 корпуса | (ПФ) Заготовка настила Р 44,4х11,1/30х2 1 А 1000х1000 (сборка - запрессовка) | Настилы прессованные | 21 | 413.91 | Невыполнение технических требований КД | механические повреждения без возможности восстановления | Неустранимое | УПН корпус №07 | Участок производства настилов | Невозможно установить | Неисправности оборудования, влияющие на качество продукции | Неисправности оборудования, влияющие на качество продукции | О неисправности были извещены технический департамент, технологический отдел. Были проведены работы для минимизации брака: оптимизированы настройки ре
2226 | С00-0000025 | 13.02.2026 | Участок 7-13 корпуса | (ПФ) Заготовка настила Р 44,4х11,1/30х2 1 А 1696х1000 (сборка - запрессовка) | Настилы прессованные | 8 | 272 | Невыполнение технических требований КД | механические повреждения без возможности восстановления | Неустранимое | УПН корпус №07 | Участок производства настилов | Невозможно установить | Неисправности оборудования, влияющие на качество продукции | Неисправности оборудования, влияющие на качество продукции | О неисправности были извещены технический департамент, технологический отдел. Были проведены работы для минимизации брака: оптимизированы настройки ре
2227 | С00-0000026 | 17.02.2026 | Корпус №01 | ГПЦ(80) Основание ФО-У-90 | ФО | 12 | 2325.72 | Отклонение от прямолинейности |  | Устранимое | ЦЦ БЛ | Невозможно установить | Невозможно установить | При разработке технологии выбраны неоптимальные процессы, операции, режимы работы оборудования | Не указана | Скорректировать маршрут внести, операцию правка Отв. ЦТОЗ | Отражены в 1C:ERP
2228 | С00-0000027 | 18.02.2026 | ЦЦ БЛ | (ПФК) Стержень стойки СМД-0,85С-001 (профилирование) | МО | 1 | 9.019 | Смещение сетки отверстий |  | Устранимое | УМИ корпус №2 | Участок металлоизделий | Смена Б УМИ | Невнимательность исполнителя | Невнимательность исполнителя | Усилить контроль со стороны операторов при изготовлении штучных позиций.. Машинное зрение было отключено т.к. делали изделия по списку, соответственно | Не отражены в 1C:ERP
2229 | С00-0000028 | 25.02.2026 | ЦГЦ Большая линия | ГПЦ(80) Опора СМО-1,1Д-003 | ДО | 1 | 5.2 | Некорректное позиционирование детали (деталей) |  | Неустранимое | УМИ корпус №4 | Участок металлоизделий | Невозможно установить | Незнание/непонимание требований к качеству продукции | Невнимательность исполнителя | Усилить контроль со стороны бригадиров и мастеров.
2230 | С00-0000029 | 26.02.2026 | Корпус №01 | ГПЦ(60) Кронштейн 1.К2-2,0-2,0-О2-ц | Опоры | 9 | 378.9 | Отклонение от прямолинейности |  | Устранимое | УМИ корпус №11 | Участок металлоизделий | Невозможно установить | При разработке технологии выбраны неоптимальные процессы, операции, режимы работы оборудования | Не проведён технический контроль продукции, сырья, материалов, комплектующих | Т.к. труба со св. швом, технологам проработать оптимальное позиционирование заготовки в трубном лазере для вырезки отверстий и в профилегибе при вальц | Не отражены в 1C:ERP
2231 | С00-0000030 | 27.02.2026 | ЦГЦ Большая линия | ГПЦ(60) Кронштейн 1.К2-2,0-2,0-О2-ц | Опоры | 1 | 42.1 | Механическое повреждение | Замятие | Устранимое | Не определено | Невозможно установить | - | - | - | - | Не отражены в 1C:ERP
2233 | С00-0000032 | 05.03.2026 | Корпус №01 | (ПФК) Стойка дорожная СД-1,45Ш14-3 (формирование отверстий) | ДО | 500 | 8940 | Не обеспечена необходимая глубина маркировки |  | Малозначительное | УМИ корпус №4 | Отдел закупок | Невозможно установить | Скрытый дефект в продукции поставщиков | Не проведён технический контроль продукции, сырья, материалов, комплектующих | На швеллере неровная полка, ударным способом клеймо не пропечатывается. Проставить знак ЕАС штемпельной краской после оцинкования.
2234 | С00-0000032 | 05.03.2026 | Корпус №01 | (ПФК) Стойка дорожная СД-1,45Ш14-3 (формирование отверстий) | ДО | 100 | 1788 | Не обеспечена необходимая глубина маркировки |  | Малозначительное | УМИ корпус №4 | Отдел закупок | Невозможно установить | Скрытый дефект в продукции поставщиков | Не проведён технический контроль продукции, сырья, материалов, комплектующих | На швеллере неровная полка, ударным способом клеймо не пропечатывается. Проставить знак ЕАС штемпельной краской после оцинкования.
2237 | С00-0000034 | 05.03.2026 | Корпус №01 | (ПФК) Консоль-амортизатор КА (БО 248.01.00.002) (штамповка) | ДО | 440 | 1450.24 | Смещение сетки отверстий |  | Малозначительное | УМИ корпус №4 | Технический департамент | Смена В УМИ | Своевременно не произведена замена оснастки | Невнимательность исполнителя | проведена беседа с исполнителем. Минимизировать выпуск деталей с отклонениями возможно: переодическим самоконтролем оператора размеров деталей, досроч
2238 | С00-0000035 | 07.03.2026 | ЦГЦ Большая линия | ГПЦ(60) Кронштейн 1.К2-2,0-2,0-О2-ц | Опоры | 2 | 84.2 | Несоответствие геометрических размеров | замятые | Устранимое | УМИ корпус №11 | Участок металлоизделий | Невозможно установить | Незнание/непонимание требований к качеству продукции | Невнимательность исполнителя | проведена беседа о качестве выпускаемой продукции и дальнейшей упаковке тарных мест | Не отражены в 1C:ERP
2239 | С00-0000036 | 11.03.2026 | ЦГЦ Малая линия | ГПЦ(60) Скоба крепления СК | ДО | 6620 | 1635.14 | Несоответствие толщины цинкового покрытия |  | Малозначительное | ЦЦ АЛМЦ | Центр технической обработки заказов | Невозможно установить | Ошибки в чертежах/конструкторской документации (КД) | Некорректно выбраны материалы/комплектующие | Скорректировать КД на м/и в части толщины ЦП, так как при увеличении толщины для Скоба СК-001 будет не обеспечена счинчиваемость с болтом М16
2240 | С00-0000036 | 11.03.2026 | ЦГЦ Малая линия | ГПЦ(60) Скоба крепления СК | МО | 2850 | 703.95 | Несоответствие толщины цинкового покрытия |  | Малозначительное | ЦЦ АЛМЦ | Центр технической обработки заказов | Невозможно установить | Ошибки в чертежах/конструкторской документации (КД) | Некорректно выбраны материалы/комплектующие | Скорректировать КД на м/и в части толщины ЦП, так как при увеличении толщины для Скоба СК-001 будет не обеспечена счинчиваемость с болтом М16
2241 | С00-0000038 | 20.03.2026 | ЦГЦ Большая линия | (ПФК) Стержень кронштейна 1.К3-2,0-2,0-/90-О2 (сварка) | Опоры | 5 | 235.8 | Несоответствие геометрических размеров |  | Устранимое | УМИ корпус №11 | Участок металлоизделий | Смена Б УМИ | Не проведён технический контроль продукции, сырья, материалов, комплектующих | Невнимательность исполнителя | провести инструктаж с исполнителями о качестве выпускаемой продукции | Не отражены в 1C:ERP
2242 | С00-0000039 | 21.03.2026 | Корпус №01 | ГПЦ(80) Стойка дорожная СД-6 L=1850 мм | ДО | 16 | 307.52 | Отсутствует маркировка |  | Малозначительное | УМИ корпус №4 | Участок металлоизделий | Смена Б УМИ | Оборудование не обеспечивает выполнение требований по качеству и производительности (морально устаре | Не проведён технический контроль продукции, сырья, материалов, комплектующих | Внести корректировки ТТ в части нанесения маркировки штемпельной краской Отв. ЦТОЗ
2243 | С00-0000039 | 21.03.2026 | Корпус №01 | ГПЦ(80) Стойка дорожная СД-6 (ГОСТ 26804) | ДО | 24 | 473.76 | Отсутствует маркировка |  | Малозначительное | УМИ корпус №4 | Участок металлоизделий | Смена Б УМИ | Оборудование не обеспечивает выполнение требований по качеству и производительности (морально устаре | Не проведён технический контроль продукции, сырья, материалов, комплектующих | Внести корректировки ТТ в части нанесения маркировки штемпельной краской Отв. ЦТОЗ