## Лист_1
№ п/п | Номер | Дата | Место проведения контроля | Номенклатура | Группа номенклатуры | Кол., шт. | Кол., кг | Вид несоответствия | Несоответствие | Критичность несоответствия | Склад (место возникновения) | Ответственное подразделение за несоответствие | Ответственная смена за несоответствие | Коренная причина возникновения | Коренная причина необнаружения | Корректирующие действия | Затраты на доработку
2 | И00-0000215 | 23.06.2026 | Корпус №08 | (ПФ) Фланец (М 009.01.01.000 СБ) (сварка) | Мачты | 1 | 271.34 | Дефекты сварных швов | Шов 1-1: 18-Д-Е(65)-95. Шов 1-2: 20-Д-Е(35)-0, 20-Д-Е(55)-80. | Устранимое | УМИ корпус №11 | Участок металлоизделий | Смена Б УМИ | Не определены (частично или полностью) требования к продукции | Невнимательность исполнителя | проведен инструктаж ,оператор обещал быть более внимательным! | Не отражены в 1C:ERP
3 | И00-0000215 | 23.06.2026 | Корпус №08 | (ПФ) Фланец (М 009.01.01.000 СБ) (сварка) | Мачты | 1 | 271.34 | Дефекты сварных швов | Шов 2-1 дефектов не выявлено. Шов 2-2: 23-Д-Е(40)-0 | Устранимое | УМИ корпус №11 | Участок металлоизделий | Смена Б УМИ | Не определены (частично или полностью) требования к продукции | Невнимательность исполнителя | проведен инструктаж ,оператор обещал быть более внимательным! | Не отражены в 1C:ERP
5 | И00-0000216 | 24.06.2026 | _Структура2020 ПМ-ГРУПП | (ПФК) Секция нижняя (М 009.01.00.000 СБ) (сварка) | Мачты | 1 | 1977 | Невыполнение требований НТД | Внешний вид покрытия: На деталях № покрытие сплошное, однородного цвета, разнооттеночность, без частиц нерасплавленного металла, без трещин, отслоений (вздутий), следов местной коррозии. На детали № покрытие не сплошное, однородного цвета, разнооттеночность, без частиц нерасплавленных металла, без трещин, отслоений (вздутий), следы местной коррозии («бурая ржавчина»). Шероховатость от 32 до 96 мкм, отдельные частицы размером до 0,5 мм (не более одного на 100 см2) Толщина покрытия: Деталь № косынки: Кол-во изм. – 122; Средняя толщина – 64 мкм; Макс. знач. – 148 мкм; Мин. знач. – 18 мкм. Деталь № ствол внешняя пов-ть: Кол-во изм. – 59; Средняя толщина – 140 мкм; Макс. знач. – 299 мкм; Мин. знач. – 39 мкм. Внутр. пов-ть: Кол-во изм. – 64; Средняя толщина – 126 мкм; Макс. знач. – 329 мкм; Мин. знач. – 30 мкм. Деталь № фланец: сопр. пов-ть Кол-во изм. – 61; Средняя толщина – 125,8 мкм; Макс. знач. – 282 мкм; Мин. знач. – 43 мкм. Внешн. пов. Кол-во изм. – 43; Средняя толщина – 79 мкм; | В работе | Не определено | - | - | - | - | - | В работе
6 | И00-0000217 | 25.06.2026 | Корпус №09 | (ПФ) Фланец (20х320х320) (ЭЗ 249.00.00.002) (раскрой) | ОО | 20 | 190.4 | Невыполнение требований НТД | 1. Цепочка застывших капель. 2. Налипший шлак. 3. Отсутствует штамп самоконтроля | Малозначительное | УМИ корпус №9 | В работе | В работе | В работе | В работе | В работе | В работе
7 | И00-0000217 | 25.06.2026 | Корпус №09 | (ПФ) Фланец ФГН-11,5-02 (4/219/100) (ОО 259.01.00.002) (раскрой) | ОО | 80 | 1346.4 | Невыполнение требований НТД | 1. Цепочка застывших капель. 2. Налипший шлак. 3. Отсутствует штамп самоконтроля | Малозначительное | УМИ корпус №9 | В работе | В работе | В работе | В работе | В работе | В работе
8 | И00-0000217 | 25.06.2026 | Корпус №09 | (ПФ) Фланец ФГН-11,5-02 (4/219/100) (ОО 259.01.00.002) (раскрой) | ОО | 60 | 1009.8 | Дефекты термической резки | 1. Цепочка застывших капель. 2. Налипший шлак. | Малозначительное | УМИ корпус №9 | В работе | В работе | В работе | В работе | В работе | В работе
9 | И00-0000218 | 25.06.2026 | Склад ПДС черный | (ПФ) Стойка дорожная СД-1,6Ш14 (резка в размер) | ДО | 14 | 276.5 | Невыполнение требований НТД | Размер 140±2 мм, фактически 139-141 мм. Размер 1600±5 мм, фактически 1595-1599 мм. Бурая ржавчина степень окисления С и Д. Следы ЛКМ (2 шт.) | Проведение идентификации продукции (по результатам обхода 24.06.2026). | Логистика | Проведение идентификации продукции (по результатам обхода 24.06.2026). | Проведение идентификации продукции (по результатам обхода 24.06.2026). | Проведение идентификации продукции (по результатам обхода 24.06.2026). | Проведение идентификации продукции (по результатам обхода 24.06.2026). | Проведение идентификации продукции (по результатам обхода 24.06.2026). | Проведение идентификации продукции (по результатам обхода 24.06.2026).
18 | К00-0000234 | 24.06.2026 | Участок металлоизделий | (ПФК) Секция нижняя (М 009.01.00.000 СБ) (сварка) | ОО | 1 | 1977 | Брызги металла | Брызги металла | Устранимое | Корпус №11 | Участок металлоизделий | Смена А УМИ | - | - | - | Не отражены в 1C:ERP
22 | К00-0000235 | 25.06.2026 | Участок металлоизделий | (ПФК) Стержень секции С1 (М 037.01.01.000 СБ) (слесарная) | ОО | 1 | 1099.51 | Дефекты сварных швов | Не выполнено требование "Заварить". | Устранимое | Корпус №11 | Участок металлоизделий | Смена А УМИ | - | - | - | Не отражены в 1C:ERP
25 | К00-0000235 | 25.06.2026 | Участок металлоизделий | (ПФК) Каркас короны (М 009.40.01.000 СБ) (слесарная) | ОО | 1 | 70.52 | Дефекты сварных швов | Натеки, Брызги, кратеры.ю | Устранимое | Корпус №11 | Участок металлоизделий | Смена А УМИ | - | - | - | Не отражены в 1C:ERP
26 | К00-0000235 | 25.06.2026 | Участок металлоизделий | (ПФК) Секция нижняя (М 013.01.00.000 СБ) (слесарная) | оо | 1 | 1314.9 | Дефекты сварных швов | Не выполнено требование "Заварить". | Устранимое | Корпус №11 | Участок металлоизделий | Смена А УМИ | - | - | - | Не отражены в 1C:ERP
28 | С00-0000078 | 23.06.2026 | Корпус №01 | ГПЦ(80) Стойка СП11 | РО | 1 | 720.35 | Механическое повреждение |  | Устранимое | Не определено |  |  | - | - | - | В работе
29 | С00-0000079 | 24.06.2026 | ЦГЦ Большая линия | ПФЦ(80) Деталь закладная ЗД-16 (оцинкование) | МК, другое | 4 | 97.4 | Некорректное позиционирование детали (деталей) | трубка приварена со смещением | Устранимое | УМИ корпус №11 | Департамент производства | Смена В УМИ | Нарушение требований технологической документации | Невнимательность исполнителя | провести инструктаж с исполнителем о качестве выпускаемой продукции. Отв. см. мастер/бригадир | Не отражены в 1C:ERP
30 | С00-0000080 | 26.06.2026 | ЦГЦ Большая линия | (ПФК) Настил SP 34х38/25х2 S4 А 730х750 (сварка) | Настилы сварные | 1 | 8.12 | Отсутствует сварной шов | оторван прут | В работе | УПН корпус №13 | В работе | В работе | В работе | В работе | В работе | В работе