## Лист_1
№ п/п | Номер | Дата | Место проведения контроля | Номенклатура | Группа номенклатуры | Кол., шт. | Кол., кг | Вид несоответствия | Несоответствие | Критичность несоответствия | Склад (место возникновения) | Ответственное подразделение за несоответствие | Ответственная смена за несоответствие | Коренная причина возникновения | Коренная причина необнаружения | Корректирующие действия | Затраты на доработку
1 | И00-0000202 | 08.06.2026 | Склад готовой продукции | ГПЦ(100) Карниз К2 (Ц 208.07.00.000 СБ) | МК, другое | 10 | 1181.3 | Несоответствия ЦП | Наносная бурая ржавчина, несплошность цинкового покрытия, бурая ржавчина. Несоответствие упаковки. Отсутствует печать самоконтроля. | Устранимое | ЦЦ БЛ | В работе | В работе | В работе | В работе | В работе | В работе
2 | И00-0000203 | 08.06.2026 | Корпус №11 | (ПФК) Стойка мостовая СМ-0,75Д14 (М20 200х160) (сварка) | МО | 16 | 336.8 | Несоответствие геометрических размеров | 1. Размер по КД 60 (+/-2) фактически 79 мм. 2. Размер по КД 110 (+/-2) фактически 103 мм. | Малозначительное | УМИ корпус №11 | Участок металлоизделий | Смена Б УМИ | Нарушение требований технологической документации | Невнимательность исполнителя | проведена беседа с оператором о недопустимости подобных дефектов | Не отражены в 1C:ERP
3 | И00-0000204 | 08.06.2026 | Корпус №08 | (ПФК) Стойка МВСК-10-100 (МВСК-10-100.00.00 СБ) (слесарная) | МВС | 1 | 610.7 | Дефекты сварных швов | Дефекты сварных швов | Устранимое | УМИ корпус №11 | В работе | В работе | В работе | В работе | В работе | В работе
4 | И00-0000205 | 09.06.2026 | Склад готовой продукции | ГПЦ(100) Карниз К2 (Ц 208.07.00.000 СБ) | МК, другое | 10 | 1181.3 | Бурая ржавчина | Бурая ржавчина в местах несплошности покрытия, наносная бурая ржавчина | Устранимое | ЦЦ БЛ | В работе | В работе | В работе | В работе | В работе | В работе
5 | И00-0000205 | 09.06.2026 | Склад готовой продукции | ГПЦ(100) Секция прохода СП2-2 (Ц 208.32.02.000 СБ) | МК, другое | 8 | 492.32 | Бурая ржавчина | Бурая ржавчина в местах несплошности покрытия, наносная бурая ржавчина | Устранимое | ЦЦ БЛ | В работе | В работе | В работе | В работе | В работе | В работе
6 | И00-0000205 | 09.06.2026 | Склад готовой продукции | ГПЦ(100) Секция прохода СП2-2 (Ц 208.32.02.000 СБ) | МК, другое | 3 | 184.62 | Бурая ржавчина | Бурая ржавчина в местах несплошности покрытия, наносная бурая ржавчина | Устранимое | ЦЦ БЛ | В работе | В работе | В работе | В работе | В работе | В работе
7 | И00-0000205 | 09.06.2026 | Склад готовой продукции | ГПЦ(100) Секция прохода СП2-1 (Ц 208.32.01.000 СБ) | МК, другое | 7 | 721.07 | Бурая ржавчина | Бурая ржавчина в местах несплошности покрытия, наносная бурая ржавчина | Устранимое | ЦЦ БЛ | В работе | В работе | В работе | В работе | В работе | В работе
8 | И00-0000206 | 09.06.2026 | Корпус №08 | (ПФ) Стойка МВСК-10-80 (МВСК-10-80.00.00 СБ) (сборка) | МВС |  |  | Дефекты сварных швов | несоответствия сварных швов | Устранимое | УМИ корпус №11 | В работе | В работе | В работе | В работе | В работе | В работе
9 | И00-0000207 | 10.06.2026 | Склад готовой продукции | ГПЦ(60) Элемент закладной ЗФ-30/4/К300-3,0-ц (ЭЗ 356.00.00.000 СБ) | ОО | 23 | 3274.05 | Не выполнено притупление кромок/ скругление | Не выполнено притупление кромок дет.4 | Малозначительное | УМИ корпус №11 | Участок металлоизделий | Невозможно установить | При разработке технологии выбраны неоптимальные процессы, операции, режимы работы оборудования | Невнимательность исполнителя | Добавить операцию "притупление кромки" на (ПФ) Стержень (Тр.219х8 L=2986) (резка лазерная профиля) и скорректировать маршрут изготовления отв. ЦТОЗ. Д | В работе
10 | И00-0000207 | 10.06.2026 | Склад готовой продукции | ГПЦ(60) Элемент закладной ЗФ-30/4/К300-3,0-ц (ЭЗ 356.00.00.000 СБ) | Закладные | 5 | 711.75 | Не выполнено притупление кромок/ скругление | Не выполнено притупление кромок дет.4 | Малозначительное | УМИ корпус №11 | Участок металлоизделий | Невозможно установить | При разработке технологии выбраны неоптимальные процессы, операции, режимы работы оборудования | Невнимательность исполнителя | Добавить операцию "притупление кромки" на (ПФ) Стержень (Тр.219х8 L=2986) (резка лазерная профиля) и скорректировать маршрут изготовления отв. ЦТОЗ. Д | В работе
11 | И00-0000208 | 11.06.2026 | Корпус №11 | (ПФК) Изделие закладное МН2' (слесарная) | МК, другое | 1 | 742.76 | Невыполнение требований НТД | Несоответствие требованиям КД: 1. Отсутствие клейма сварщика. Отклонения от прямолинейности: 1. Прогиб в плоскости дет.4 - 15 мм (по ГОСТ 23118 не более 10 мм). Дефекты термической резки: 1. Цепочка застывших капель. Дефекты сварных швов: 1. Брызги металла. 2. Подрезы. 3. Плохое повторное возбуждение дуги. 4. Кратеры. 5. Непровар. 6. Отсутствует плавный переход к основному металлу. 7. Натеки. Штамп самоконтроля: 1. Отсутствие печати самоконтроля. | В работе | УМИ корпус №11 | В работе | В работе | В работе | В работе | В работе | В работе
12 | И00-0000208 | 11.06.2026 | Корпус №11 | (ПФК) Изделие закладное МН4 (слесарная) | МК, другое | 1 | 594.79 | Невыполнение требований НТД | Отклонения от прямолинейности: 1. Прогиб в плоскости дет.2 - 3 мм (по ГОСТ 23118 не более 2380х0,001 = 2,3 мм). Дефекты сварных швов: 1. Поры. 2. Кратеры. 3. Плохое повторное возбуждение дуги. 4. Брызги металла. Несооветствие требованиям КД: 1. Отсутствие клейма сварщика. Штамп самоконтроля: 1. Отсутствие печати самоконтроля. | В работе | УМИ корпус №11 | В работе | В работе | В работе | В работе | В работе | В работе
13 | И00-0000209 | 11.06.2026 | Корпус №08 | (ПФК) Стойка МВС-10-80 (слесарная) | МВС | 1 | 545.9 | Дефекты сварных швов | Дефекты сварных швов | Устранимое | УМИ корпус №11 | В работе | В работе | В работе | В работе | В работе | В работе
19 | К00-0000221 | 08.06.2026 | Участок металлоизделий | ДЛЯ ЗК 496 и 497_(ПФК) Секция ограждения пешеходного 427-1,0Д/2,0 Крест (80) (сварка) | ПО | 5 | 58.4 | Дефекты сварных швов | Брызги, кратеры | Устранимое | УМИ корпус №11 | Участок металлоизделий | Смена А УМИ | - | - | - | -
20 | К00-0000221 | 08.06.2026 | Участок металлоизделий | (ПФК) Секция заполнения СЗ-2000 (сварка) | ПО | 3 | 35.97 | Дефекты сварных швов | Поры, брызги | Устранимое | УМИ корпус №11 | Участок металлоизделий | Смена А УМИ | - | - | - | -
22 | К00-0000221 | 08.06.2026 | Участок металлоизделий | ДЛЯ ЗК 496 и 497_(ПФК) Секция ограждения пешеходного 427-1,0Д/2,0 Крест (80) (сварка) | ПО | 23 | 268.64 | Заусенец в виде металлической стружки | Заусенцы | Устранимое | УМИ корпус №11 | Участок металлоизделий | Смена А УМИ | - | - | - | -
23 | К00-0000221 | 08.06.2026 | Участок металлоизделий | ДЛЯ ЗК 496 и 497_(ПФК) Секция ограждения пешеходного 427-1,0Д/2,0 Крест (80) (сварка) | ПО | 4 | 46.72 | Невыполнение требований НТД | Отсутствует тех.отверстие детали 7, Брызги, кратеры | Устранимое | УМИ корпус №11 | Участок металлоизделий | Смена А УМИ | - | - | - | -
28 | К00-0000223 | 10.06.2026 | Участок металлоизделий | (ПФК) Стержень секции С1 (М 037.01.01.000 СБ) (слесарная) | ОО | 2 | 2199.02 | Дефекты сварных швов | Сварной шов по КД Т3 фактически Т1 | Устранимое | УМИ корпус №11 | Участок металлоизделий | Смена Б УМИ | - | - | - | -
38 | К00-0000223 | 10.06.2026 | Участок металлоизделий | (ПФК) Стойка перильная СПО-012 (сварка) | ПО | 16 | 184.8 | Дефекты сварных швов | Поры, брызги, плохое повторное возбуждение дуги | Устранимое | УМИ корпус №11 | Участок металлоизделий | Смена Б УМИ | - | - | - | -
39 | К00-0000223 | 10.06.2026 | Участок металлоизделий | ДЛЯ ЗК 496 и 497_(ПФК) Секция ограждения пешеходного 427-1,0Д/2,0 Крест (80) (сварка) | ПО | 8 | 93.44 | Невыполнение требований НТД | Заусенцы, остатки сварочной проволоки, брызги металла | Устранимое | УМИ корпус №11 | Участок металлоизделий | Смена Б УМИ | - | - | - | -
40 | К00-0000224 | 11.06.2026 | Участок металлоизделий | (ПФК) Изделие закладное МН5' (слесарная) | МК, другое | 1 | 705.06 | Невыполнение требований НТД | 1. Брызги металла. 2. Натеки. 3. Размер 496+3 фактически 446 мм | Устранимое | УМИ корпус №11 | Участок металлоизделий | Смена Б УМИ | - | - | - | -
41 | К00-0000224 | 11.06.2026 | Участок металлоизделий | (ПФК) Изделие закладное МН3 (слесарная) | МК, другое | 1 | 146.79 | Брызги металла | Брызги | Устранимое | УМИ корпус №11 | Участок металлоизделий | Смена Б УМИ | - | - | - | -
43 | К00-0000224 | 11.06.2026 | Участок металлоизделий | (ПФК) Стержень секции С1 (М 037.01.01.000 СБ) (слесарная) | ОО | 1 | 1099.51 | Дефекты сварных швов | 1. Брызги. 2. Кратеры. 3. Плохое повтороное возбуждение дуги | Устранимое | УМИ корпус №11 | Участок металлоизделий | Смена Б УМИ | - | - | - | -
45 | С00-0000066 | 10.06.2026 | Корпус №01 | ГПЦ(120) Секция балки СБ-W/4-6320/1,5 | ДО | 1 | 85.868 | Механическое повреждение | замятие | Устранимое | Не определено | _Структура ПМ-ГРУПП | Невозможно установить | - | - | Невозможно установить причину | В работе
46 | С00-0000067 | 10.06.2026 | Корпус №01 | (ПФК) Настил SP 34х38/25х2 S4 А 730х750 (сварка) | Настилы сварные | 1 | 8.12 | Отсутствует сварной шов | Отсутствует сварной шов | В работе | УПН корпус №13 | В работе | В работе | В работе | В работе | В работе | В работе
47 | С00-0000068 | 10.06.2026 | Корпус №01 | ДЛЯ ЗК 496 и 497_ГПЦ(80) Секция ограждения пешеходного 427-1,0Д/2,0 Крест (80) | ПО | 102 | 1191.36 | Отклонение от прямолинейности | Отклонение от прямолинейности | Устранимое | УПН корпус № 11 | В работе | В работе | В работе | В работе | В работе | В работе
48 | С00-0000069 | 10.06.2026 | Корпус №01 | (ПФК) Настил Р 44,4х11,1/30х3 А 935х1380 (сварка лазерная) | Настилы прессованные | 2 | 67.76 | Отсутствует сварной шов | Отсутствует сварной шов | В работе | УПН корпус №13 | В работе | В работе | В работе | В работе | В работе | В работе
49 | С00-0000069 | 10.06.2026 | Корпус №01 | (ПФК) Настил Р 44,4х11,1/30х3 А 935х1380 (сварка лазерная) | Настилы прессованные | 2 | 67.76 | Отклонение от допуска формы и расположения | отклонение по диагонали | В работе | УПН корпус №13 | В работе | В работе | В работе | В работе | В работе | В работе
50 | С00-0000070 | 11.06.2026 | ЦГЦ Выпуск | ДЛЯ ЗК 496 и 497_ГПЦ(80) Секция ограждения пешеходного 427-1,0Д/2,0 Крест (80) | ПО | 5 | 58.4 | Отклонение от прямолинейности | кривые | Устранимое | УМИ корпус №11 | В работе | В работе | В работе | В работе | В работе | В работе
51 | С00-0000071 | 11.06.2026 | Корпус №01 | ГПЦ(60) Секция нижняя ВМО-25/6+М5-ц(60) | Мачты | 1 | 516.75 | Несоответствие геометрических размеров | отклонение по изгибу ствола | В работе | УМИ корпус №11 | В работе | В работе | В работе | В работе | В работе | В работе