## Лист_1
№ п/п | Номер | Дата | Основание | Поставщик/ Переработчик | Поставщик | Место проведения контроля | Номенклатура | Группа номенклатуры | Кол., шт. | Кол., кг | Вид несоответствия | Критичность несоответствия | Несоответствие
1 | В00-0000161 | 31.08.2026 | Приобретение товаров и услуг 0000-003932 от 28.08.2026 0:00:00 | Поставщик | МЕТАЛЛСЕРВИС-МОСКВА ООО | Основной склад | _уу_Труба 219*9,0 ГОСТ 10704-91/ 09Г2С, В-09Г2С (С345) | Трубы | 16221 | 16221 | Невыполнение требований НТД | В лом; | По ГОСТ 10704 п. 6 толщина стенки 9+0,6/-0,8 мм, фактически 8,03-8,08 мм.
2 | В00-0000161 | 31.08.2026 | Приобретение товаров и услуг 0000-003932 от 28.08.2026 0:00:00 | Поставщик | МЕТАЛЛСЕРВИС-МОСКВА ООО | Основной склад | _уу_Труба 325*10,0 ГОСТ 10704-91/ 09Г2С, В-09Г2С (С345) | Трубы | 1865 | 1865 | Невыполнение требований НТД | В лом; | По ГОСТ 10704 п. 6 толщина стенки 9+0,6/-0,8 мм, фактически 8,01-8,04 мм.
3 | В00-0000161 | 31.08.2026 | Приобретение товаров и услуг 0000-003932 от 28.08.2026 0:00:00 | Поставщик | МЕТАЛЛСЕРВИС-МОСКВА ООО | Основной склад | _уу_Труба 325*9,0 ГОСТ 10704-91/ 09Г2С, В-09Г2С (С345) | Трубы | 1684 | 1684 | Невыполнение требований НТД | В лом; | По ГОСТ 10704 п. 6 толщина стенки 10+0,6/-0,8 мм, фактически 9,00-9,04 мм.
4 | В00-0000162 | 31.08.2026 | Приобретение товаров и услуг 0000-003933 от 29.08.2026 0:00:00 | Поставщик | ТРУБОСТАЛЬ ООО | Основной склад | _уу_Труба 219*7,0 ГОСТ 10704-91/ 09Г2С, В-09Г2С (С345) | Трубы | 1317 | 1317 | Невыполнение требований НТД | В лом; | По ГОСТ 10704 п. 6 толщина стенки 7+0,45/-0,6 мм, фактически 7,9 мм.
5 | В00-0000165 | 03.09.2026 | Поступление от переработчика 0000-000670 от 03.09.2026 7:47:27 | Переработчик | КЕДР-1 ООО (ЭДО ЗП с 21.01.2026) | Склад ПДС черный | (ПФК(закупка)) Настил Р 44,4х11,1/30х2 1 А 1000х1000 (от поставщика/переработчика) | Настилы прессованные | 2 | 40.94 | Невыполнение требований НТД | Устранимое | 1. Отсутствие запрессовки связующего элемента. 2. Выступание связующего элемента над несущей полосой 3 мм (по СТО не более 1,5 мм).
6 | В00-0000163 | 01.09.2026 |  | Переработчик | АРКУС ПСК ООО (ЭДО Такском ЗП согл. от 15.06.2026) | АРКУС ПСК ООО (ЭДО Такском ЗП согл. от 15.06.2026) | (ПФК(закупка)) Стойка Ст-1 (ОР 362.01.00.000 СБ) (от поставщика/переработчика) | Опоры АСУДД | 1 | 1315.87 | Отклонение формообразования и линейных размеров | Устранимое | Элемент рамы дет. 2 Плита торцевая прогиб в плоскости до 5 мм, по ГОСТ 23118 до 1 мм
7 | В00-0000163 | 01.09.2026 |  | Переработчик | АРКУС ПСК ООО (ЭДО Такском ЗП согл. от 15.06.2026) | АРКУС ПСК ООО (ЭДО Такском ЗП согл. от 15.06.2026) | (ПФК(закупка)) Стойка Ст-2 (ОР 362.02.00.000 СБ) (от поставщика/переработчика) | Опоры АСУДД | 1 | 1220.7 | Отклонение формообразования и линейных размеров | Устранимое | Элемент рамы дет. 2 Плита торцевая прогиб в плоскости до 5 мм, по ГОСТ 23118 до 1 мм
8 | В00-0000163 | 01.09.2026 |  | Переработчик | АРКУС ПСК ООО (ЭДО Такском ЗП согл. от 15.06.2026) | АРКУС ПСК ООО (ЭДО Такском ЗП согл. от 15.06.2026) | (ПФК(закупка)) Стойка Ст-4 (ОР 377.01.00.000 СБ) (от поставщика/переработчика) | Опоры АСУДД | 1 | 2379.28 | Брызги металла | Устранимое | Брызги металла
9 | В00-0000163 | 01.09.2026 |  | Переработчик | АРКУС ПСК ООО (ЭДО Такском ЗП согл. от 15.06.2026) | АРКУС ПСК ООО (ЭДО Такском ЗП согл. от 15.06.2026) | (ПФК(закупка)) Стойка Ст-2 (ОР 375.01.00.000 СБ) (от поставщика/переработчика) | Опоры АСУДД | 2 | 4163.74 | Брызги металла | Устранимое | Брызги металла
10 | В00-0000163 | 01.09.2026 |  | Переработчик | АРКУС ПСК ООО (ЭДО Такском ЗП согл. от 15.06.2026) | АРКУС ПСК ООО (ЭДО Такском ЗП согл. от 15.06.2026) | (ПФК(закупка)) Стойка Ст-3 (ОР 376.01.00.000 СБ) (от поставщика/переработчика) | Опоры АСУДД | 1 | 2322.33 | Брызги металла | Устранимое | Брызги металла
11 | В00-0000164 | 02.09.2026 |  | Переработчик | СТАРТ ООО (ЭДО Такском ЗП 25.08.26 увед от 24.08.26) | СТАРТ ООО (ЭДО Такском ЗП 25.08.26 увед от 24.08.26) | ПФК(закупка) Стойка 1 (ОР 386.01.00.000 СБ) (от поставщика/переработчика) | РО | 1 | 689.04 | Невыполнение требований НТД | Устранимое | Дефекты сварных швов: брызги металла, натеки, плохое повторное возбуждение дуги, отсутствие плавного перехода сварного шва к основному металлу. Дефекты устранены в процессе контроля. Геометрические размеры: Элемент рамы дет. 2 фланец одно отверстие диаметром 23-24 мм, по КД 27+1 мм.
12 | В00-0000164 | 02.09.2026 |  | Переработчик | СТАРТ ООО (ЭДО Такском ЗП 25.08.26 увед от 24.08.26) | СТАРТ ООО (ЭДО Такском ЗП 25.08.26 увед от 24.08.26) | ПФК(закупка) Стойка 2 (ОР 385.02.00.000 СБ) (от поставщика/переработчика) | РО | 1 | 708.72 | Невыполнение требований НТД | Устранимое | Дефекты сварных швов: брызги металла, натеки, плохое повторное возбуждение дуги, отсутствие плавного перехода сварного шва к основному металлу. Дефекты устранены в процессе контроля. Геометрические размеры: Элемент рамы дет. 2 фланец одно отверстие диаметром 23-24 мм, по КД 27+1 мм.
13 | В00-0000164 | 02.09.2026 |  | Переработчик | СТАРТ ООО (ЭДО Такском ЗП 25.08.26 увед от 24.08.26) | СТАРТ ООО (ЭДО Такском ЗП 25.08.26 увед от 24.08.26) | ПФК(закупка) Стойка 4 (ОР 384.02.00.000 СБ) (от поставщика/переработчика) | РО | 2 | 1465 | Невыполнение требований НТД | Устранимое | Дефекты сварных швов: брызги металла, натеки, плохое повторное возбуждение дуги, отсутствие плавного перехода сварного шва к основному металлу. Дефекты устранены в процессе контроля. Геометрические размеры: Элемент рамы дет. 2 фланец одно отверстие диаметром 23-24 мм, по КД 27+1 мм.