## Лист_1
№ п/п | Номер | Дата | Место проведения контроля | Номенклатура | Группа номенклатуры | Кол., шт. | Кол., кг | Вид несоответствия | Несоответствие | Критичность несоответствия | Склад (место возникновения) | Ответственное подразделение за несоответствие | Ответственная смена за несоответствие | Коренная причина возникновения | Коренная причина необнаружения | Корректирующие действия | Затраты на доработку
6 | И00-0000256 | 11.08.2026 | Корпус №09 | (ПФ) Стержень закладной (Тр.219х6 L=2486) (ЭЗ 249.00.00.001) (слесарная) | ОО | 1 | 74.64 | Наличие сварного соединения, не указанного в КД | Наличие поперечного сварного шва на высоте 890 мм от торца со стороны паза 100х400 мм. | Неустранимое | УМИ корпус №4
7 | И00-0000257 | 11.08.2026 | Склад готовой продукции | ГПЦ(80) Стойка перильная СПО-012 | ПО | 20 | 231 | Невыполнение требований НТД | Скапливание атмосферной влаги на конструкциях (деталь 4) | Устранимое | Склад готовой продукции
8 | И00-0000258 | 11.08.2026 | УМИ корпус №11 | (ПФ) Фланец (20х390х390) (ЭЗ 248.00.00.001) (раскрой) | ОО | 80 | 1368.8 | Невыполнение требований НТД | Геометрические размеры: 1. Размер по КД 390 (+/-0,5) фактически 387-396 мм. 2. Размер по КД 34 (+1) мм фактически до 36 мм. Дефекты реза: 1. Единичные и групповые выхваты в отверстиях. | Малозначительное Неустранимое | УМИ корпус №4
9 | И00-0000259 | 13.08.2026 | УПН корпус №13 | (ПФК) Настил Р 44,4х11,1/30х2 А 1496х1000 (сварка лазерная) | Настилы прессованные | 50 | 1513.5 | Невыполнение требований НТД | Дефекты сварных швов: 1. Натек. 2. Налипший шлак. Заусенцы | Устранимое | УПН корпус №13 | Участок производства настилов | Невозможно установить | Неправильное выполнение технологических операций по сварке | Невнимательность исполнителя | разработаны ранее | Не отражены в 1C:ERP
10 | И00-0000260 | 13.08.2026 | Склад готовой продукции | ГПЦ(100) Карниз К1 (Ц 208.04.00.000 СБ) | МК, другое | 2 | 181.62 | Несоответствия ЦП | Бурая ржавчина, крупинки гартцинка более 2 мм. | Устранимое | ЦЦ БЛ | Цех цинкования | Смены А+Б+В ЦГЦ | Дефицит персонала |  | Открыт набор персонала
11 | И00-0000260 | 13.08.2026 | Склад готовой продукции | ГПЦ(100) Карниз К1н (Ц 208.24.00.000 СБ) | МК, другое | 3 | 272.43 | Несоответствия ЦП | Бурая ржавчина, крупинки гартцинка более 2 мм. | Устранимое | ЦЦ БЛ | Цех цинкования | Смены А+Б+В ЦГЦ | Дефицит персонала |  | Открыт набор персонала
12 | И00-0000260 | 13.08.2026 | Склад готовой продукции | ГПЦ(100) Ограждение для ПО1 (Ц 207.10.01.000 СБ) | МК, другое | 104 | 681.2 | Несоответствия ЦП | Бурая ржавчина, забоины до основного металла, наплывы цинка в зоне монтажных отверстий | Устранимое | ЦЦ БЛ | Цех цинкования | Смены А+Б+В ЦГЦ | Дефицит персонала |  | Открыт набор персонала
13 | И00-0000260 | 13.08.2026 | Склад готовой продукции | ГПЦ(100) Ограждение сигнальное ОС (Ц 208.05.00.000 СБ) | МК, другое | 12 | 373.32 | Бурая ржавчина | Бурая ржавчина | Устранимое | ЦЦ БЛ | Цех цинкования | Смены А+Б+В ЦГЦ | Дефицит персонала |  | Открыт набор персонала
14 | И00-0000260 | 13.08.2026 | Склад готовой продукции | ГПЦ(60) Элемент закладной ЗФ-24/4/К230-5,0-ц (Окно) (ЭЗ 354.00.00.000 СБ) | ОО | 15 | 2745 | Несоответствия ЦП | Бурая ржавчина, забоины до основного металла, наплывы цинка в виде острых капель | Устранимое | ЦЦ БЛ | Цех цинкования | Смены А+Б+В ЦГЦ | Дефицит персонала |  | Открыт набор персонала
15 | И00-0000260 | 13.08.2026 | Склад готовой продукции | ГПЦ(80) Рама Э 357.01.01.000 | ВО | 2 | 379.2 | Несоответствия ЦП | Бурая ржавчина, забоины до основного металла. | Устранимое | ЦЦ БЛ | Цех цинкования | Смены А+Б+В ЦГЦ | Дефицит персонала |  | Открыт набор персонала
55 | К00-0000270 | 10.08.2026 | Цех цинкования | ГПЦ(80) Секция балки СБ-W/2,5-6320/0,5-М5 | ДО | 2 | 108.6 | Забоины ЦП до основного металла | Забоины ЦП до основонго металла | Устранимое | Корпус №01 | Цех цинкования | Смена А ЦГЦ
75 | К00-0000275 | 13.08.2026 | УМИ корпус №11 | (ПФК) Каркас короны (М 009.40.01.000 СБ) (слесарная) | ОО | 2 | 148.2 | Брызги металла | Брызги металла | Устранимое | УМИ корпус №11 | Участок металлоизделий | Смена Б УМИ
77 | К00-0000276 | 14.08.2026 | УМИ корпус №11 | (ПФК) Секция нижняя (М 009.01.00.000 СБ) (сварка) | ОО | 1 | 1977 | Брызги металла | Брызги металла | Устранимое | УМИ корпус №11 | Участок металлоизделий | Смена В УМИ
137 | С00-0000104 | 10.08.2026 | ЦГЦ Малая линия | (ПФК) Шайба Ш3 (раскрой) | МО | 512 | 138.24 | Невыполнение требований НТД | острая кромка, требуется дробеструйная обработка | Устранимое | УМИ корпус №4 | Технический департамент | Невозможно установить | Неисправности оборудования, влияющие на качество продукции | Неисправности оборудования, влияющие на качество продукции | Срок поставки запчастей 3 недели, 1 день на установку и запуск. Отв. тех. департамент.