## Лист_1
№ п/п | Номер | Дата | Место проведения контроля | Номенклатура | Группа номенклатуры | Кол., шт. | Кол., кг | Вид несоответствия | Несоответствие | Критичность несоответствия | Склад (место возникновения) | Ответственное подразделение за несоответствие | Ответственная смена за несоответствие | Коренная причина возникновения | Коренная причина необнаружения | Корректирующие действия | Затраты на доработку
1 | И00-0000253 | 03.08.2026 | УМИ корпус №11 | (ПФК) Консоль отрывная КО-150-W (сварка) | ДО | 1823 | 3368.904 | Брызги металла | Брызги металла | Устранимое | УМИ корпус №11 | Участок металлоизделий | Смены А+Б+В УМИ | Невнимательность исполнителя | Невнимательность исполнителя | Усилить самоконтроль во время изготовления продукции на сварочном роботе. Отв. см. мастера УМИ. | Не отражены в 1C:ERP
2 | И00-0000253 | 03.08.2026 | УМИ корпус №11 | (ПФК) Консоль отрывная КО-150-W (сварка) | ДО | 320 | 591.36 | Брызги металла | Брызги металла | Устранимое | УМИ корпус №11 | Участок металлоизделий | Смены А+Б+В УМИ | Невнимательность исполнителя | Невнимательность исполнителя | Усилить самоконтроль во время изготовления продукции на сварочном роботе. Отв. см. мастера УМИ. | Не отражены в 1C:ERP
3 | И00-0000254 | 05.08.2026 | УМИ корпус №4 | (ПФ) Плита 25х800х1000 мм (раскрой) | РО | 7 | 900.48 | Отклонение формообразования и линейных размеров | ГОСТ 23118 предельные отклонения допустимых прогибов до 1 мм. Фактически от 3-7 мм. | Малозначительное | УМИ корпус №4 | Участок металлоизделий | Смена Б УМИ | Не определены (частично или полностью) требования к продукции | При разработке технологии выбраны неоптимальные процессы, операции, режимы работы оборудования | необходима операция правка после раскроя,т.к. происходит термическое воздействие на заготовку.
4 | И00-0000254 | 05.08.2026 | УМИ корпус №4 | (ПФ) Плита 25х800х1000 (ОР 371.01.00.001) (раскрой) | РО | 3 | 393.48 | Отклонение формообразования и линейных размеров | ГОСТ 23118 предельные отклонения допустимых прогибов до 1 мм. Фактически от 3-6 мм. | Малозначительное | УМИ корпус №4 | Участок металлоизделий | Смена Б УМИ | Не определены (частично или полностью) требования к продукции | При разработке технологии выбраны неоптимальные процессы, операции, режимы работы оборудования | необходима операция правка после раскроя,т.к. происходит термическое воздействие на заготовку.
5 | И00-0000255 | 06.08.2026 | УМИ корпус №11 | (ПФК) Стойка МВС-10-120 (МВС-10-120.00.00 СБ) (слесарная) | МК, другое | 1 | 723.9 | Механическое повреждение | Механическое повреждение при хранении: - деформация поз.5 Планка | Устранимое | Логистика | Отдел логистики | Невозможно установить | Низкая оборачиваемость товаров на складе | Невнимательность исполнителя | Минимизировать количество перестановок для такого рода конструкций. Отв. Отдел логистики
6 | И00-0000256 | 11.08.2026 | Корпус №09 | (ПФ) Стержень закладной (Тр.219х6 L=2486) (ЭЗ 249.00.00.001) (слесарная) | ОО | 1 | 74.64 | Наличие сварного соединения, не указанного в КД | Наличие поперечного сварного шва на высоте 890 мм от торца со стороны паза 100х400 мм. | Неустранимое | УМИ корпус №4
7 | И00-0000257 | 11.08.2026 | Склад готовой продукции | ГПЦ(80) Стойка перильная СПО-012 | ПО | 20 | 231 | Невыполнение требований НТД | Скапливание атмосферной влаги на конструкциях (деталь 4) | Устранимое | Склад готовой продукции
8 | И00-0000258 | 11.08.2026 | УМИ корпус №11 | (ПФ) Фланец (20х390х390) (ЭЗ 248.00.00.001) (раскрой) | ОО | 80 | 1368.8 | Невыполнение требований НТД | Геометрические размеры: 1. Размер по КД 390 (+/-0,5) фактически 387-396 мм. 2. Размер по КД 34 (+1) мм фактически до 36 мм. Дефекты реза: 1. Единичные и групповые выхваты в отверстиях. | Малозначительное Неустранимое | УМИ корпус №4
9 | И00-0000259 | 13.08.2026 | УПН корпус №13 | (ПФК) Настил Р 44,4х11,1/30х2 А 1496х1000 (сварка лазерная) | Настилы прессованные | 50 | 1513.5 | Невыполнение требований НТД | Дефекты сварных швов: 1. Натек. 2. Налипший шлак. Заусенцы | Устранимое | УПН корпус №13 | Участок производства настилов | Невозможно установить | Неправильное выполнение технологических операций по сварке | Невнимательность исполнителя | разработаны ранее | Не отражены в 1C:ERP
10 | И00-0000260 | 13.08.2026 | Склад готовой продукции | ГПЦ(100) Карниз К1 (Ц 208.04.00.000 СБ) | МК, другое | 2 | 181.62 | Несоответствия ЦП | Бурая ржавчина, крупинки гартцинка более 2 мм. | Устранимое | ЦЦ БЛ | Цех цинкования | Смены А+Б+В ЦГЦ | Дефицит персонала |  | Открыт набор персонала
11 | И00-0000260 | 13.08.2026 | Склад готовой продукции | ГПЦ(100) Карниз К1н (Ц 208.24.00.000 СБ) | МК, другое | 3 | 272.43 | Несоответствия ЦП | Бурая ржавчина, крупинки гартцинка более 2 мм. | Устранимое | ЦЦ БЛ | Цех цинкования | Смены А+Б+В ЦГЦ | Дефицит персонала |  | Открыт набор персонала
12 | И00-0000260 | 13.08.2026 | Склад готовой продукции | ГПЦ(100) Ограждение для ПО1 (Ц 207.10.01.000 СБ) | МК, другое | 104 | 681.2 | Несоответствия ЦП | Бурая ржавчина, забоины до основного металла, наплывы цинка в зоне монтажных отверстий | Устранимое | ЦЦ БЛ | Цех цинкования | Смены А+Б+В ЦГЦ | Дефицит персонала |  | Открыт набор персонала
13 | И00-0000260 | 13.08.2026 | Склад готовой продукции | ГПЦ(100) Ограждение сигнальное ОС (Ц 208.05.00.000 СБ) | МК, другое | 12 | 373.32 | Бурая ржавчина | Бурая ржавчина | Устранимое | ЦЦ БЛ | Цех цинкования | Смены А+Б+В ЦГЦ | Дефицит персонала |  | Открыт набор персонала
14 | И00-0000260 | 13.08.2026 | Склад готовой продукции | ГПЦ(60) Элемент закладной ЗФ-24/4/К230-5,0-ц (Окно) (ЭЗ 354.00.00.000 СБ) | ОО | 15 | 2745 | Несоответствия ЦП | Бурая ржавчина, забоины до основного металла, наплывы цинка в виде острых капель | Устранимое | ЦЦ БЛ | Цех цинкования | Смены А+Б+В ЦГЦ | Дефицит персонала |  | Открыт набор персонала
15 | И00-0000260 | 13.08.2026 | Склад готовой продукции | ГПЦ(80) Рама Э 357.01.01.000 | ВО | 2 | 379.2 | Несоответствия ЦП | Бурая ржавчина, забоины до основного металла. | Устранимое | ЦЦ БЛ | Цех цинкования | Смены А+Б+В ЦГЦ | Дефицит персонала |  | Открыт набор персонала
16 | И00-0000261 | 18.08.2026 | Склад готовой продукции | ГПЦ(60) Трубка 20х3,0 (М 009.20.00.003) | Мачты | 308 | 6.16 | Несоответствие геометрических размеров | Размер 19+/-1 мм, фактически 17+/-1 мм | Неустранимое | УМИ корпус №4 | Дирекция по разработкам | Смены А+Б УМИ | Производственные процессы не адаптированы к специфике конкретного заказа | Производственные процессы не адаптированы к специфике конкретного заказа | Изменение КД. Задел не использовать согласно конструкторскому извещению 283/2026-М.
17 | И00-0000261 | 18.08.2026 | Склад готовой продукции | ГПЦ(60) Трубка 20х3,0 (М 009.20.00.003) | ОО | 12 | 0.24 | Несоответствие геометрических размеров | Размер 19+/-1 мм, фактически 17+/-1 мм | Неустранимое | УМИ корпус №4 | Дирекция по разработкам | Смены А+Б УМИ | Производственные процессы не адаптированы к специфике конкретного заказа | Производственные процессы не адаптированы к специфике конкретного заказа | Изменение КД. Задел не использовать согласно конструкторскому извещению 283/2026-М.
18 | И00-0000262 | 18.08.2026 | Корпус №09 | ПФЦ(60) Трубка 20х3,0 (М 009.20.00.003) (оцинкование) | ОО | 162 | 3.24 | Несоответствие геометрических размеров | Размер 19+/-1 мм, фактически 17+/-1 мм | Неустранимое | УМИ корпус №4 | Дирекция по разработкам | Смена Б УМИ | Производственные процессы не адаптированы к специфике конкретного заказа | Производственные процессы не адаптированы к специфике конкретного заказа | Изменение КД. Задел не использовать согласно конструкторскому извещению 283/2026-М.
19 | И00-0000263 | 18.08.2026 | Склад готовой продукции | ГПЦ(80) Стойка перильная СПО-012 | ПО | 40 | 462 | Невыполнение требований НТД | Несоответствует упаковка тарного места, отсутствует печать самоконтроля. Дефекты цинкового покрытия: Забоины до основного металла, бурая вжавчина. | Устранимое | ЦЦ БЛ | Цех цинкования | Смены А+Б+В ЦГЦ | Невнимательность исполнителя | Невнимательность исполнителя | проведен инструктаж с исполнителем | Не отражены в 1C:ERP
20 | И00-0000263 | 18.08.2026 | Склад готовой продукции | ГПЦ(80) Стойка перильная СПО-012 | ПО | 1 | 11.55 | Невыполнение требований НТД | Несоответствует упаковка тарного места, отсутствует печать самоконтроля. Дефекты цинкового покрытия: Забоины до основного металла, бурая вжавчина. | Устранимое | ЦЦ БЛ | Цех цинкования | Смены А+Б+В ЦГЦ | Невнимательность исполнителя | Невнимательность исполнителя | проведен инструктаж с исполнителем | Не отражены в 1C:ERP
21 | И00-0000263 | 18.08.2026 | Склад готовой продукции | ГПЦ(80) Стойка перильная СПО-012 | ПО | 4 | 46.2 | Невыполнение требований НТД | Несоответствует упаковка тарного места. Дефекты цинкового покрытия: Забоины до основного металла, бурая вжавчина. | Устранимое | ЦЦ БЛ | Цех цинкования | Смены А+Б+В ЦГЦ | Невнимательность исполнителя | Невнимательность исполнителя | проведен инструктаж с исполнителем | Не отражены в 1C:ERP
22 | И00-0000264 | 18.08.2026 | Склад готовой продукции | ГПЦ(80) Балка СБ-1б | ДО | 160 | 6890.88 | Несоответствия ЦП | Дефекты покрытия: забоины, наплывы цинка в зоне монтажных отверстий, разрушения покрытия до основанного металла, бурая ржавчина. | Устранимое | ЦЦ БЛ | Цех цинкования | Смены Б+В ЦГЦ | Дефицит персонала |  | Открыт набор персонала | Не отражены в 1C:ERP
23 | И00-0000265 | 18.08.2026 | Склад готовой продукции | ГПЦ(80) Закладная деталь ЗДСБО1 | ДО | 9 | 349.2 | Несоответствия ЦП | Дефекты покрытия: забоины, бурая ржавчина. | Устранимое | ЦЦ БЛ | Цех цинкования | Смена А ЦГЦ | Невнимательность исполнителя | Невнимательность исполнителя | проведен инструктаж с исполнителем | Не отражены в 1C:ERP
24 | И00-0000266 | 20.08.2026 | УМИ корпус №9 | (ПФ) Плита 25х800х1000 (ОР 371.01.00.001) (раскрой) | ОО | 2 | 262.32 | Отклонение формообразования и линейных размеров | ГОСТ 23118 предельные отклонения допустимых прогибов до 1 мм. Фактически до 2 мм. | Малозначительное | УМИ корпус №9 | Участок металлоизделий
25 | И00-0000268 | 20.08.2026 | Склад готовой продукции | ДЛЯ ЗК 496 и 497_ГПЦ(80) Секция ограждения пешеходного 427-1,0Д/2,0 Крест (80) | ПО | 1 | 11.68 | Несплавление | Дефект сварного шва: несплавление сварного шва с основным металлом. | Устранимое | УМИ корпус №11 | Участок металлоизделий | Невозможно установить | Невнимательность исполнителя | Невнимательность исполнителя | Усилить самоконтроль со стороны операторов на св. роботе. Отв. см. мастера УМИ. | Не отражены в 1C:ERP
26 | И00-0000269 | 24.08.2026 | УМИ корпус №11 | (ПФК) Кронштейн 2.К2-1,0-1,5-0/180-Ф5 (сварка) | ОО | 10 | 270.8 | Невыполнение требований НТД | 1. Превышение перекрытия сварного шва. 2. Брызги металла. 3. Поры. 4. Кратеры. 5. Сварной шов неполной длины. 6. Отверсти по КД 2 места, фактически 1. 7. Отсутствует штамп самоконтроля | Устранимое | УМИ корпус №11 | Участок металлоизделий | Смена А УМИ | Малый опыт работы на оборудовании/технологической операции | Невнимательность исполнителя | Обратить внимание на качество выпускаемой продукции со стороны исполнителей. Отв. см. мастера УМИ. | Не отражены в 1C:ERP
27 | И00-0000270 | 26.08.2026 | УМИ корпус №11 | (ПФ) Оболочка ФГН-11,5-02 (4/219/100) (ОО 259.01.00.001) (правка) | ОО | 11 | 2005.63 | Скручивание профиля | 1. Скручивание (винтообразность) элемента 15 мм. (по ГОСТ не более 10 мм). | Малозначительное | УМИ корпус №8 | Технический департамент | Смены А+Б+В УМИ | Неисправности оборудования, влияющие на качество продукции | Неисправности оборудования, влияющие на качество продукции | Произвести ремонт авт. линии сварки опор. Отв. технический департамент.
28 | И00-0000270 | 26.08.2026 | УМИ корпус №11 | (ПФ) Оболочка ФГН-11,5-02 (4/219/100) (ОО 259.01.00.001) (правка) | ОО | 11 | 2005.63 | Скручивание профиля | 1. Скручивание (винтообразность) элемента 15 мм. (по ГОСТ не более 10 мм). | Малозначительное | УМИ корпус №8 | Технический департамент | Смены А+Б+В УМИ | Неисправности оборудования, влияющие на качество продукции | Неисправности оборудования, влияющие на качество продукции | Произвести ремонт авт. линии сварки опор. Отв. технический департамент.
29 | И00-0000271 | 27.08.2026 | УМИ корпус №11 | (ПФК) Консоль отрывная КО-150-W (сварка) | ДО | 430 | 794.64 | Брызги металла | Брызги металла | Устранимое | УМИ корпус №11 | Участок металлоизделий | Смены Б+В УМИ | Малый опыт работы на оборудовании/технологической операции | Невнимательность исполнителя | Обратить внимание на качество выпускаемой продукции со стороны исполнителей. Отв. см. мастера УМИ. | Не отражены в 1C:ERP
30 | И00-0000271 | 27.08.2026 | УМИ корпус №11 | (ПФК) Консоль отрывная КО-150-W (сварка) | ДО | 704 | 1300.992 | Дефекты сварных швов | 1. Брызги металла. 2. Поры | Устранимое | УМИ корпус №11 | Участок металлоизделий | Смены Б+В УМИ | Малый опыт работы на оборудовании/технологической операции | Невнимательность исполнителя | Обратить внимание на качество выпускаемой продукции со стороны исполнителей. Отв. см. мастера УМИ. | Не отражены в 1C:ERP
31 | И00-0000272 | 28.08.2026 | УМИ корпус №11 | (ПФК) Консоль отрывная КО-150-W (сварка) | ДО | 1802 | 3330.096 | Брызги металла | Брызги металла | Устранимое | УМИ корпус №11 | Участок металлоизделий | Смены А+В УМИ | Малый опыт работы на оборудовании/технологической операции | Невнимательность исполнителя | Обратить внимание на качество выпускаемой продукции со стороны исполнителей. Отв. см. мастера УМИ.
32 | К00-0000265 | 03.08.2026 | УМИ корпус №11 | (ПФК) Элемент закладной ЗФ-24/4/К230-2,5 (ЭЗ 249.00.00.000 СБ) (сварка) | ОО | 1 | 91.53 | Отсутствует сварной шов | Отстствубт сварные швы | Устранимое | УМИ корпус №11 | Участок металлоизделий | Смена В УМИ
55 | К00-0000270 | 10.08.2026 | Цех цинкования | ГПЦ(80) Секция балки СБ-W/2,5-6320/0,5-М5 | ДО | 2 | 108.6 | Забоины ЦП до основного металла | Забоины ЦП до основонго металла | Устранимое | Корпус №01 | Цех цинкования | Смена А ЦГЦ
75 | К00-0000275 | 13.08.2026 | УМИ корпус №11 | (ПФК) Каркас короны (М 009.40.01.000 СБ) (слесарная) | ОО | 2 | 148.2 | Брызги металла | Брызги металла | Устранимое | УМИ корпус №11 | Участок металлоизделий | Смена Б УМИ
77 | К00-0000276 | 14.08.2026 | УМИ корпус №11 | (ПФК) Секция нижняя (М 009.01.00.000 СБ) (сварка) | ОО | 1 | 1977 | Брызги металла | Брызги металла | Устранимое | УМИ корпус №11 | Участок металлоизделий | Смена В УМИ
82 | К00-0000278 | 17.08.2026 | УМИ корпус №11 | (ПФК) Стержень секции ВМО-16/6 (слесарная) | МК, другое | 2 | 1285.1 | Брызги металла | Брызги металла | Устранимое | УМИ корпус №11 | Участок металлоизделий | Смена Б УМИ
84 | К00-0000278 | 17.08.2026 | УМИ корпус №11 | (ПФК) Элемент закладной ЗФ-16/4/К140-1,5 (окно) (сварка) | ОО | 8 | 249.04 | Невыполнение требований НТД | Не выполнено притупление кромок, Натеки, Брызги металла | Устранимое | УМИ корпус №11 | Участок металлоизделий | Смена Б УМИ
91 | К00-0000281 | 19.08.2026 | УМИ корпус №11 | (ПФК) Стержень секции ВМО-16/6 (слесарная) | МК, другое | 1 | 642.55 | Невыполнение требований НТД | Не выполнено притупление кромок, брызги металла, натеки | Устранимое | УМИ корпус №11 | Участок металлоизделий | Смена В УМИ
92 | К00-0000281 | 19.08.2026 | УМИ корпус №11 | (ПФК) Стержень секции ВМО-16/6 (слесарная) | МК, другое | 1 | 642.55 | Дефекты сварных швов | Не выполнено требование "Заварить", Брызги | Устранимое | УМИ корпус №11 | Участок металлоизделий | Смена В УМИ
94 | К00-0000281 | 19.08.2026 | УМИ корпус №11 | (ПФК) Ствол секции нижней (М 009.01.02.000 СБ) (сварка) | ОО | 1 | 1611.61 | Брызги металла | Брызги металла | Устранимое | УМИ корпус №11 | Участок металлоизделий | Смена В УМИ
116 | К00-0000286 | 26.08.2026 | УМИ корпус №11 | (ПФК) Каркас короны (М 009.40.01.000 СБ) (слесарная) | ОО | 1 | 74.1 | Дефекты сварных швов | Брызги, кратеры | Устранимое | УМИ корпус №11 | Участок металлоизделий | Смена А УМИ
117 | К00-0000286 | 26.08.2026 | УМИ корпус №11 | (ПФК) Каркас короны (М 009.40.01.000 СБ) (слесарная) | ОО | 1 | 74.1 | Брызги металла | Брызги металла | Устранимое | УМИ корпус №11 | Участок металлоизделий | Смена А УМИ
127 | С00-0000095 | 02.08.2026 | Корпус №01 | ГПСкомпл(60) Кронштейн 1.К2-2,0-1,5-0/180-Ф4-ц (МС 866.00.00.000 СБ) | ОО | 12 | 354 | Наличие карманов, закрытых полостей и воздушных мешков | воздушный карман в месте сгиба | Устранимое | УМИ корпус №11 | Участок металлоизделий | Невозможно установить | Не определены (частично или полностью) требования к продукции | Не определены (частично или полностью) требования к продукции |  | Не отражены в 1C:ERP
128 | С00-0000096 | 02.08.2026 | ЦГЦ Большая линия | ГПЦ(60) Ствол опоры ФГН-10,0-02-ц (ОО 304.01.00.000 СБ) | ОО | 2 | 329.64 | Механическое повреждение | замятые | Устранимое | Не определено | [5 empty] | Не отражены в 1C:ERP
129 | С00-0000097 | 03.08.2026 | Корпус №01 | ГПЦ(80) Секция балки СБ-W/3-6320/0,5-М5 | ДО | 1 | 67.763 | Несоответствие требованиям КД | выкус | Устранимое | УМИ корпус №2 | Участок металлоизделий | Смена А УМИ | Не проведён технический контроль продукции, сырья, материалов, комплектующих | Невнимательность исполнителя | Усилить контроль за исполнителем. Отв Бригадир
130 | С00-0000098 | 05.08.2026 | Корпус №01 | (ПФК(закупка)) Сегмент секции С-1 нижняя часть (ОР 374.02.02.000 СБ) (от поставщика/переработчика) | ОО | 1 | 539.75 | Наличие карманов, закрытых полостей и воздушных мешков | нет отверстий под слив цинка | Устранимое | УМИ корпус №11 | Участок металлоизделий | Невозможно установить | Нарушение требований технологической документации | При разработке технологии выбраны неоптимальные процессы, операции, режимы работы оборудования | необходимо изменение КД | Не отражены в 1C:ERP
131 | С00-0000099 | 05.08.2026 | Корпус №01 | ПФК(закупка) Кронштейн 1.К2-2,0-1,5-0/180-Ф4 (МС 866.00.00.000 СБ) (от поставщика/переработчика) | ОО | 10 | 295 | Наличие карманов, закрытых полостей и воздушных мешков | воздушный карман в месте сгиба | Устранимое | УМИ корпус №11 | Участок металлоизделий | Невозможно установить | Не определены (частично или полностью) требования к продукции | Не определены, частично или полностью, обязанности и/или полномочия | необходимо изменение в КД | Не отражены в 1C:ERP
132 | С00-0000100 | 06.08.2026 | Корпус №01 | ГПЦ(80) Секция балки СБ-W/3-6320/0,5-М5 | ДО | 1 | 67.763 | Несоответствия металлопроката |  | Устранимое | УМИ корпус №2 | Участок металлоизделий | Смена А УМИ | Скрытый дефект в продукции поставщиков | Не проведён технический контроль продукции, сырья, материалов, комплектующих | 1. Направить информацию о выявленном несоответствии поставщику. Отв. отдел закупок 2. Усилить контроль отв. сменный мастер/бригадир
133 | С00-0000101 | 06.08.2026 | Корпус №01 | ГПЦ(80) Секция балки СБ-W/3-6320/0,5-М5 | ДО | 30 | 2032.89 | Механическое повреждение |  | Устранимое | Склад готовой продукции | Отдел логистики | Невозможно установить | Не соблюдены требования к хранению и транспортировке продукции, сырья, материалов, комплектующих | На соблюдены требования к хранению и транспортировке продукции, сырья, материалов, комплектующих | Проработка в коллективе, соблюдение правил транспортировки и хранения
134 | С00-0000102 | 08.08.2026 | ЦГЦ Большая линия | ГПЦ(80) Секция балки СБ-3N/2,5-4320/0,5-М5 | МО | 1 | 61.69 | Несоответствие требованиям КД | Смещение отверстий | Устранимое | УМИ корпус №2 | Участок металлоизделий | Смена В УМИ | Невнимательность исполнителя | Невнимательность исполнителя | Усилить самоконтроль операторов на профилировочной линии. Проверка сетки отверстий при помощи щупа. Отв. см. мастер и бригадир. | Не отражены в 1C:ERP
135 | С00-0000103 | 08.08.2026 | ЦГЦ Большая линия | ПФЦ(100) Настил SP 34х50/25х3 S4 Е Zn 800х700 (оцинкование) | Настилы сварные | 1 | 12.09 | Не соответствует марка стали и /или материал | Разная сталь | Устранимое | УПН корпус №13 | Участок производства настилов | Невозможно установить | Некорректно выбраны материалы/комплектующие | Невнимательность исполнителя | разработаны ранее | Не отражены в 1C:ERP
136 | С00-0000103 | 08.08.2026 | ЦГЦ Большая линия | ПФЦ(100) Настил SP 34х50/25х3 S4 Е Zn 800х1000 (оцинкование) | Настилы сварные | 27 | 449.82 | Не соответствует марка стали и /или материал | Разная сталь | Устранимое | УПН корпус №13 | Участок производства настилов | Невозможно установить | Некорректно выбраны материалы/комплектующие | Невнимательность исполнителя | разработаны ранее | Не отражены в 1C:ERP
137 | С00-0000104 | 10.08.2026 | ЦГЦ Малая линия | (ПФК) Шайба Ш3 (раскрой) | МО | 512 | 138.24 | Невыполнение требований НТД | острая кромка, требуется дробеструйная обработка | Устранимое | УМИ корпус №4 | Технический департамент | Невозможно установить | Неисправности оборудования, влияющие на качество продукции | Неисправности оборудования, влияющие на качество продукции | Срок поставки запчастей 3 недели, 1 день на установку и запуск. Отв. тех. департамент.
138 | С00-0000105 | 18.08.2026 | ЦГЦ Малая линия | (ПФК) Пластина анкерная (формирование отверстий) | ФО | 94 | 44.18 | Невыполнение технических требований КД | острая кромка,не зачищено после резки лазера | Устранимое | ЦЦ АЛМЦ | Участок металлоизделий | Смена В УМИ | Невнимательность исполнителя | Невнимательность исполнителя | Оператор частично пропустил ПФ с окалиной. Усилить самоконтроль со стороны оператора при работе на лазерной резке. Отв. бригадир Захаров А.В. | Не отражены в 1C:ERP
139 | С00-0000106 | 24.08.2026 | Корпус №01 | (ПФК) Секция балки переходная СБП-W/2,5-М5 (сварка) | ДО | 5 | 31.68 | Несоответствие требованиям КД | отверстия несоответствуют чертежу | Устранимое | УМИ корпус №11 | Участок металлоизделий | Смена В УМИ | Невнимательность исполнителя | Невнимательность исполнителя | Провести беседу с исполнителем. Усилить контроль. | Не отражены в 1C:ERP
140 | С00-0000107 | 25.08.2026 | Корпус №01 | (ПФК(закупка)) Стойка Ст-2 (ОР 368.01.00.000 СБ) (от поставщика/переработчика) | ОО | 1 | 1786.36 | Грибовидность полки | гнутая пластина | Устранимое | Переработчик
141 | С00-0000108 | 26.08.2026 | Корпус №01 | (ПФК) Секция балки СБ-W/2,5-4320/0,5-М5 (профилирование) | ДО | 1 | 37.92 | Смещение сетки отверстий | Смещение сетки отверстий | Устранимое | УМИ корпус №2 | Участок металлоизделий | Смена В УМИ | Малый опыт работы на оборудовании/технологической операции | Невнимательность исполнителя | Провести беседу с исполнителем. Усилить контроль. | Не отражены в 1C:ERP
142 | С00-0000109 | 26.08.2026 | Корпус №01 | ГПЦ(80) Секция балки СБ-W/2,5-4320/0,5-М5 | ДО | 1 | 37.92 | Смещение сетки отверстий | Смещение сетки отверстий | В работе | УМИ корпус №2 | Участок металлоизделий | Смена В УМИ | Малый опыт работы на оборудовании/технологической операции | Невнимательность исполнителя | Провести беседу с исполнителем. Усилить контроль. | Не отражены в 1C:ERP
143 | С00-0000110 | 26.08.2026 | Корпус №01 | (ПФК(закупка)) Стойка Ст-3 (ОР 369.01.00.000 СБ) (от поставщика/переработчика) | ОО | 1 | 1584.13 | Грибовидность полки | гнутая пластина | Устранимое | Переработчик | [5 empty] | Не отражены в 1C:ERP
144 | С00-0000112 | 27.08.2026 | Корпус №01 | (ПФК(закупка)) Стойка Ст-1 (ОР 374.01.00.000 СБ) (от поставщика/переработчика) | ОО | 1 | 1802.92 | Грибовидность полки | гнутая пластина | Устранимое | Переработчик
145 | С00-0000113 | 28.08.2026 | Корпус №01 | ГПЦ(80) Секция балки СБ-W/2,5-6320/0,5-М5 | ДО | 1 | 54.3 | Несоответствие требованиям КД | лишнее отверстие | Устранимое | УМИ корпус №2 | Участок металлоизделий | Смена А УМИ | Не проведён технический контроль продукции, сырья, материалов, комплектующих | Невнимательность исполнителя | Усилить контроль, провести беседу с исполнителем
146 | С00-0000114 | 28.08.2026 | Корпус №01 | (ПФК(закупка)) Стойка Ст-3 (ОР 369.01.00.000 СБ) (от поставщика/переработчика) | ОО | 1 | 1584.13 | Грибовидность полки | гнутая пластина ,не зачищеные сварные швы | Устранимое | Переработчик
147 | С00-0000115 | 29.08.2026 | Корпус №01 | (ПФК(закупка)) Стойка Ст-5 (ОР 371.01.00.000 СБ) (от поставщика/переработчика) | ОО | 1 | 1704.28 | Грибовидность полки | гнутая пластина | Устранимое | Переработчик
148 | С00-0000116 | 30.08.2026 | Корпус №01 | (ПФК(закупка)) Стойка Ст-4 (ОР 370.01.00.000 СБ) (от поставщика/переработчика) | ОО | 1 | 1691.19 | Грибовидность полки | гнутая пластина ,не зачищеные сварные швы,не зачищена кромка. | Устранимое | Переработчик
149 | С00-0000117 | 30.08.2026 | Корпус №01 | ГПЦ(80) Стойка дорожная СД-1,45Ш14-3 | ДО | 1 | 17.88 | Несоответствие требованиям КД | кривая | Устранимое | Не определено