## Лист_1
№ п/п | Номер | Дата | Место проведения контроля | Номенклатура | Группа номенклатуры | Кол., шт. | Кол., кг | Вид несоответствия | Несоответствие | Критичность несоответствия | Склад (место возникновения) | Ответственное подразделение за несоответствие | Ответственная смена за несоответствие | Коренная причина возникновения | Коренная причина необнаружения | Корректирующие действия | Затраты на доработку
2 | И00-0000161 | 04.05.2026 | Корпус №08 | (ПФК) Ствол СФГ-700-9,0-02 (сварка) | ОО | 8 | 1804.64 | Невыполнение требований НТД | 1. Отверстие Ø30+1 мм по КД 2 шт., фактически 1 отверстие. 2. Незавареный кратер. 3. Натеки. 4. Налипший шлак. | Устранимое | УМИ корпус №8 | Участок металлоизделий | Смена В УМИ | Малый опыт работы на оборудовании/технологической операции | Невнимательность исполнителя | Провести повторно инструктаж по самоконтролю.Отв.см.мастер. Усилить контроль за данным сотрудником.Отв.бригадир | Не отражены в 1C:ERP
5 | И00-0000163 | 05.05.2026 | Корпус №11 | (ПФ) Стойка МВС-10-120 (МВС-10-120.00.00 СБ) (сварка 2 этап) | МВС | 1 | 723.9 | Дефекты сварных швов | Дефекты сварных швов: - незаваренный кратер; - плохое повторное возобновление дуги (сварной шов №1 соединение дет. 11 с дет. 5, 6, 7). | Устранимое | УМИ корпус №11 | Участок металлоизделий | Смена Б УМИ | Нарушение требований технологической документации | Невнимательность исполнителя | провести инструктаж с разьяснением тробований к выпускаемой продукции | Не отражены в 1C:ERP
6 | И00-0000164 | 05.05.2026 | Корпус №13 | (ПФК) Настил SP 34х38/30х3 S5 А 1170х1000 (сварка) | Настилы сварные | 15 | 447.3 | Невыполнение требований НТД | 1. Выступание связующих элементов над несущими полосами 3 мм. (По СТО не более 1,5 мм). 2. Занижение обрамляющего элемента относительно несущей полосы 2 мм (По СТО не более 1 мм). 3. Брызги металла. 4. Скопление пор. 5. Натеки. 6. Заусенцы. 7. Незаваренный кратер. 8. Несплавления | Устранимое | УПН корпус №13 | Участок производства настилов | Смена А УПН | Неправильное выполнение технологических операций по сварке | Малый опыт работы на оборудовании/технологической операции | Провдена разъяснительная беседа с сотрудниками и усилен контроль за качеством сварных настилов. | Не отражены в 1C:ERP
7 | И00-0000165 | 06.05.2026 | _Склад корпус №13 | (ПФК) Настил SP 34х38/30х3 S5 А 1170х1000 (сварка) | Настилы сварные | 5 | 149.1 | Невыполнение требований НТД | 1. Выступание связующих элементов над несущими полосами до 3 мм (По СТО не более 1,5 мм). 2. Брызги металла. 3. Натек (1шт). 4. Несплавление (1шт). 5. Механические повреждения связующих элементов. По КД размер 1170 (-4мм), фактически 1164мм (1шт). | Устранимое | УПН корпус №13 | Участок производства настилов | Невозможно установить | Малый опыт работы на оборудовании/технологической операции | Невнимательность исполнителя | провести беседу с оператором | Не отражены в 1C:ERP
8 | И00-0000165 | 06.05.2026 | _Склад корпус №13 | (ПФК) Настил SP 34х38/30х3 S5 А 1170х1000 (сварка) | Настилы сварные | 21 | 626.22 | Невыполнение требований НТД | 1. Выступание связующих элементов над несущими полосами до 3 мм (По СТО не более 1,5 мм). 2. Брызги металла. 3. Скопление пор. 4. Несплавления | Устранимое | УПН корпус №13 | Участок производства настилов | Невозможно установить | Малый опыт работы на оборудовании/технологической операции | Невнимательность исполнителя | провести беседу с оператором | Не отражены в 1C:ERP
9 | И00-0000166 | 06.05.2026 | Корпус №11 | (ПФК) Изделие закладное МН6' (сварка) | МК, другое | 1 | 292.82 | Невыполнение требований НТД | 1. Размер по КД 360 мм (+2), фактически 358-359 мм. 2. Налипший шлак. 3. Брызги металла. 4. Незавареный кратер. 5. Плохое повторное возбуждение дуги. | Малозначительное Устранимое | УМИ корпус №11 | Участок металлоизделий | Смена Б УМИ | Нарушение требований технологической документации | Невнимательность исполнителя | проведена беседа по каждому пункту в акте. | Не отражены в 1C:ERP
10 | И00-0000166 | 06.05.2026 | Корпус №11 | (ПФК) Изделие закладное МН6 (сварка) | МК, другое | 1 | 292.82 | Невыполнение требований НТД | 1. Деталь поз. 1: зазор между листом и стальной линейкой (1м) до 1,5 мм, фактически 2-3 мм. Дефекты лазерной резки: 2. Налипший шлак. Дефекты сварных швов: 3. Брызги металла. 4. Незавареный кратер. 5. Плохое повторное возбуждение дуги. | Малозначительное Устранимое | УМИ корпус №11 | Участок металлоизделий | Смена Б УМИ | Нарушение требований технологической документации | Невнимательность исполнителя | проведена беседа по каждому пункту в акте. | Не отражены в 1C:ERP
11 | И00-0000167 | 06.05.2026 | Корпус №09 | (ПФК) Настил Р 44,4х11,1/30х2 А 1496х1000 (сварка лазерная) | Настилы прессованные | 20 | 605.4 | Невыполнение требований НТД | 1. Занижение обрамляющего элемента относительно несущей полосы 1,5 мм (по СТО не более 1 мм). 2. Налипший шлак. 3. Заусенцы. 4. Механические повреждения | Устранимое | УПН корпус №9 | Участок производства настилов | Смена А УПН | Невнимательность исполнителя | Малый опыт работы на оборудовании/технологической операции | Дополнительный контроль на участке "ЗАЧИСТКА". | Не отражены в 1C:ERP
12 | И00-0000169 | 07.05.2026 | Корпус №01 | ГПЦ(100) Карниз К2 (Ц 208.07.00.000 СБ) | МК, другое | 8 | 945.04 | Отклонение формообразования и линейных размеров | По ГОСТ 23118 Табл. Б.1 п. 7.3 Предельные отклонения допустимых прогибов в плоскости и из плоскости монтажного элемента по длине - 2,7 мм, фактически до 10 мм | Малозначительное | ЦЦ БЛ | Технологический отдел | Невозможно установить | При разработке технологии выбраны неоптимальные процессы, операции, режимы работы оборудования | При разработке технологии выбраны неоптимальные процессы, операции, режимы работы оборудования | 1. Разработать рекомандации по контролю/ТУ для изделий для поведения контроля данного параметра в условиях ЦГЦ
13 | И00-0000169 | 07.05.2026 | Корпус №01 | ГПЦ(100) Карниз К2 (Ц 208.07.00.000 СБ) | МК, другое | 9 | 1063.17 | Отклонение формообразования и линейных размеров | По ГОСТ 23118 Табл. Б.1 п. 7.3 Предельные отклонения допустимых прогибов в плоскости и из плоскости монтажного элемента по длине - 2,7 мм, фактически до 8 мм | Малозначительное | ЦЦ БЛ | Технологический отдел | Невозможно установить | При разработке технологии выбраны неоптимальные процессы, операции, режимы работы оборудования | При разработке технологии выбраны неоптимальные процессы, операции, режимы работы оборудования | 1. Разработать рекомандации по контролю/ТУ для изделий для поведения контроля данного параметра в условиях ЦГЦ
14 | И00-0000169 | 07.05.2026 | Корпус №01 | ГПЦ(100) Карниз К2 (Ц 208.07.00.000 СБ) | МК, другое | 1 | 118.13 | Отклонение формообразования и линейных размеров | По ГОСТ 23118 Табл. Б.1 п. 7.3 Предельные отклонения допустимых прогибов в плоскости и из плоскости монтажного элемента по длине - 2,7 мм, фактически до 8 мм | Малозначительное | ЦЦ БЛ | Технологический отдел | Невозможно установить | При разработке технологии выбраны неоптимальные процессы, операции, режимы работы оборудования | При разработке технологии выбраны неоптимальные процессы, операции, режимы работы оборудования | 1. Разработать рекомандации по контролю/ТУ для изделий для поведения контроля данного параметра в условиях ЦГЦ
15 | И00-0000170 | 10.05.2026 | _Склад корпус №11 | (ПФК) Секция прохода СП2-1 (Ц 208.32.01.000 СБ) (снятие фасок) | МК, другое | 2 | 206.02 | Несоответствие геометрических размеров | По КД размер 250+-2мм, фактически 245мм, поры (1 шт). По КД размер 144+-1мм, фактически 139-144мм, размер по КД 250+-2мм, фактически 255мм (1 шт). | Малозначительное Устранимое | УМИ корпус №11 | Участок металлоизделий | Смена В УМИ | Невнимательность исполнителя | Не проведён технический контроль продукции, сырья, материалов, комплектующих | 1. С исполнителем операции сварка провести беседу о корректности чтения КД Отв. сменный мастер смены
16 | И00-0000171 | 12.05.2026 | Участок металлоизделий | (ПФК) Стойка МВС-10-120 (МВС-10-120.00.00 СБ) (слесарная) | МВС | 1 | 723.9 | Дефекты сварных швов | 4 сварных шва не соответствуют требованиям МВС-9,5-150.00.00 СБ ТТ п.2 | Устранимое | УМИ корпус №11 | Участок металлоизделий | Смена Б УМИ | Нарушение требований технологической документации | Не определены (частично или полностью) требования к продукции | провести инструктаж о качестве сварных соединений | Не отражены в 1C:ERP
17 | И00-0000172 | 12.05.2026 | _Склад корпус №13 | (ПФК) Настил SP 34х38/30х3 S5 А 1170х1000 (сварка) | Настилы сварные | 4 | 119.28 | Невыполнение требований НТД | Выступание связующих элементов над несущей полосой более 1,5мм. Брызги металла. Несплавления. | Устранимое | УПН корпус №13 | Участок производства настилов | Невозможно установить | Малый опыт работы на оборудовании/технологической операции | Невнимательность исполнителя | Принято решение маркировать настилы с целью введения персональной ответственности сварщиков. Выявленные недочеты будут исправлятся исполнителями в нер | Не отражены в 1C:ERP
18 | И00-0000172 | 12.05.2026 | _Склад корпус №13 | (ПФК) Настил SP 34х38/30х3 S5 А 1170х1000 (сварка) | Настилы сварные | 15 | 447.3 | Невыполнение требований НТД | Выступание связующих элементов над несущей полосой по СТО не более 1,5мм, фактический до 4мм. Занижение обрамляющего элемнта относительно несущей полосы по СТО не более 1мм, фактически до 3мм. Выступание обрамляющего элемента над несущими полосами по СТО не более 1 мм, фактически 2мм. Несплавления. Брызги металла. | Устранимое | УПН корпус №13 | Участок производства настилов | Невозможно установить | Малый опыт работы на оборудовании/технологической операции | Невнимательность исполнителя | Принято решение маркировать настилы с целью введения персональной ответственности сварщиков. Выявленные недочеты будут исправлятся исполнителями в нер | Не отражены в 1C:ERP
19 | И00-0000172 | 12.05.2026 | _Склад корпус №13 | (ПФК) Настил SP 34х38/30х3 S5 А 1170х650 (сварка) | Настилы сварные | 6 | 118.56 | Брызги металла | Брызги металла | Устранимое | УПН корпус №13 | Участок производства настилов | Невозможно установить | Малый опыт работы на оборудовании/технологической операции | Невнимательность исполнителя | Принято решение маркировать настилы с целью введения персональной ответственности сварщиков. Выявленные недочеты будут исправлятся исполнителями в нер | Не отражены в 1C:ERP
20 | И00-0000173 | 12.05.2026 | Корпус №11 | (ПФК) Стойка МВС-10-80 (слесарная) | МВС | 1 | 545.9 | Дефекты сварных швов | Наплывы металла, незаваренный кратер, плохое повторное возобнавление дуги, брызги металла | Устранимое | УМИ корпус №11 | Участок металлоизделий | Смена Б УМИ | Нарушение требований технологической документации | Невнимательность исполнителя | Проведение беседы с исполнителями о требованиях к сварным швам | Не отражены в 1C:ERP
21 | И00-0000174 | 13.05.2026 | _Склад корпус №13 | (ПФК) Настил Р 44,4х11,1/30х3 А 1675х895 (сварка лазерная) | Настилы прессованные | 25 | 980 | Отклонение от прямолинейности | По СТО выгнутость не более 8мм, фактически до 10мм. | Малозначительное | УПН корпус №9 | Участок производства настилов | Невозможно установить | В работе | В работе | В работе
22 | И00-0000174 | 13.05.2026 | _Склад корпус №13 | (ПФК) Настил Р 44,4х11,1/30х3 А 1675х895 (сварка лазерная) | Настилы прессованные | 20 | 784 | Отклонение от прямолинейности | По СТО выгнутость не более 8мм, фактически до 10мм. Несплавление несущей и обрамляющей полосы (1шт). | Малозначительное | УПН корпус №9 | Участок производства настилов | Невозможно установить | В работе | В работе | В работе
23 | И00-0000174 | 13.05.2026 | _Склад корпус №13 | (ПФК) Настил Р 44,4х11,1/30х3 А 1675х895 (сварка лазерная) | Настилы прессованные | 40 | 1568 | Отклонение от прямолинейности | По СТО выгнутость не более 8мм, фактически до 12мм. | Малозначительное | УПН корпус №9 | Участок производства настилов | Невозможно установить | В работе | В работе | В работе
24 | И00-0000174 | 13.05.2026 | _Склад корпус №13 | (ПФК) Настил Р 44,4х11,1/30х3 А 1675х895 (сварка лазерная) | Настилы прессованные | 38 | 1489.6 | Отклонение от прямолинейности | По СТО выгнутость не более 8мм, фактически до 13мм. | Малозначительное | УПН корпус №9 | Участок производства настилов | Невозможно установить | В работе | В работе | В работе
25 | И00-0000174 | 13.05.2026 | _Склад корпус №13 | (ПФК) Настил Р 44,4х11,1/30х3 А 1675х895 (сварка лазерная) | Настилы прессованные | 20 | 784 | Отклонение от прямолинейности | По СТО выгнутость не более 8мм, фактически до 14мм. | Малозначительное | УПН корпус №9 | Участок производства настилов | Невозможно установить | В работе | В работе | В работе
26 | И00-0000174 | 13.05.2026 | _Склад корпус №13 | (ПФК) Настил Р 44,4х11,1/30х3 А 1675х895 (сварка лазерная) | Настилы прессованные | 20 | 784 | Отклонение от прямолинейности | По СТО выгнутость не более 8мм, фактически до 15мм. | Малозначительное | УПН корпус №9 | Участок производства настилов | Невозможно установить | В работе | В работе | В работе
27 | И00-0000175 | 13.05.2026 | Корпус №11 | (ПФК) Корпус КД6 для КА (100х200) (сварка) | БО | 21 | 21.63 | Невыполнение требований НТД | Дефекты сварных швов:1. Незаваренный кратер. 2. Брызги металла. Дефекты термической резки: 1. Налипший шлак. | Устранимое | УМИ корпус №11 | Департамент производства | Смена В УМИ | Невнимательность исполнителя | Не проведён технический контроль продукции, сырья, материалов, комплектующих | Провести беседу с исполнителем Отв. сменный мастр/бригадир | Не отражены в 1C:ERP
28 | И00-0000175 | 13.05.2026 | Корпус №11 | (ПФК) Корпус КД6 для КА (100х200) (сварка) | КД6 | 37 | 38.11 | Невыполнение требований НТД | Дефекты сварных швов:1. Незаваренный кратер. 2. Брызги металла. Дефекты термической резки: 1. Налипший шлак. | Устранимое | УМИ корпус №11 | Департамент производства | Смена В УМИ | Невнимательность исполнителя | Не проведён технический контроль продукции, сырья, материалов, комплектующих | Провести беседу с исполнителем Отв. сменный мастр/бригадир | Не отражены в 1C:ERP
29 | И00-0000176 | 14.05.2026 | Корпус №11 | (ПФК) Ограждение Ог-1 (сварка) | МК, другое | 2 | 172.48 | Невыполнение требований НТД | 1. Сварной шов №2 не соответствует требованиям ГОСТ 14098-2014 (Табл 11). 2. Острые кромки радиусом менее 2,0 мм на детали 6. | Малозначительное | УМИ корпус №11 | Участок металлоизделий | Смена А УМИ | Невнимательность исполнителя | Не проведён технический контроль продукции, сырья, материалов, комплектующих | Провести беседу с исполнителем о требованиях к качеству продукции и корректности чтения КД Отв. сменный мастер/бригадир
30 | И00-0000177 | 14.05.2026 | Корпус №11 | (ПФК) Секция 310-УПО L=3000 мм (сварка) | ПО | 13 | 771.68 | Дефекты сварных швов | 1. Незаваренный кратер 2. Брызги металла | Устранимое | УМИ корпус №11 | Департамент маркетинга | Смена В УМИ | Невнимательность исполнителя | Не проведён технический контроль продукции, сырья, материалов, комплектующих | Усилить внимание к прописанным требованиям в КД со стороны исполнителей. Отв. см. мастер, бригадир. | Не отражены в 1C:ERP
31 | И00-0000178 | 15.05.2026 | Корпус №09 | (ПФК) Настил Р 44,4х11,1/30х3 А 895х1380 (сварка лазерная) | Настилы прессованные | 5 | 162.85 | Несплавление | 1. Несплавление | Устранимое | УПН корпус №9 | Участок производства настилов | Невозможно установить | Малый опыт работы на оборудовании/технологической операции | Невнимательность исполнителя | несварение углов. проведена настройка контактной сварки, подобранны оптимальные параметры сварки.
32 | И00-0000178 | 15.05.2026 | Корпус №09 | (ПФК) Настил Р 44,4х11,1/30х3 А 895х1380 (сварка лазерная) | Настилы прессованные | 5 | 162.85 | Невыполнение требований НТД | 1. Выступание обрамляющего элемента над несущими полосами 1,5 мм (по СТО не более 1 мм). | Устранимое | УПН корпус №9 | Участок производства настилов | Невозможно установить | Малый опыт работы на оборудовании/технологической операции | Невнимательность исполнителя | несварение углов. проведена настройка контактной сварки, подобранны оптимальные параметры сварки.
33 | И00-0000178 | 15.05.2026 | Корпус №09 | (ПФК) Настил Р 44,4х11,1/30х3 А 895х1380 (сварка лазерная) | Настилы прессованные | 4 | 130.28 | Невыполнение требований НТД | 1. Выступание связующей полосы над несущей 2 мм (по СТО не более 1,5 мм). 2. Несплавление. 3. Размер по КД 30 +/-0,2 мм фактически 26-27 мм | Устранимое | УПН корпус №9 | Участок производства настилов | Невозможно установить | Малый опыт работы на оборудовании/технологической операции | Невнимательность исполнителя | несварение углов. проведена настройка контактной сварки, подобранны оптимальные параметры сварки.
34 | И00-0000179 | 16.05.2026 | Корпус №11 | (ПФК) Лестница Л-1 (слесарная) | МК, другое | 1 | 590.32 | Невыполнение требований НТД | Несоответствия геометрических размеров: 1. Размер по КД 800 +/-2 фактически 804 мм. Отклонения от прямолинейности: 1. Прогиб в плоскости дет.1 - 25 мм (по ГОСТ 23118 не более 10 мм). 2. Прогиб в плоскости дет.5 - 11-14 мм (по ГОСТ 23118 не более 10 мм). Дефекты сварных швов: 1. Брызги металла. 2. Незавреный кратер. 3. Несплавление. 4.Подрезы. 5. Сварной шов №2 не соответствует требованию КД. Дефекты термической резки: 1. Налипший шлак. Неоответстви техническим требованиям КД: 1. Не выполнено притупление кромок детали 4. 2. Не выполнено притупление кромок детали 5. | Малозначительное Устранимое | УМИ корпус №11 | Участок металлоизделий | Смена А УМИ | Невнимательность исполнителя | Не проведён технический контроль продукции, сырья, материалов, комплектующих | Усилить контроль и провести беседу с исполнителями отв. сменный мастер/бригадир | Не отражены в 1C:ERP
54 | И00-0000181 | 22.05.2026 | Склад готовой продукции | ГПЦ(настил)(40) Настил Р 44,4х11,1/30х2 А Zn 1496х1000 | Настилы прессованные | 5 | 151.35 | Невыполнение требований НТД | Несоответствие геометрических размеров: вмятины крайней несущей полосы до 15 мм. Дефекты ЦП: забоины до основного металла. Несоответствия упаковки тарного места: Упаковочная лента порвана, настилы смещены друг относительно друга. | Устранимое | Склад готовой продукции | Отдел логистики | Невозможно установить | Нарушение установленных схем маршрутов и перемещений внутри предприятия | Нарушение установленных схем маршрутов и перемещений внутри предприятия | расположение продукции вдали от мест движения транспорта
55 | И00-0000182 | 22.05.2026 | Склад готовой продукции | ГПБ(200) Элемент закладной ЗФ-30/8/Д380-2,5-б (ЭЗ 357.00.00.000 СБ) | ОО | 132 | 13791.36 | Невыполнение требований НТД | Дефекты Битумного покрытия: сморщивание, потеки. Наличие битумного материала на поверхностях, не указанных в КД (дет. 4) | Устранимое | ЦЦ АЛМЦ | В работе | В работе | В работе | В работе | В работе | Не отражены в 1C:ERP
56 | И00-0000183 | 24.05.2026 | Корпус №11 | (ПФК) Каркас короны (I/D1256/d805) (сварка) | Мачты | 1 | 41.68 | Отклонение от прямолинейности | 1. Предельные отклонения допустимых прогибов в плоскости дет.1 фактически 2-3 мм (по ГОСТ 23118 п. 7.3 не более 658х0,001 = 0,6 мм) | Малозначительное | УМИ корпус №11 | Участок металлоизделий | Смена Б УМИ | Нарушение требований технологической документации | При разработке технологии выбраны неоптимальные процессы, операции, режимы работы оборудования | проведен инструктаж о качестве выпускаемой продукции | Не отражены в 1C:ERP
57 | И00-0000184 | 25.05.2026 | Склад готовой продукции | ГПЦ(100) Секция прохода СП2-2 (Ц 208.32.02.000 СБ) | ДиМ | 21 | 1292.34 | Несоответствует упаковка тарного места | Упаковка тарного места не соответствует требованиям КД: натяжка упаковочных лент не обеспечивает плотность упаковки; отсутствие картона в местах контакта упаковочной ленты с изделием. | Устранимое | ЦЦ БЛ | Цех цинкования | Смена А ЦГЦ | Упаковка не обеспечивает сохранность изделия при хранении и транспортировке | Упаковка не обеспечивает сохранность изделия при хранении и транспортировке | . | Не отражены в 1C:ERP
58 | И00-0000184 | 25.05.2026 | Склад готовой продукции | ГПЦ(100) Карниз К2 (Ц 208.07.00.000 СБ) | МК, другое | 10 | 1181.3 | Несоответствует упаковка тарного места | Упаковка тарного места не соответствует требованиям КД: не обеспечена надежная фиксация изделий между собой и отсутствие перекосов в пачке. | Устранимое | ЦЦ БЛ | Цех цинкования | Смена А ЦГЦ | Упаковка не обеспечивает сохранность изделия при хранении и транспортировке | Упаковка не обеспечивает сохранность изделия при хранении и транспортировке | . | Не отражены в 1C:ERP
59 | И00-0000185 | 26.05.2026 | Склад готовой продукции | ГПЦ(80) Секция заполнения СЗ-3000 | ПО | 88 | 1566.4 | Невыполнение требований НТД | 1.Искривление дет. 2 Заполнение b=30 мм (2,5). 2.Упаковка тарных мест не соответствует требованиям У 479.00.00.001. 3.Не обеспечена четкая маркировка знака «ЕАС» 4.Дефекты ЦП: - забоины цинкового покрытия до основного металла; - бурая ржавчина в местах доработки ЦП; - загрязнение грунтом и продуктами жизнедеятельности птиц. | Устранимое | Не определено | Возврат по рекламации | Возврат по рекламации | Возврат по рекламации | Возврат по рекламации | Возврат по рекламации
60 | И00-0000186 | 26.05.2026 | Корпус №11 | (ПФК) Каркас короны (I/D1256/d805) (сварка) | Мачты | 1 | 41.68 | Невыполнение требований НТД | 1. Размер по КД 1140(-3) фактически 1135 мм. 2. Брызги металла. 3. Незаваренный кратер. | Малозначительное Устранимое | УМИ корпус №11 | Участок металлоизделий | Смена А УМИ | Невнимательность исполнителя | Невнимательность исполнителя | Довести до исполнителя о недопустимости указанных в акте несоответствий на металлоизделиях. Отв. см. мастер.
61 | И00-0000187 | 26.05.2026 | Корпус №11 | (ПФК) Каркас кронштейна Т1 (сварка) | Мачты | 8 | 20.96 | Невыполнение требований НТД | 1. Размер по КД 156(+2) фактически 140-150 мм. 2. Отсутствует штамп самоконтроля | Малозначительное | УМИ корпус №11 | Участок металлоизделий | Смена Б УМИ | Невнимательность исполнителя | При разработке технологии выбраны неоптимальные процессы, операции, режимы работы оборудования | проведен инструктаж , усилить контроль за выполнением требований КД | Не отражены в 1C:ERP
62 | И00-0000188 | 28.05.2026 | Склад готовой продукции | ГПЦ(80) Деформационная секция №3 (БО 275.00.03.000 СБ) | БО | 70 | 739.2 | Шлак (флюс, зола) на поверхности ЦП | Шлак (флюс, зола) на поверхности ЦП | Устранимое | ЦЦ БЛ | Цех цинкования | Невозможно установить | Нарушение требований технологической документации | Нарушение требований технологической документации | Беседа с исполнителями ,с разбором по акту | Не отражены в 1C:ERP
63 | И00-0000188 | 28.05.2026 | Склад готовой продукции | ГПЦ(80) Деформационная секция №1 | ФО | 86 | 846.24 | Шлак (флюс, зола) на поверхности ЦП | Шлак (флюс, зола) на поверхности ЦП | Устранимое | ЦЦ БЛ | Цех цинкования | Невозможно установить | Нарушение требований технологической документации | Нарушение требований технологической документации | Беседа с исполнителями ,с разбором по акту | Не отражены в 1C:ERP
64 | И00-0000188 | 28.05.2026 | Склад готовой продукции | ГПЦ(80) Деформационная секция №3 | ФО | 31 | 301.94 | Шлак (флюс, зола) на поверхности ЦП | Шлак (флюс, зола) на поверхности ЦП | Устранимое | ЦЦ БЛ | Цех цинкования | Невозможно установить | Нарушение требований технологической документации | Нарушение требований технологической документации | Беседа с исполнителями ,с разбором по акту | Не отражены в 1C:ERP
65 | И00-0000188 | 28.05.2026 | Склад готовой продукции | ГПЦ(80) Деформационная секция №3 | ФО | 136 | 1324.64 | Шлак (флюс, зола) на поверхности ЦП | Шлак (флюс, зола) на поверхности ЦП | Устранимое | ЦЦ БЛ | Цех цинкования | Невозможно установить | Нарушение требований технологической документации | Нарушение требований технологической документации | Беседа с исполнителями ,с разбором по акту | Не отражены в 1C:ERP
66 | И00-0000188 | 28.05.2026 | Склад готовой продукции | ГПЦ(80) Деформационная секция №8 | ФО | 18 | 387.18 | Шлак (флюс, зола) на поверхности ЦП | Шлак (флюс, зола) на поверхности ЦП | Устранимое | ЦЦ БЛ | Цех цинкования | Невозможно установить | Нарушение требований технологической документации | Нарушение требований технологической документации | Беседа с исполнителями ,с разбором по акту | Не отражены в 1C:ERP
67 | И00-0000189 | 28.05.2026 | Корпус №11 | (ПФК) Цоколь металлический (410х300х170, отв. 135х246, М24) (сварка) | МК, другое | 1 | 31.39 | Некорректное позиционирование детали (деталей) | Неверное позиционирование детали поз.2. | Малозначительное | УМИ корпус №11 | В работе | В работе | В работе | В работе | В работе
68 | К00-0000182 | 03.05.2026 | Участок металлоизделий | (ПФК) Кронштейн КП (Ц 207.01.00.000 СБ) (сварка) | МК, другое | 20 | 1462.4 | Дефекты сварных швов | Плохое повторное возобновление дуги, незаваренный кратер, грубая чешуйчатость. | Устранимое | УМИ корпус №11 | Участок металлоизделий | Смена В УМИ | - | - | - | -
69 | К00-0000182 | 03.05.2026 | Участок металлоизделий | (ПФК) Кронштейн КПн (Ц 207.13.00.000 СБ) (сварка) | МК, другое | 36 | 2632.32 | Дефекты сварных швов | Плохое повторное возобновление дуги, незаваренный кратер, грубая чешуйчатость. | Устранимое | УМИ корпус №11 | Участок металлоизделий | Смена В УМИ | - | - | - | -
70 | К00-0000182 | 03.05.2026 | Участок металлоизделий | (ПФК) Кронштейн КР1 (Ц 207.02.00.000 СБ) (снятие фасок) | МК, другое | 13 | 249.34 | Невыполнение технических требований КД | Отсутствует фаска 2х45 градусов | Устранимое | УМИ корпус №11 | Участок металлоизделий | Смена В УМИ | - | - | - | -
71 | К00-0000182 | 03.05.2026 | Участок металлоизделий | (ПФК) Кронштейн КР1 (Ц 207.02.00.000 СБ) (снятие фасок) | МК, другое | 14 | 268.52 | Плохое повторное возбуждение дуги | Плохое повторное возбуждение дуги | Устранимое | УМИ корпус №11 | Участок металлоизделий | Смена В УМИ | - | - | - | -
72 | К00-0000182 | 03.05.2026 | Участок металлоизделий | (ПФК) Карниз К2 (Ц 208.07.00.000 СБ) (правка) | МК, другое | 2 | 236.26 | Невыполнение технических требований КД | Отсутствует фаска 2х45 градусов | Устранимое | УМИ корпус №11 | Участок металлоизделий | Смена В УМИ | - | - | - | -
77 | К00-0000184 | 04.05.2026 | Участок металлоизделий | (ПФК) Труба наружная деф.шва ТНДШ-1200 (ф51) (сварка) | ПО | 20 | 53.2 | Маркировка | Несоответствие бирки ПФК | Устранимое | УМИ корпус №11 | Участок металлоизделий | Смена Б УМИ | - | - | - | -
78 | К00-0000184 | 04.05.2026 | Участок металлоизделий | (ПФК) Труба внутренняя деф.шва ТВДШ-1200 (ф42) (сварка) | ПО | 20 | 63.8 | Маркировка | Несоответствие бирки ПФК | Устранимое | УМИ корпус №11 | Участок металлоизделий | Смена Б УМИ | - | - | - | -
101 | К00-0000190 | 10.05.2026 | Участок металлоизделий | (ПФК) Секция прохода СП2-1 (Ц 208.32.01.000 СБ) (снятие фасок) | МК, другое | 5 | 515.05 | Отсутствует клеймо сварщика | Отсутствует клеймо сварщика. Плохое повторное возбуждение дуги. | Устранимое | УМИ корпус №11 | Участок металлоизделий | Смена А УМИ | - | - | - | -
102 | К00-0000191 | 10.05.2026 | Участок металлоизделий | (ПФК) Кронштейн КР1 (Ц 207.02.00.000 СБ) (снятие фасок) | МК, другое | 3 | 57.54 | Дефекты сварных швов | Брызги металла в монтажных отверстиях (2шт). Не выполнено требование "заварить" (1шт). | Устранимое | УМИ корпус №11 | Участок металлоизделий | Смена А УМИ | - | - | - | -
103 | К00-0000191 | 10.05.2026 | Участок металлоизделий | (ПФК) Кронштейн КР1 (Ц 207.02.00.000 СБ) (снятие фасок) | МК, другое | 25 | 479.5 | Отсутствует клеймо сварщика | Отсутствует клеймо сварщика | Устранимое | УМИ корпус №11 | Участок металлоизделий | Смена А УМИ | - | - | - | -
105 | К00-0000192 | 10.05.2026 | Участок металлоизделий | (ПФК) Кронштейн КР1 (Ц 207.02.00.000 СБ) (снятие фасок) | МК, другое | 3 | 57.54 | Несоответствие геометрических размеров | По КД размер 228+-2мм, фактически 222-225мм. | Устранимое | УМИ корпус №11 | Участок металлоизделий | Смена А УМИ | - | - | - | -
107 | К00-0000192 | 10.05.2026 | Участок металлоизделий | (ПФК) Секция прохода СП2-1 (Ц 208.32.01.000 СБ) (снятие фасок) | МК, другое | 6 | 618.06 | Дефекты сварных швов | Плохое повторное возбуждение дуги. Неполный сварной шов №1 на ребре (2шт). Заусенцы (2шт). Отсутствует фаска 2х45 градусов (2шт) | Устранимое | УМИ корпус №11 | Участок металлоизделий | Смена А УМИ | - | - | - | -
108 | К00-0000192 | 10.05.2026 | Участок металлоизделий | (ПФК) Секция прохода СП2-1 (Ц 208.32.01.000 СБ) (снятие фасок) | МК, другое | 4 | 412.04 | Дефекты сварных швов | Плохое повторное возбуждение дуги. Отсутствует фаска 2х45 градусов. Брызги металла (2шт). Натёк на технологическое отверстие (1шт). | Устранимое | УМИ корпус №11 | Участок металлоизделий | Смена А УМИ | - | - | - | -
112 | К00-0000193 | 11.05.2026 | Участок металлоизделий | (ПФК) Карниз К2 (Ц 208.07.00.000 СБ) (правка) | МК, другое | 2 | 236.26 | Плохое повторное возбуждение дуги | Плохое повторное возбуждение дуги | Устранимое | УМИ корпус №11 | Участок металлоизделий | Смена В УМИ | - | - | - | -
113 | К00-0000193 | 11.05.2026 | Участок металлоизделий | (ПФК) Секция прохода СП2-2 (Ц 208.32.02.000 СБ) (правка) | МК, другое | 5 | 307.7 | Плохое повторное возбуждение дуги | Плохое повторное возбуждение дуги | Устранимое | УМИ корпус №11 | Участок металлоизделий | Смена В УМИ | - | - | - | -
126 | К00-0000197 | 13.05.2026 | Участок производства настилов | (ПФК) Настил SP 34х38/30х3 S5 А 1350х520 (сварка) | Настилы сварные | 1 | 19.07 | Несплавление | Несплавление (1шт) | Устранимое | УПН корпус №13 | Участок производства настилов | Смена А УПН | - | - | - | -
148 | К00-0000202 | 17.05.2026 | Участок металлоизделий | (ПФК) Карниз К2 (Ц 208.07.00.000 СБ) (правка) | МК, другое | 1 | 118.13 | Единичный подрез | Единичный подрез | Устранимое | УМИ корпус №11 | Участок металлоизделий | Смена Б УМИ | - | - | - | -
151 | К00-0000203 | 18.05.2026 | Участок производства настилов | (ПФК) Настил SP 34х38/30х3 S5 А 1280х1000 (сварка) | Настилы сварные | 2 | 65.02 | Дефекты сварных швов | Натёк, брызги металла | Устранимое | УПН корпус №13 | Участок производства настилов | Смена А УПН | - | - | - | -
152 | К00-0000203 | 18.05.2026 | Участок производства настилов | (ПФК) Настил SP 34х38/30х3 S5 А 1365х800 (сварка) | Настилы сварные | 1 | 28.55 | Брызги металла | Сварные брызги. | Устранимое | УПН корпус №13 | Участок производства настилов | Смена А УПН | - | - | - | -
153 | К00-0000203 | 18.05.2026 | Участок производства настилов | (ПФК) Настил SP 34х38/30х3 S5 А 1365х500 (сварка) | Настилы сварные | 1 | 18.18 | Невыполнение требований НТД | Выступ связующего элемента не более 1,5 мм, факт 2. Сварные брызги. | Устранимое | УПН корпус №13 | Участок производства настилов | Смена А УПН | - | - | - | -
154 | К00-0000203 | 18.05.2026 | Участок производства настилов | (ПФК) Настил SP 34х38/30х3 S5 А 1350х560 (сварка) | Настилы сварные | 3 | 60.78 | Дефекты сварных швов | Натёк, брызги металла | Устранимое | УПН корпус №13 | Участок производства настилов | Смена А УПН | - | - | - | -
155 | К00-0000203 | 18.05.2026 | Участок производства настилов | (ПФК) Настил SP 34х38/30х3 S5 А 1170х1000 (сварка) | Настилы сварные | 4 | 119.28 | Отсутствует печать самоконтроля | Отсутствует печать самоконтроля | Устранимое | УПН корпус №13 | Участок производства настилов | Смена А УПН | - | - | - | -
156 | К00-0000203 | 18.05.2026 | Участок производства настилов | (ПФК) Настил SP 34х38/30х5 S4 А 2200х1000 (сварка) | Настилы сварные | 3 | 251.49 | Брызги металла | Сварные брызги. | Устранимое | УПН корпус №13 | Участок производства настилов | Смена А УПН | - | - | - | -
157 | К00-0000203 | 18.05.2026 | Участок производства настилов | (ПФК) Настил SP 34х38/30х5 S4 А 2040х1000 (сварка) | Настилы сварные | 3 | 233.7 | Брызги металла | Сварные брызги. | Устранимое | УПН корпус №13 | Участок производства настилов | Смена А УПН | - | - | - | -
158 | К00-0000203 | 18.05.2026 | Участок производства настилов | (ПФК) Настил SP 34х38/40х4 S4 А 270х616 (сварка) | Настилы сварные | 6 | 48.72 | Дефекты сварных швов | Натёк, брызги металла | Устранимое | УПН корпус №13 | Участок производства настилов | Смена А УПН | - | - | - | -
159 | К00-0000203 | 18.05.2026 | Участок производства настилов | (ПФК) Настил SP 34х38/40х4 S4 А 270х990 (сварка) | Настилы сварные | 4 | 51.52 | Дефекты сварных швов | Натёк, брызги металла | Устранимое | УПН корпус №13 | Участок производства настилов | Смена А УПН | - | - | - | -
160 | К00-0000203 | 18.05.2026 | Участок производства настилов | (ПФК) Настил SP 34х38/40х4 S4 А 1348х990 (сварка) | Настилы сварные | 5 | 279.1 | Отсутствует печать самоконтроля | Отсутствует печать самоконтроля | Устранимое | УПН корпус №13 | Участок производства настилов | Смена А УПН | - | - | - | -
161 | К00-0000203 | 18.05.2026 | Участок производства настилов | (ПФК) Настил SP 34х38/40х4 S4 А 1348х616 (сварка) | Настилы сварные | 3 | 105.78 | Дефекты сварных швов | Сварные брызги, несплавления связующих элементов с крайней несущей полосой. | Устранимое | УПН корпус №13 | Участок производства настилов | Смена А УПН | - | - | - | -
162 | К00-0000203 | 18.05.2026 | Участок производства настилов | (ПФК) Настил SP 34х38/30х3 S5 А 1365х1000 (сварка) | Настилы сварные | 3 | 103.65 | Брызги металла | Сварные брызги. | Устранимое | УПН корпус №13 | Участок производства настилов | Смена А УПН | - | - | - | -
174 | К00-0000205 | 19.05.2026 | Участок металлоизделий | (ПФК) Секция ограждения пешеходного 426-1,0Д/2,0 Крест (ПО 122.01.02.000-01 СБ) (сварка) | ПО | 4 | 62.76 | Незаваренный кратер | Кратер | Устранимое | УМИ корпус №11 | Участок металлоизделий | Смена А УМИ | - | - | - | -
175 | К00-0000205 | 19.05.2026 | Участок металлоизделий | (ПФК) Элемент закладной ЗФ-30/8/Д380-2,5 (ЭЗ 357.00.00.000 СБ) (сварка) | ОО | 13 | 1358.24 | Дефекты сварных швов | Не выполнено требование "Заварить" | Устранимое | УМИ корпус №11 | Участок металлоизделий | Смена А УМИ | - | - | - | -
176 | К00-0000205 | 19.05.2026 | Участок металлоизделий | (ПФК) Секция ограждения пешеходного 426-1,0Д/2,0 Крест (ПО 122.01.02.000-01 СБ) (сварка) | ПО | 14 | 219.66 | Дефекты сварных швов | 1. Брызги металла. 2. Кратеры. 3. Поры. 4. Остатки сварочной проволоки. | Устранимое | УМИ корпус №11 | Участок металлоизделий | Смена А УМИ | - | - | - | -
184 | К00-0000207 | 20.05.2026 | Участок металлоизделий | (ПФК) Стержень секции С1 (М 037.01.01.000 СБ) (слесарная) | ОО | 1 | 1099.51 | Дефекты сварных швов | 1. Сварной шов №5 не соответствует требованиям КД. 2. Брызги металла | Устранимое | УМИ корпус №11 | Участок металлоизделий | Смена Б УМИ | - | - | - | -
198 | К00-0000209 | 21.05.2026 | Участок металлоизделий | (ПФК) Элемент закладной ЗФ-30/8/Д380-2,5 (ЭЗ 357.00.00.000 СБ) (сварка) | ОО | 6 | 626.88 | Дефекты сварных швов | 1. Шов №1 не выполнено требование "Заварить" | Устранимое | УМИ корпус №11 | Участок металлоизделий | Смена Б УМИ | - | - | - | -
201 | К00-0000210 | 22.05.2026 | Участок металлоизделий | (ПФК) Элемент закладной ЗФ-24/12/Д400-3,0 (сварка) | ОО | 8 | 1144.48 | Дефекты сварных швов | 1. Не выполнено требование "Заварить". 2. Подрезы. | Устранимое | УМИ корпус №11 | Участок металлоизделий | Смена В УМИ | - | - | - | -
202 | К00-0000210 | 22.05.2026 | Участок металлоизделий | (ПФК) Тросодержатель МФГ-М 002.30.01.000 (сварка) | ОО | 16 | 57.92 | Неполный (незавершенный) рез | Неполный рез | Устранимое | УМИ корпус №11 | Участок металлоизделий | Смена В УМИ | - | - | - | -
204 | К00-0000210 | 22.05.2026 | Участок металлоизделий | (ПФК) Корпус оголовка D1256 (М 025.01.01.000 СБ) (сварка) | ОО | 3 | 165.03 | Дефекты сварных швов | 1. Сварной шов №1 не соответствует требованиям КД. 2. Кратеры. 3. Брызги металла | Устранимое | УМИ корпус №11 | Участок металлоизделий | Смена В УМИ | - | - | - | -
207 | К00-0000211 | 25.05.2026 | Участок металлоизделий | (ПФК) Стержень секции С1 (М 037.01.01.000 СБ) (слесарная) | ОО | 1 | 1099.51 | Невыполнение требований НТД | 1. Не выполнено требовние "Заварить". 2. Налипший шлак | Устранимое | УМИ корпус №11 | Участок металлоизделий | Смена Б УМИ | - | - | - | -
218 | К00-0000213 | 27.05.2026 | Участок металлоизделий | (ПФК) Секция ограждения пешеходного 426-1,0Д/2,0 Крест (ПО 122.01.02.000-01 СБ) (сварка) | ПО | 13 | 203.97 | Дефекты сварных швов | Кратеры, поры, брызги металла | Устранимое | УМИ корпус №11 | Участок металлоизделий | Смена В УМИ | - | - | - | -
221 | К00-0000213 | 27.05.2026 | Участок металлоизделий | (ПФК) Стержень секции С1 (М 037.01.01.000 СБ) (слесарная) | ПО | 1 | 1099.51 | Налипший шлак | Налипший шлак | Устранимое | УМИ корпус №11 | Участок металлоизделий | Смена В УМИ | - | - | - | -
222 | К00-0000213 | 27.05.2026 | Участок металлоизделий | (ПФК) Кронштейн 1.К1-2,0-2,0-Ф4 (формирование отверстий) | ОО | 69 | 1234.41 | Налипший шлак | Налипший шлак | Устранимое | УМИ корпус №11 | Участок металлоизделий | Смена В УМИ | - | - | - | -
223 | К00-0000213 | 27.05.2026 | Участок металлоизделий | (ПФК) Корпус оголовка D1256 (М 025.01.01.000 СБ) (сварка) | ОО | 3 | 165.03 | Дефекты сварных швов | У сварного шва №1 не выполнено снятие усиление. | Устранимое | УМИ корпус №11 | Участок металлоизделий | Смена В УМИ | - | - | - | -
224 | К00-0000213 | 27.05.2026 | Участок металлоизделий | (ПФК) Каркас короны (I/D1256/d805) (сварка) | ОО | 1 | 41.68 | Дефекты сварных швов | Кратеры, поры, брызги металла | Устранимое | УМИ корпус №11 | Участок металлоизделий | Смена В УМИ | - | - | - | -
226 | К00-0000214 | 28.05.2026 | Участок металлоизделий | (ПФК) Корпус КД6 тип А (200х400) с распоркой для Ш14 (сварка) | КД6 | 2 | 5.2 | Дефекты сварных швов | 1. Кратеры. 2. Брызги металла | Устранимое | УМИ корпус №11 | Участок металлоизделий | Смена В УМИ | - | - | - | -
232 | К00-0000214 | 28.05.2026 | Участок металлоизделий | (ПФК) Анкер СА-W/2,5-0,7-М5 (сварка) | БО | 11 | 157.762 | Дефекты сварных швов | 1. Не обеспечен плавный переход к основному металла. 2. Кратеры | Устранимое | УМИ корпус №11 | Участок металлоизделий | Смена В УМИ | - | - | - | -
234 | К00-0000215 | 29.05.2026 | Участок металлоизделий | (ПФК) Секция ограждения пешеходного 426-1,0Д/2,0 Крест (ПО 122.01.02.000-01 СБ) (сварка) | ПО | 30 | 470.7 | Дефекты сварных швов | Кратеры, Брызги металла, поры | Устранимое | УМИ корпус №11 | Участок металлоизделий | Смена А УМИ | - | - | - | -
240 | С00-0000046 | 04.05.2026 | Корпус №01 | ГПЦ(80) Стойка дорожная СД-1,45Ш14-3 | БО | 1 | 17.88 | Несоответствие поверхности металлоизделий | брак | Неустранимое | УМИ корпус №4 | Отдел закупок | Невозможно установить | Скрытый дефект в продукции поставщиков | Невнимательность исполнителя | 1. Усилить контроль со стороны операторов во время операции "пробивка отверстий". 2. Направить поставщику информацию о выявленном несоответствии Отв.
241 | С00-0000047 | 05.05.2026 | Цех цинкования | ГПЦ(100) Секция прохода СП2-2 (Ц 208.32.02.000 СБ) | МК, другое | 33 | 2030.82 | Несоответствие геометрических размеров | Отклонение от прямолинейности | Устранимое | УМИ корпус №11 | Технологический отдел | Невозможно установить | При разработке технологии выбраны неоптимальные процессы, операции, режимы работы оборудования | При разработке технологии выбраны неоптимальные процессы, операции, режимы работы оборудования | 1. Разработать рекомандации по контролю/ТУ для изделий для поведения контроля данного параметра в условиях ЦГЦ | Отражены в 1C:ERP
242 | С00-0000048 | 06.05.2026 | Участок металлоизделий | (ПФ) Швеллер МВС-10-80.00.01 (формирование отверстий) | МВС | 2 | 365.58 | Несоответствие требованиям КД | Смещение отверстий относительно оси симметрии,диаметр отверстий 24,8 мм.,по черт.22 мм.Изготовливались в присутствии технолога. | Устранимое | УМИ корпус №4 | Департамент производства | Невозможно установить | Малый опыт работы на оборудовании/технологической операции | Малый опыт работы на оборудовании/технологической операции | Не требуются. Было пробное изготовление. Изделия будут доработаны и вовлечены на аналогичное изделие либо на другую продукцию в качестве материала. По
243 | С00-0000049 | 07.05.2026 | Корпус №01 | ГПЦ(100) Секция прохода СП2-2 (Ц 208.32.02.000 СБ) | МК, другое | 5 | 307.7 | Отклонение от прямолинейности | Отклонение от прямолинейности | Устранимое | УМИ корпус №11 | Технологический отдел | Невозможно установить | При разработке технологии выбраны неоптимальные процессы, операции, режимы работы оборудования | При разработке технологии выбраны неоптимальные процессы, операции, режимы работы оборудования | 1. Разработать рекомандации по контролю/ТУ для изделий для поведения контроля данного параметра в условиях ЦГЦ | Не отражены в 1C:ERP
244 | С00-0000050 | 08.05.2026 | Корпус №01 | ГПЦ(80) Стойка дорожная СД-1,45Ш14-3 | БО | 400 | 7152 | Несоответствие геометрических размеров |  | Малозначительное | УМИ корпус №4 | Участок металлоизделий | Смена Б УМИ | Не определены (частично или полностью) требования к продукции | Невнимательность исполнителя | проведен инструктаж о качестве выпускаемой продукции
245 | С00-0000051 | 13.05.2026 | ЦГЦ Большая линия | (ПФК) Крышка люка ФГН-11,5-02 (маркировка) | ОО | 25 | 55.5 | Несоответствие требованиям КД | лишнее отверстие | Устранимое | УМИ корпус №11 | [5 empty] | Не отражены в 1C:ERP
246 | С00-0000051 | 13.05.2026 | ЦГЦ Большая линия | (ПФК) Крышка люка ФГН-11,5-02 (маркировка) | ОО | 7 | 15.54 | Несоответствие требованиям КД | лишнее отверстие | Устранимое | УМИ корпус №11 | [5 empty] | Не отражены в 1C:ERP
247 | С00-0000052 | 15.05.2026 | Корпус №01 | (ПФК) Секция балки СБ-W/4-4320 (профилирование) | БО | 4 | 253.16 | Несоответствие требованиям КД | отверстия не соответствуют чертежу | Устранимое | УМИ корпус №2 | Участок металлоизделий | Смена А УМИ | Некорректно разработана программа для оборудования | Невнимательность исполнителя | Проводить контроль первого изделия при использовании новой программы Отв. сменные мастера/бригадиры срок: постоянно | Не отражены в 1C:ERP
248 | С00-0000054 | 19.05.2026 | ЦГЦ Большая линия | ГПЦ(80) Секция балки деформационного шва СБ-ДШ-W/3-3320/0,5-М5 | МО | 20 | 751.54 | Не соответствует марка стали и /или материал | из разной стали | Устранимое | УМИ корпус №11 | Участок металлоизделий | Невозможно установить |  |  |  | Не отражены в 1C:ERP
249 | С00-0000055 | 21.05.2026 | ЦГЦ Большая линия | (ПФК) Кронштейн (ПО 350.03.00.000 СБ) (сварка) | ПО | 50 | 131.5 | Несоответствие сварного соединения требованиям КД | Сварные швы не соответствуют п 4.3.11 ГОСТ 9.307 | Устранимое | УМИ корпус №11
250 | С00-0000056 | 23.05.2026 | ЦГЦ Большая линия | (ПФК) Настил Р 33,3х11,1/30х2 1 А 1000х1000 (РН 040.03.00.000 СБ) (сварка лазерная) | Настилы прессованные | 1 | 23.57 | Отсутствует сварной шов | Отсутствует сварной шов | Устранимое | УПН корпус №07 | Участок производства настилов | Смена А УПН | Скрытый дефект в продукции поставщиков | Невнимательность исполнителя | неоднократно доводилось до технологов и начальства, чтобы не закупался профиль стальной высокоточный от ИНТЕГРАЛА.т.к. она идет разная по толщине в од
251 | С00-0000057 | 27.05.2026 | Корпус №01 | (ПФК) Настил Р 44,4х11,1/30х3 А 895х1517 (сварка лазерная) | Настилы прессованные | 2 | 71.28 | Дефекты сварных швов |  | Устранимое | УПН корпус №13 | Участок производства настилов | Невозможно установить | Нарушение режимов работы оборудования |  | Дополнительный контроль со стороны мастера и технолога за процессом контактной сварки. | Не отражены в 1C:ERP
252 | С00-0000058 | 27.05.2026 | Корпус №01 | ГПСкомпл(60) Стойка опоры ОМ-5,37-ц (консоль 6 м) | МК, другое | 2 | 255.26 | Механическое повреждение | замятие | Устранимое | Не определено
253 | С00-0000059 | 28.05.2026 | Участок 8-11 корпуса | (ПФК) Цоколь металлический (410х300х170, отв. 135х246, М24) (сварка) | МК, по чертежам заказчика | 24 | 753.36 | Некорректное позиционирование детали (деталей) | Некорректное позиционирование детали №2 | Малозначительное | УМИ корпус №11 | Департамент производства | Смена В УМИ | Нарушение требований технологической документации | Невнимательность исполнителя | Усилить внимание к прописанным требованиям в КД со стороны исполнителей. Отв. см. мастер УМИ. | Не отражены в 1C:ERP