## Лист_1
№ п/п | Номер | Дата | Место проведения контроля | Номенклатура | Группа номенклатуры | Кол., шт. | Кол., кг | Вид несоответствия | Несоответствие | Критичность несоответствия | Склад (место возникновения) | Ответственное подразделение за несоответствие | Ответственная смена за несоответствие | Коренная причина возникновения | Коренная причина необнаружения | Корректирующие действия | Затраты на доработку
368 | И00-0000190 | 01.06.2026 | Корпус №11 | (ПФК) Секция ограждения пешеходного 426-1,0Д/2,0 Крест (ПО 122.01.02.000-01 СБ) (сварка) | ПО | 17 | 266.73 | Несоответствие геометрических размеров | 1. Размер по КД 950 (+/-2) фактически 945 мм. 2. Размер по КД 90 (+/-2) фактически 86 мм. | Малозначительное Устранимое | УМИ корпус №11 | Участок металлоизделий | Невозможно установить | Невнимательность исполнителя | Невнимательность исполнителя | Довести до исполнителей о недопустимости дефектов св. швов при изготовлении продукции. Отв. см. мастера УМИ. | Не отражены в 1C:ERP
369 | И00-0000190 | 01.06.2026 | Корпус №11 | (ПФК) Секция ограждения пешеходного 426-1,0Д/2,0 Крест (ПО 122.01.02.000-01 СБ) (сварка) | ПО | 27 | 423.63 | Невыполнение требований НТД | Несоответствие геометрических размеров: Размер по КД 950 (+/-2) фактически 945 мм. 2. Выступание детали 4 относительно детали 6 на 3-5 мм. Дефекты сварных швов: 1. Кратеры. 2. Прожоги. 3. Натеки. 4. Брызги металла. | Малозначительное Устранимое | УМИ корпус №11 | Участок металлоизделий | Невозможно установить | Невнимательность исполнителя | Невнимательность исполнителя | Довести до исполнителей о недопустимости дефектов св. швов при изготовлении продукции. Отв. см. мастера УМИ. | Не отражены в 1C:ERP
370 | И00-0000191 | 01.06.2026 | Склад готовой продукции | ГПЦ(настил)(40) Настил SP 34х38/30х5 А Zn 1600х1000 | Настилы сварные | 6 | 386.76 | Несоответствия ЦП | Несплошность ЦП в местах механической доработки, бурая ржавчина. | Устранимое | ЦЦ БЛ | Цех цинкования | Невозможно установить | Невыполнение требований технологической документации в части доработки | Невыполнение требований технологической документации в части доработки | Доп.инструктаж с исполнителями | Не отражены в 1C:ERP
371 | И00-0000191 | 01.06.2026 | Склад готовой продукции | ГПЦ(настил)(40) Настил SP 34х38/30х5 А Zn 1600х1000 | Настилы сварные | 12 | 773.52 | Несоответствия ЦП | Несплошность ЦП в местах механической доработки, забоины до основного металла, бурая ржавчина. | Устранимое | ЦЦ БЛ | Цех цинкования | Невозможно установить | Невыполнение требований технологической документации в части доработки | Невыполнение требований технологической документации в части доработки | Доп.инструктаж с исполнителями | Не отражены в 1C:ERP
372 | И00-0000191 | 01.06.2026 | Склад готовой продукции | ГПЦ(настил)(40) Настил Р 44,4х11,1/30х3 А Zn 895х1095 | Настилы прессованные | 54 | 1389.96 | Забоины ЦП до основного металла | Забоины до основного металла. | Устранимое | ЦЦ БЛ | Цех цинкования | Невозможно установить | Невыполнение требований технологической документации в части доработки | Невыполнение требований технологической документации в части доработки | Доп.инструктаж с исполнителями | Не отражены в 1C:ERP
373 | И00-0000191 | 01.06.2026 | Склад готовой продукции | ГПЦ(настил)(40) Настил Р 44,4х11,1/30х3 А Zn 895х1095 | Настилы прессованные | 7 | 180.18 | Наплывы цинка в виде острых капель | Наплывы в виде острых капель. | Устранимое | ЦЦ БЛ | Цех цинкования | Невозможно установить | Невыполнение требований технологической документации в части доработки | Невыполнение требований технологической документации в части доработки | Доп.инструктаж с исполнителями | Не отражены в 1C:ERP
374 | И00-0000191 | 01.06.2026 | Склад готовой продукции | ГПЦ(настил)(40) Настил Р 44,4х11,1/30х3 А Zn 895х1095 | Настилы прессованные | 2 | 51.48 | Несоответствия ЦП | Несплошность ЦП в местах механической доработки, бурая ржавчина. Наплывы в виде острых капель. | Устранимое | ЦЦ БЛ | Цех цинкования | Невозможно установить | Невыполнение требований технологической документации в части доработки | Невыполнение требований технологической документации в части доработки | Доп.инструктаж с исполнителями | Не отражены в 1C:ERP
375 | И00-0000191 | 01.06.2026 | Склад готовой продукции | ГПЦ(настил)(40) Настил Р 44,4х11,1/30х2 А Zn 1496х1000 | Настилы прессованные | 1 | 30.27 | Несоответствия ЦП | Несплошность ЦП в местах контакта с проволокой, бурая ржавчина. | Устранимое | ЦЦ БЛ | Цех цинкования | Невозможно установить | Невыполнение требований технологической документации в части доработки | Невыполнение требований технологической документации в части доработки | Доп.инструктаж с исполнителями | Не отражены в 1C:ERP
376 | И00-0000191 | 01.06.2026 | Склад готовой продукции | ГПЦ(настил)(80) Настил SP 34х38/25х2 S4 А Zn 700х540 | Настилы сварные | 1 | 5.59 | Бурая ржавчина | Бурая ржавчина | Устранимое | ЦЦ БЛ | Цех цинкования | Невозможно установить | Невыполнение требований технологической документации в части доработки | Невыполнение требований технологической документации в части доработки | Доп.инструктаж с исполнителями | Не отражены в 1C:ERP
377 | И00-0000192 | 02.06.2026 | Склад готовой продукции | ГПЦ(настил)(40) Настил Р 44,4х11,1/30х2 А Zn 1496х1000 | Настилы прессованные | 35 | 1059.45 | Невыполнение требований НТД | Несоответствие геометрических размеров: отрыв элемента обрамляющего от полос несущих до 10 мм (один настил). Дефекты ЦП: забоины до основного металла (два настила). Несоответствия упаковки тарного места: Упаковочная лента порвана, настилы смещены друг относительно друга. | Устранимое | Склад готовой продукции | Отдел логистики | Невозможно установить | Нарушение установленных схем маршрутов и перемещений внутри предприятия | Нарушение установленных схем маршрутов и перемещений внутри предприятия | Переместили настилы от мест разворота фур | В РАБОТЕ КАЛЬЯНОВ С.И.
378 | И00-0000193 | 02.06.2026 | Склад готовой продукции | ГПЦ(80) Консоль-амортизатор КА-170/4-W | ДО | 327 | 1007.16 | Несоответствия ЦП | Дефекты ЦП: забоины ЦП до основного металла; бурая, белая ржавчина; загрязнения грунтом; следы монтажа. | Устранимое | Не определено | Невозможно установить | Возврат по рекламации | Возврат по рекламации | Возврат по рекламации | Возврат по рекламации | В РАБОТЕ НЕ ВКЛЮЧЕНО В ССЗ
379 | И00-0000193 | 02.06.2026 | Склад готовой продукции | ГПЦ(80) Консоль-амортизатор КА-150/4 | ДО | 328 | 331.28 | Несоответствия ЦП | Дефекты ЦП: забоины ЦП до основного металла; бурая, белая ржавчина; загрязнения грунтом; следы монтажа. | Устранимое | Не определено | Невозможно установить | Возврат по рекламации | Возврат по рекламации | Возврат по рекламации | Возврат по рекламации | В РАБОТЕ НЕ ВКЛЮЧЕНО В ССЗ
380 | И00-0000194 | 02.06.2026 | Корпус №11 | (ПФК) Площадка ПЛ-1 (сварка) | МК, другое | 1 | 187.18 | Невыполнение требований НТД | На дет. 12 заусенцы, острые кромки радиусом менее 2 мм, невыполнение ТТ п. 6 (СТО-01393674-007-2019 п. 5.2.5) | Малозначительное Устранимое | УМИ корпус №11 | Отдел закупок | Невозможно установить | В РАБОТЕ ХОДАКОВСКИЙ Е.И. | В РАБОТЕ ХОДАКОВСКИЙ Е.И. | В РАБОТЕ ХОДАКОВСКИЙ Е.И. | Не отражены в 1C:ERP
381 | И00-0000195 | 03.06.2026 | Корпус №11 | НЕ ИСПОЛЬЗОВАТЬ_(ПФК) Секция ограждения пешеходного 422-1,0Д/2,0 Ромб (80) (сварка) | ПО | 22 | 428.78 | Дефекты сварных швов | 1. Поры. 2. Кратеры. 3. Брызги метала. 4. Натеки. 5. Прожоги | Устранимое | УМИ корпус №11 | Участок металлоизделий | Смена Б УМИ | Нарушение требований технологической документации | Невнимательность исполнителя | проведен инструктаж о качестве выпускаемой продукции | Не отражены в 1C:ERP
382 | И00-0000196 | 03.06.2026 | Склад готовой продукции | ГПЦ(настил)(80) Настил SP 34х38/25х3 S4 А Zn 750х510 | Настилы сварные | 1 | 8.05 | Невыполнение технических требований КД | Отсутствует соединение элемена связующего с несущей полосой (ТТ п. 10). | Устранимое | УПН корпус №13 | Участок производства настилов | Невозможно установить | Неисправности оборудования, влияющие на качество продукции | Неисправности оборудования, влияющие на качество продукции | Подобраны неправильные параметры на линии сварки, вызван технолог, полностью устранить не удалось. Решение - ручная доработка неправаренных прутков | Не отражены в 1C:ERP
383 | И00-0000197 | 03.06.2026 | Склад готовой продукции | ГПЦ(настил)(40) Настил Р 44,4х11,1/30х2 1 А Zn 1696х1000 | Настилы прессованные | 8 | 283.04 | Механическое повреждение | Забоины цинкового покрытия до основного металла. | Устранимое | Склад готовой продукции | Отдел логистики | В РАБОТЕ КАЛЬЯНОВ С.И. | В РАБОТЕ КАЛЬЯНОВ С.И. | В РАБОТЕ КАЛЬЯНОВ С.И. | В РАБОТЕ КАЛЬЯНОВ С.И. | В РАБОТЕ КАЛЬЯНОВ С.И.
384 | И00-0000198 | 04.06.2026 | Склад готовой продукции | ГПЦ(настил)(40) Настил Р 44,4х11,1/30х2 1 А Zn 1000х1000 | Настилы прессованные | 6 | 122.82 | Несоответствия ЦП | Забоины ЦП до основного металла. Наличие белой ржавчины, ЛКМ на поверхности ЦП. Загрязнение грунтом. | Устранимое | Не определено | Невозможно установить | ВОЗВРАТ ТЛ ПЛЮС | ВОЗВРАТ ТЛ ПЛЮС | ВОЗВРАТ ТЛ ПЛЮС | ВОЗВРАТ ТЛ ПЛЮС | В РАБОТЕ НЕ ВКЛЮЧЕНО В ССЗ
385 | И00-0000198 | 04.06.2026 | Склад готовой продукции | ГПЦ(настил)(40) Настил Р 44,4х11,1/30х2 А Zn 1496х1000 | Настилы прессованные | 37 | 1119.99 | Невыполнение требований НТД | Забоины ЦП до основного металла. Наличие белой и бурой ржавчины, ЛКМ на поверхности ЦП. Загрязнение грунтом. Вмятины до 10 мм на одном настиле. | Устранимое | Не определено | Невозможно установить | ВОЗВРАТ ТЛ ПЛЮС | ВОЗВРАТ ТЛ ПЛЮС | ВОЗВРАТ ТЛ ПЛЮС | ВОЗВРАТ ТЛ ПЛЮС | В РАБОТЕ НЕ ВКЛЮЧЕНО В ССЗ
386 | И00-0000198 | 04.06.2026 | Склад готовой продукции | ГПЦ(настил)(40) Настил Р 44,4х11,1/30х2 А Zn 1496х1000 | Настилы прессованные | 68 | 2058.36 | Несоответствия ЦП | Забоины ЦП до основного металла. Наличие белой и бурой ржавчины, ЛКМ на поверхности ЦП. Загрязнение грунтом. | Устранимое | Не определено | Невозможно установить | ВОЗВРАТ ТЛ ПЛЮС | ВОЗВРАТ ТЛ ПЛЮС | ВОЗВРАТ ТЛ ПЛЮС | ВОЗВРАТ ТЛ ПЛЮС | В РАБОТЕ НЕ ВКЛЮЧЕНО В ССЗ
387 | И00-0000198 | 04.06.2026 | Склад готовой продукции | ГПЦ(настил)(40) Настил Р 44,4х11,1/30х2 А Zn 1496х1000 | Настилы прессованные | 33 | 998.91 | Несоответствия ЦП | Забоины ЦП до основного металла. Наличие белой ржавчины, ЛКМ на поверхности ЦП. Загрязнение грунтом. | Устранимое | Не определено | Невозможно установить | ВОЗВРАТ ТЛ ПЛЮС | ВОЗВРАТ ТЛ ПЛЮС | ВОЗВРАТ ТЛ ПЛЮС | ВОЗВРАТ ТЛ ПЛЮС | В РАБОТЕ НЕ ВКЛЮЧЕНО В ССЗ
388 | И00-0000198 | 04.06.2026 | Склад готовой продукции | ГПЦ(настил)(40) Настил Р 44,4х11,1/30х2 А Zn 1496х1000 | Настилы прессованные | 30 | 908.1 | Несоответствия ЦП | Забоины ЦП до основного металла. Наличие белой ржавчины. Загрязнение грунтом. | Устранимое | Не определено | Невозможно установить | ВОЗВРАТ ТЛ ПЛЮС | ВОЗВРАТ ТЛ ПЛЮС | ВОЗВРАТ ТЛ ПЛЮС | ВОЗВРАТ ТЛ ПЛЮС | В РАБОТЕ НЕ ВКЛЮЧЕНО В ССЗ
389 | И00-0000198 | 04.06.2026 | Склад готовой продукции | ГПЦ(настил)(40) Настил Р 44,4х11,1/30х2 А Zn 1496х1000 | Настилы прессованные | 37 | 1119.99 | Несоответствия ЦП | Забоины ЦП до основного металла. Нналичие белой ржавчины, ЛКМ на поверхности ЦП. Загрязнение грунтом. | Устранимое | Не определено | Невозможно установить | ВОЗВРАТ ТЛ ПЛЮС | ВОЗВРАТ ТЛ ПЛЮС | ВОЗВРАТ ТЛ ПЛЮС | ВОЗВРАТ ТЛ ПЛЮС | В РАБОТЕ НЕ ВКЛЮЧЕНО В ССЗ
390 | И00-0000198 | 04.06.2026 | Склад готовой продукции | ГПЦ(настил)(40) Настил Р 44,4х22,2/30х2 А Zn 1200х1000 | Настилы прессованные | 22 | 426.14 | Несоответствия ЦП | Наличие белой ржавчины, ЛКМ на поверхности ЦП. Загрязнение грунтом. | Устранимое | Не определено | Невозможно установить | ВОЗВРАТ ТЛ ПЛЮС | ВОЗВРАТ ТЛ ПЛЮС | ВОЗВРАТ ТЛ ПЛЮС | ВОЗВРАТ ТЛ ПЛЮС | В РАБОТЕ НЕ ВКЛЮЧЕНО В ССЗ
391 | И00-0000199 | 04.06.2026 | Корпус №11 | НЕ ИСПОЛЬЗОВАТЬ_(ПФК) Секция ограждения пешеходного 422-1,0Д/2,0 Ромб (80) (сварка) | ПО | 18 | 350.82 | Невыполнение требований НТД | Отклонения от прямолинейности: 1. Прогиб в плоскости дет.4 - 6 мм (по ГОСТ 23118 п. 7.3 не более 1940х0,001=1,9 мм. Дефекты сварных швов: 1. Поры. 2. Брызги металла. | Устранимое | УМИ корпус №11 | Участок металлоизделий | Смена А УМИ | Невнимательность исполнителя | Невнимательность исполнителя | Проговорить с исполнителем о качестве выпускаемой продукции. Отв. см. мастер/бригадир. | Не отражены в 1C:ERP
392 | И00-0000199 | 04.06.2026 | Корпус №11 | ДЛЯ ЗК 496 и 497_(ПФК) Секция ограждения пешеходного 427-1,0Д/2,0 Крест (80) (сварка) | ПО | 32 | 373.76 | Невыполнение требований НТД | Несоответствия требованиям КД: 1. Деталь 7 по КД 4 отв. Ø14+1 мм, фактически 2 отв. 2. Наличие в дет.2 отверстий, не предусмотренных КД. Дефекты сваных швов: 1. Брызги металла. 2. Остатки сварочной проволоки. 3. Поры. 4. Натеки. Дефкты механической резки: 1. Заусенцы. | Устранимое | УМИ корпус №11 | Участок металлоизделий | Смена А УМИ | Невнимательность исполнителя | Невнимательность исполнителя | Проговорить с исполнителем о качестве выпускаемой продукции. Отв. см. мастер/бригадир. | Не отражены в 1C:ERP
393 | И00-0000199 | 04.06.2026 | Корпус №11 | ДЛЯ ЗК 496 и 497_(ПФК) Секция ограждения пешеходного 427-1,0Д/2,0 Крест (80) (сварка) | ПО | 30 | 350.4 | Невыполнение требований НТД | Несоответствия требованиям КД: 1. Деталь 7 по КД 4 отв. Ø14+1 мм, фактически 2 отв. Дефекты термической резки: 1. Цепочка застывших капель. Дефекты механической резки: 1. Заусенцы. Дефекты сварных швов: 1. Брызги металла. | Устранимое | УМИ корпус №11 | Участок металлоизделий | Смена А УМИ | Невнимательность исполнителя | Невнимательность исполнителя | Проговорить с исполнителем о качестве выпускаемой продукции. Отв. см. мастер/бригадир. | Не отражены в 1C:ERP
394 | И00-0000200 | 04.06.2026 | Корпус №11 | (ПФК) Подставка короны (Ц 229.04.00.000) (сварка) | Мачты | 6 | 15.9 | Невыполнение требований НТД | Несоответствия требованиям КД: 1. Размер по КД 131 мм (+2) фактически 123-126 мм. Дефекты сварных швов: 1. Кратеры. 2. Брызги металла. | Малозначительное Устранимое | УМИ корпус №11 | Участок металлоизделий | Смена А УМИ | Невнимательность исполнителя | Невнимательность исполнителя | Проговорить с исполнителем о качестве выпускаемой продукции. Отв. см. мастер/бригадир | Не отражены в 1C:ERP
395 | И00-0000200 | 04.06.2026 | Корпус №11 | (ПФК) Подставка короны (Ц 229.04.00.000) (сварка) | Мачты | 18 | 47.7 | Невыполнение требований НТД | Несоответствия требованиям КД: 1. Размер по КД 131+2 мм фактически 123-126 мм. Дефекты сварных швов: 1. Кратеры. 2. Брызги металла. | Малозначительное Устранимое | УМИ корпус №11 | Участок металлоизделий | Смена А УМИ | Невнимательность исполнителя | Невнимательность исполнителя | Проговорить с исполнителем о качестве выпускаемой продукции. Отв. см. мастер/бригадир | Не отражены в 1C:ERP
396 | И00-0000202 | 08.06.2026 | Склад готовой продукции | ГПЦ(100) Карниз К2 (Ц 208.07.00.000 СБ) | МК, другое | 10 | 1181.3 | Несоответствия ЦП | Наносная бурая ржавчина, несплошность цинкового покрытия, бурая ржавчина. Несоответствие упаковки. Отсутствует печать самоконтроля. | Устранимое | ЦЦ БЛ | Цех цинкования | Смена Б ЦГЦ | Невыполнение требований технологической документации в части доработки | Нарушение требований технологической документации | Провести инструктаж | Не отражены в 1C:ERP
397 | И00-0000203 | 08.06.2026 | Корпус №11 | (ПФК) Стойка мостовая СМ-0,75Д14 (М20 200х160) (сварка) | МО | 16 | 336.8 | Несоответствие геометрических размеров | 1. Размер по КД 60 (+/-2) фактически 79 мм. 2. Размер по КД 110 (+/-2) фактически 103 мм. | Малозначительное | УМИ корпус №11 | Участок металлоизделий | Смена Б УМИ | Нарушение требований технологической документации | Невнимательность исполнителя | проведена беседа с оператором о недопустимости подобных дефектов | Не отражены в 1C:ERP
398 | И00-0000204 | 08.06.2026 | Корпус №08 | (ПФК) Стойка МВСК-10-100 (МВСК-10-100.00.00 СБ) (слесарная) | МВС | 1 | 610.7 | Несоответствие требованиям КД | Дефекты сварных швов | Устранимое | УМИ корпус №11 | Департамент производства | Смена В УМИ | Малый опыт работы на оборудовании/технологической операции | Невнимательность исполнителя | Проведен инструктаж , усилить контроль за выполнением требований КД | Не отражены в 1C:ERP
399 | И00-0000205 | 09.06.2026 | Склад готовой продукции | ГПЦ(100) Карниз К2 (Ц 208.07.00.000 СБ) | МК, другое | 10 | 1181.3 | Бурая ржавчина | Бурая ржавчина в местах несплошности покрытия, наносная бурая ржавчина | Устранимое | ЦЦ БЛ | Цех цинкования | Невозможно установить | Невыполнение требований технологической документации в части доработки | Невыполнение требований технологической документации в части доработки | Инструктаж по доработке | Не отражены в 1C:ERP
400 | И00-0000205 | 09.06.2026 | Склад готовой продукции | ГПЦ(100) Секция прохода СП2-2 (Ц 208.32.02.000 СБ) | МК, другое | 8 | 492.32 | Бурая ржавчина | Бурая ржавчина в местах несплошности покрытия, наносная бурая ржавчина | Устранимое | ЦЦ БЛ | Цех цинкования | Невозможно установить | Невыполнение требований технологической документации в части доработки | Невыполнение требований технологической документации в части доработки | Инструктаж по доработке | Не отражены в 1C:ERP
401 | И00-0000205 | 09.06.2026 | Склад готовой продукции | ГПЦ(100) Секция прохода СП2-2 (Ц 208.32.02.000 СБ) | МК, другое | 3 | 184.62 | Бурая ржавчина | Бурая ржавчина в местах несплошности покрытия, наносная бурая ржавчина | Устранимое | ЦЦ БЛ | Цех цинкования | Невозможно установить | Невыполнение требований технологической документации в части доработки | Невыполнение требований технологической документации в части доработки | Инструктаж по доработке | Не отражены в 1C:ERP
402 | И00-0000205 | 09.06.2026 | Склад готовой продукции | ГПЦ(100) Секция прохода СП2-1 (Ц 208.32.01.000 СБ) | МК, другое | 7 | 721.07 | Бурая ржавчина | Бурая ржавчина в местах несплошности покрытия, наносная бурая ржавчина | Устранимое | ЦЦ БЛ | Цех цинкования | Невозможно установить | Невыполнение требований технологической документации в части доработки | Невыполнение требований технологической документации в части доработки | Инструктаж по доработке | Не отражены в 1C:ERP
403 | И00-0000206 | 09.06.2026 | Корпус №08 | (ПФ) Стойка МВСК-10-80 (МВСК-10-80.00.00 СБ) (сборка) | МВС | 1 | 560.1 | Несоответствие требованиям КД | несоответствия сварных швов | Устранимое | УМИ корпус №11 | Департамент производства | Смена В УМИ | Малый опыт работы на оборудовании/технологической операции | Невнимательность исполнителя | Провести беседу с исполнителем. Усилить контроль за выполнением требываний КД. | Не отражены в 1C:ERP
404 | И00-0000207 | 10.06.2026 | Склад готовой продукции | ГПЦ(60) Элемент закладной ЗФ-30/4/К300-3,0-ц (ЭЗ 356.00.00.000 СБ) | Опоры | 23 | 3274.05 | Не выполнено притупление кромок/ скругление | Не выполнено притупление кромок дет.4 | Малозначительное | УМИ корпус №11 | Участок металлоизделий | Невозможно установить | При разработке технологии выбраны неоптимальные процессы, операции, режимы работы оборудования | Невнимательность исполнителя | Добавить операцию "притупление кромки" на (ПФ) Стержень (Тр.219х8 L=2986) (резка лазерная профиля) и скорректировать маршрут изготовления отв. ЦТОЗ. Д
405 | И00-0000207 | 10.06.2026 | Склад готовой продукции | ГПЦ(60) Элемент закладной ЗФ-30/4/К300-3,0-ц (ЭЗ 356.00.00.000 СБ) | Опоры | 5 | 711.75 | Не выполнено притупление кромок/ скругление | Не выполнено притупление кромок дет.4 | Малозначительное | УМИ корпус №11 | Участок металлоизделий | Невозможно установить | При разработке технологии выбраны неоптимальные процессы, операции, режимы работы оборудования | Невнимательность исполнителя | Добавить операцию "притупление кромки" на (ПФ) Стержень (Тр.219х8 L=2986) (резка лазерная профиля) и скорректировать маршрут изготовления отв. ЦТОЗ. Д
406 | И00-0000208 | 11.06.2026 | Корпус №11 | (ПФК) Изделие закладное МН2' (слесарная) | МК, другое | 1 | 742.76 | Невыполнение требований НТД | Несоответствие требованиям КД: 1. Отсутствие клейма сварщика. Отклонения от прямолинейности: 1. Прогиб в плоскости дет.4 - 15 мм (по ГОСТ 23118 не более 10 мм). Дефекты термической резки: 1. Цепочка застывших капель. Дефекты сварных швов: 1. Брызги металла. 2. Подрезы. 3. Плохое повторное возбуждение дуги. 4. Кратеры. 5. Непровар. 6. Отсутствует плавный переход к основному металлу. 7. Натеки. Штамп самоконтроля: 1. Отсутствие печати самоконтроля. | Малозначительное Устранимое | УМИ корпус №11 | Участок металлоизделий | Смена А УМИ | Невнимательность исполнителя | Невнимательность исполнителя | Довести до исполнителей о недопустимоти подобных дефектов на выпускаемой продукции. Отв. бригадир сварщиков см. "А" Щеглов А.И. | Не отражены в 1C:ERP
407 | И00-0000208 | 11.06.2026 | Корпус №11 | (ПФК) Изделие закладное МН4 (слесарная) | МК, другое | 1 | 594.79 | Невыполнение требований НТД | Отклонения от прямолинейности: 1. Прогиб в плоскости дет.2 - 3 мм (по ГОСТ 23118 не более 2380х0,001 = 2,3 мм). Дефекты сварных швов: 1. Поры. 2. Кратеры. 3. Плохое повторное возбуждение дуги. 4. Брызги металла. Несооветствие требованиям КД: 1. Отсутствие клейма сварщика. Штамп самоконтроля: 1. Отсутствие печати самоконтроля. | Малозначительное Устранимое | УМИ корпус №11 | Участок металлоизделий | Смена А УМИ | Невнимательность исполнителя | Невнимательность исполнителя | Довести до исполнителей о недопустимоти подобных дефектов на выпускаемой продукции. Отв. бригадир сварщиков см. "А" Щеглов А.И. | Не отражены в 1C:ERP
408 | И00-0000209 | 11.06.2026 | Корпус №08 | (ПФК) Стойка МВС-10-80 (слесарная) | МВС | 1 | 545.9 | Несоответствие требованиям КД | Дефекты сварных швов | Устранимое | УМИ корпус №11 | Участок металлоизделий | Смена Б УМИ | При разработке технологии выбраны неоптимальные процессы, операции, режимы работы оборудования | Невнимательность исполнителя | проведена беседа с исполнителем, по выявленным причинам возникновения дефекта. | Не отражены в 1C:ERP
409 | И00-0000210 | 16.06.2026 | Склад готовой продукции | ГПЦ(80) Изделие закладное МН5' | МК, другое | 1 | 705.06 | Несоответствия ЦП | Непроцинковка в отверстии, шлак на поверхности ЦП. Наносная бурая ржавчина. | Устранимое | ЦЦ БЛ | Цех цинкования | В РАБОТЕ МРЯСОВ Д.Ю. | В РАБОТЕ МРЯСОВ Д.Ю. | В РАБОТЕ МРЯСОВ Д.Ю. | В РАБОТЕ МРЯСОВ Д.Ю. | Не отражены в 1C:ERP
410 | И00-0000210 | 16.06.2026 | Склад готовой продукции | ГПЦ(80) Изделие закладное МН4 | МК, другое | 5 | 2973.95 | Несоответствия ЦП | Непроцинковка в отверстии, шлак на поверхности ЦП. | Устранимое | ЦЦ БЛ | Цех цинкования | В РАБОТЕ МРЯСОВ Д.Ю. | В РАБОТЕ МРЯСОВ Д.Ю. | В РАБОТЕ МРЯСОВ Д.Ю. | В РАБОТЕ МРЯСОВ Д.Ю. | Не отражены в 1C:ERP
411 | И00-0000211 | 17.06.2026 | Корпус №08 | (ПФ) Фланец (М 013.01.01.000) (сварка) | Мачты | 1 | 129.8 | Дефекты сварных швов | Шов № 1-1: 18-Д-Е(35)-15; шов № 1-2: 18-Д-Е(50)-15. | Устранимое | УМИ корпус №11 | Участок металлоизделий | Смена В УМИ | Малый опыт работы на оборудовании/технологической операции | Невнимательность исполнителя | Провести беседу с исполнителем о требованиях к качеству продукции и корректности чтения КД Отв. сменный мастер/бригадир | Не отражены в 1C:ERP
412 | И00-0000211 | 17.06.2026 | Корпус №08 | (ПФ) Фланец (М 013.01.01.000) (сварка) | Мачты | 1 | 129.8 | Дефекты сварных швов | Шов № 2-1: 18-Д-Е(30)-15; шов № 2-2: 18-Д-Г-20. | Устранимое | УМИ корпус №11 | Участок металлоизделий | Смена В УМИ | Малый опыт работы на оборудовании/технологической операции | Невнимательность исполнителя | Провести беседу с исполнителем о требованиях к качеству продукции и корректности чтения КД Отв. сменный мастер/бригадир | Не отражены в 1C:ERP
413 | И00-0000211 | 17.06.2026 | Корпус №08 | (ПФ) Фланец (М 013.01.01.000) (сварка) | Мачты | 1 | 129.8 | Дефекты сварных швов | Шов № 3-1: 18-Д-Е(139)-0; шов № 3-2: 18-Д-Е(139)-0. | Устранимое | УМИ корпус №11 | Участок металлоизделий | Смена В УМИ | Малый опыт работы на оборудовании/технологической операции | Невнимательность исполнителя | Провести беседу с исполнителем о требованиях к качеству продукции и корректности чтения КД Отв. сменный мастер/бригадир | Не отражены в 1C:ERP
416 | И00-0000212 | 17.06.2026 | Корпус №13 | (ПФК) Настил SP 34х38/25х2 S4 А 730х750 (сварка) | Настилы сварные | 77 | 625.24 | Невыполнение требований НТД | 1. Выступание связующих элементов над несущими полосами 4 мм (по СТО не более 1,5 мм). Дефекты сварных швов: 1. Несплавление. 2. Поры. 3. Цепочка пор. 4. Брызги металла. 5. Незавареный кратер. 6. Натеки. 7. Остатки сварочной проволоки. 8. Прожоги. 9. Налипший шлак. | Устранимое | УПН корпус №13 | Участок производства настилов | Невозможно установить | Малый опыт работы на оборудовании/технологической операции | Невнимательность исполнителя | Со сварщиками была произведена повторная разъяснительная беседа по требованиям СТО 075595-049-2024.
417 | И00-0000212 | 17.06.2026 | Корпус №13 | (ПФК) Настил SP 34х38/25х2 S4 А 730х750 (сварка) | Настилы сварные | 1 | 8.12 | Дефекты сварных швов | Дефекты сварных швов: 1. Поры. 2. Брызги металла. 3. Незавареный кратер. 4. Натеки. | Устранимое | УПН корпус №13 | Участок производства настилов | Невозможно установить | Малый опыт работы на оборудовании/технологической операции | Невнимательность исполнителя | Со сварщиками была произведена повторная разъяснительная беседа по требованиям СТО 075595-049-2024.
418 | И00-0000213 | 17.06.2026 | Корпус №11 | НЕ ИСПОЛЬЗОВАТЬ_(ПФК) Секция нижняя (М 013.01.00.000 СБ) (сварка) | Мачты | 1 | 1314.9 | Невыполнение требований НТД | 1. Сварной шов №1 выполнен по незамкнутому контуру. 2. Цепочка застывших капель. 3. Брызги металла | Устранимое | УМИ корпус №11 | Участок металлоизделий | Смена А УМИ | Невнимательность исполнителя | Невнимательность исполнителя | Довести до исполнителя о недопустимости подобных дефектов на выпускаемой продукции. Отв. бригадир сварщиков см. "А" УМИ. 2. Скорректировать маршрут и | Не отражены в 1C:ERP
419 | И00-0000214 | 18.06.2026 | Склад готовой продукции | ГПЦ(100) Секция прохода СП2-1 (Ц 208.32.01.000 СБ) | МК, другое | 24 | 2472.24 | Бурая ржавчина | Бурая ржавчина в местах несплошности покрытия, наносная бурая ржавчина | Устранимое | ЦЦ БЛ | Цех цинкования | Смены А+Б ЦГЦ | В РАБОТЕ МРЯСОВ Д.Ю. | В РАБОТЕ МРЯСОВ Д.Ю. | В РАБОТЕ МРЯСОВ Д.Ю. | Не отражены в 1C:ERP
422 | И00-0000215 | 23.06.2026 | Корпус №08 | (ПФ) Фланец (М 009.01.01.000 СБ) (сварка) | Мачты | 1 | 271.34 | Дефекты сварных швов | Шов 1-1: 18-Д-Е(65)-95. Шов 1-2: 20-Д-Е(35)-0, 20-Д-Е(55)-80. | Устранимое | УМИ корпус №11 | Участок металлоизделий | Смена Б УМИ | Не определены (частично или полностью) требования к продукции | Невнимательность исполнителя | проведен инструктаж ,оператор обещал быть более внимательны! | Не отражены в 1C:ERP
423 | И00-0000215 | 23.06.2026 | Корпус №08 | (ПФ) Фланец (М 009.01.01.000 СБ) (сварка) | Мачты | 1 | 271.34 | Дефекты сварных швов | Шов 2-1 дефектов не выявлено. Шов 2-2: 23-Д-Е(40)-0 | Устранимое | УМИ корпус №11 | Участок металлоизделий | Смена Б УМИ | Не определены (частично или полностью) требования к продукции | Невнимательность исполнителя | проведен инструктаж ,оператор обещал быть более внимательны! | Не отражены в 1C:ERP
424 | И00-0000216 | 24.06.2026 | _Структура2020 ПМ-ГРУПП | (ПФК) Секция нижняя (М 009.01.00.000 СБ) (сварка) | Мачты | 1 | 1977 | Невыполнение требований НТД | Внешний вид покрытия: На деталях № покрытие сплошное, однородного цвета, разнооттеночность, без частиц нерасплавленного металла, без трещин, отслоений (вздутий), следов местной коррозии. На детали № покрытие не сплошное, однородного цвета, разнооттеночность, без частиц нерасплавленных металла, без трещин, отслоений (вздутий), следы местной коррозии («бурая ржавчина»). Шероховатость от 32 до 96 мкм, отдельные частицы размером до 0,5 мм (не более одного на 100 см2) Толщина покрытия: Деталь № косынки: Кол-во изм. – 122; Средняя толщина – 64 мкм; Макс. знач. – 148 мкм; Мин. знач. – 18 мкм. Деталь № ствол внешняя пов-ть: Кол-во изм. – 59; Средняя толщина – 140 мкм; Макс. знач. – 299 мкм; Мин. знач. – 39 мкм. Внутр. пов-ть: Кол-во изм. – 64; Средняя толщина – 126 мкм; Макс. знач. – 329 мкм; Мин. знач. – 30 мкм. Деталь № фланец: сопр. пов-ть Кол-во изм. – 61; Средняя толщина – 125,8 мкм; Макс. знач. – 282 мкм; Мин. знач. – 43 мкм. Внешн. пов. Кол-во изм. – 43; Средняя толщина – 79 мкм; | Отработка технологии | Не определено | Невозможно установить | Отработка технологии | Отработка технологии | Отработка технологии | Отработка технологии | Отработка технологии
425 | И00-0000217 | 25.06.2026 | Корпус №09 | (ПФ) Фланец (20х320х320) (ЭЗ 249.00.00.002) (раскрой) | Опоры | 20 | 190.4 | Невыполнение требований НТД | 1. Цепочка застывших капель. 2. Налипший шлак. 3. Отсутствует штамп самоконтроля | Малозначительное | УМИ корпус №9 | Участок металлоизделий | В РАБОТЕ ШАБАНОВ Е.А. | В РАБОТЕ ШАБАНОВ Е.А. | В РАБОТЕ ШАБАНОВ Е.А. | В РАБОТЕ ШАБАНОВ Е.А.
426 | И00-0000217 | 25.06.2026 | Корпус №09 | (ПФ) Фланец ФГН-11,5-02 (4/219/100) (ОО 259.01.00.002) (раскрой) | Опоры | 80 | 1346.4 | Невыполнение требований НТД | 1. Цепочка застывших капель. 2. Налипший шлак. 3. Отсутствует штамп самоконтроля | Малозначительное | УМИ корпус №9 | Участок металлоизделий | В РАБОТЕ ШАБАНОВ Е.А. | В РАБОТЕ ШАБАНОВ Е.А. | В РАБОТЕ ШАБАНОВ Е.А. | В РАБОТЕ ШАБАНОВ Е.А.
427 | И00-0000217 | 25.06.2026 | Корпус №09 | (ПФ) Фланец ФГН-11,5-02 (4/219/100) (ОО 259.01.00.002) (раскрой) | Опоры | 60 | 1009.8 | Дефекты термической резки | 1. Цепочка застывших капель. 2. Налипший шлак. | Малозначительное | УМИ корпус №9 | Участок металлоизделий | В РАБОТЕ ШАБАНОВ Е.А. | В РАБОТЕ ШАБАНОВ Е.А. | В РАБОТЕ ШАБАНОВ Е.А. | В РАБОТЕ ШАБАНОВ Е.А.
428 | И00-0000218 | 25.06.2026 | Склад ПДС черный | (ПФ) Стойка дорожная СД-1,6Ш14 (резка в размер) | ДО | 14 | 276.5 | Невыполнение требований НТД | Размер 140±2 мм, фактически 139-141 мм. Размер 1600±5 мм, фактически 1595-1599 мм. Бурая ржавчина степень окисления С и Д. Следы ЛКМ (2 шт.) | Проведение идентификации продукции (по результатам обхода 24.06.2026) | Логистика | Отдел логистики | Проведение идентификации продукции (по результатам обхода 24.06.2026) | Проведение идентификации продукции (по результатам обхода 24.06.2026) | Проведение идентификации продукции (по результатам обхода 24.06.2026) | Проведение идентификации продукции (по результатам обхода 24.06.2026)
429 | И00-0000219 | 29.06.2026 | Склад готовой продукции | ГПЦ(100) Секция прохода СП2-1 (Ц 208.32.01.000 СБ) | МК, другое | 3 | 309.03 | Бурая ржавчина | Бурая ржавчина | Устранимое | ЦЦ БЛ | Цех цинкования | Смены А+Б+В ЦГЦ | При разработке технологии выбраны неоптимальные процессы, операции, режимы работы оборудования | Невнимательность исполнителя | Направить исполнителей на повторное обучение по доработке продукции.
430 | И00-0000219 | 29.06.2026 | Склад готовой продукции | ГПЦ(100) Карниз К2 (Ц 208.07.00.000 СБ) | МК, другое | 6 | 708.78 | Бурая ржавчина | Бурая ржавчина | Устранимое | ЦЦ БЛ | Цех цинкования | Смены А+Б+В ЦГЦ | При разработке технологии выбраны неоптимальные процессы, операции, режимы работы оборудования | Невнимательность исполнителя | Направить исполнителей на повторное обучение по доработке продукции.
431 | И00-0000220 | 29.06.2026 | Склад готовой продукции | ГПЦ(60) Элемент закладной ЗФ-24/4/К230-2,5-ц (ЭЗ 249.00.00.000 СБ) | Опоры | 13 | 1189.89 | Невыполнение требований НТД | 1. Не соответствует схеме упаковки. 2. Бурая ржавчина. | Малозначительное Устранимое | Не определено | Исполнительная дирекция Продмаш | В РАБОТЕ БОРИСЕНКО А.В., ЧЕБОТАЕВ Д.С. | В РАБОТЕ БОРИСЕНКО А.В., ЧЕБОТАЕВ Д.С. | В РАБОТЕ БОРИСЕНКО А.В., ЧЕБОТАЕВ Д.С. | Добавлена операция "слесарная". Отв.: ЦТОЗ, Направить обучающие материалы переработчикам : Отдел по работе с подрядными организациями | В РАБОТЕ ТЕХНОЛОГИ ТО, НЕ РАЗРАБОТАНА РС НА НЕСОГЛАСОВАННЫЕ ПО КР ДЕФЕКТЫ
432 | И00-0000220 | 29.06.2026 | Склад готовой продукции | ГПЦ(60) Элемент закладной ЗФ-30/4/К300-3,0-ц (ЭЗ 356.00.00.000 СБ) | Опоры | 4 | 569.4 | Невыполнение требований НТД | 1. Не выполнено притупление кромок паза. 2. Поры.3. Брызги металла. 4. Несоответствие схеме упаковки. | Малозначительное Устранимое | Не определено | Исполнительная дирекция Продмаш | В РАБОТЕ БОРИСЕНКО А.В., ЧЕБОТАЕВ Д.С. | В РАБОТЕ БОРИСЕНКО А.В., ЧЕБОТАЕВ Д.С. | В РАБОТЕ БОРИСЕНКО А.В., ЧЕБОТАЕВ Д.С. | Добавлена операция "слесарная". Отв.: ЦТОЗ, Направить обучающие материалы переработчикам : Отдел по работе с подрядными организациями | В РАБОТЕ ТЕХНОЛОГИ ТО, НЕ РАЗРАБОТАНА РС НА НЕСОГЛАСОВАННЫЕ ПО КР ДЕФЕКТЫ
433 | И00-0000220 | 29.06.2026 | Склад готовой продукции | ГПЦ(60) Элемент закладной ЗФ-30/4/К300-3,0-ц (ЭЗ 356.00.00.000 СБ) | Опоры | 4 | 569.4 | Невыполнение требований НТД | 1. Не выполнено притупление кромок паза. 2. Поры.3. Брызги металла. 4. Несоответствие схеме упаковки. 5. Бурая ржавчина | Малозначительное Устранимое | Не определено | Исполнительная дирекция Продмаш | В РАБОТЕ БОРИСЕНКО А.В., ЧЕБОТАЕВ Д.С. | В РАБОТЕ БОРИСЕНКО А.В., ЧЕБОТАЕВ Д.С. | В РАБОТЕ БОРИСЕНКО А.В., ЧЕБОТАЕВ Д.С. | Добавлена операция "слесарная". Отв.: ЦТОЗ, Направить обучающие материалы переработчикам : Отдел по работе с подрядными организациями | В РАБОТЕ ТЕХНОЛОГИ ТО, НЕ РАЗРАБОТАНА РС НА НЕСОГЛАСОВАННЫЕ ПО КР ДЕФЕКТЫ
434 | И00-0000221 | 29.06.2026 | Склад готовой продукции | ДЛЯ ЗК 496 и 497_ГПЦ(80) Секция ограждения пешеходного 427-1,0Д/2,0 Крест (80) | ПО | 50 | 584 | Несоответствие требованиям КД | 1. Деталь поз.5 и 6 не соответствует требованиям КД | Малозначительное | УМИ корпус №11 | Участок металлоизделий | Невозможно установить | В РАБОТЕ | В РАБОТЕ | Не требуются, доделывали заказ по разным РС. Оформлена карточка разрешения № 69.
435 | И00-0000221 | 29.06.2026 | Склад готовой продукции | ДЛЯ ЗК 496 и 497_ГПЦ(80) Секция ограждения пешеходного 427-1,0Д/2,0 Крест (80) | ПО | 151 | 1763.68 | Несоответствие требованиям КД | 1. Деталь поз.6 не соответствует требованиям КД | Малозначительное | УМИ корпус №11 | Участок металлоизделий | Невозможно установить | В РАБОТЕ | В РАБОТЕ | Не требуются, доделывали заказ по разным РС. Оформлена карточка разрешения № 69.
436 | И00-0000221 | 29.06.2026 | Склад готовой продукции | ДЛЯ ЗК 496 и 497_ГПЦ(80) Секция ограждения пешеходного 427-1,0Д/2,0 Крест (80) | ПО | 50 | 584 | Несоответствие требованиям КД | 1. Деталь поз.6 не соответствует требованиям КД | Малозначительное | УМИ корпус №11 | Участок металлоизделий | Невозможно установить | В РАБОТЕ | В РАБОТЕ | Не требуются, доделывали заказ по разным РС. Оформлена карточка разрешения № 69.
437 | И00-0000222 | 30.06.2026 | Корпус №11 | (ПФК) Ствол секции нижней (М 009.01.02.000 СБ) (сварка) | Мачты | 1 | 1611.61 | Брызги металла | 1. Брызги металла | Устранимое | УМИ корпус №11 | Участок металлоизделий | Смена А УМИ | Невнимательность исполнителя | Невнимательность исполнителя | Провести беседу с исполнителем, усилить контроль отв. сменный мастер/бригадир | Не отражены в 1C:ERP
438 | И00-0000222 | 30.06.2026 | Корпус №11 | (ПФК) Ствол секции нижней (М 009.01.02.000 СБ) (сварка) | Мачты | 1 | 1611.61 | Дефекты сварных швов | 1. Поры. 2. Отсутствует плавный переход. 3. Брызги метала. | Устранимое | УМИ корпус №11 | Участок металлоизделий | Смена А УМИ | Невнимательность исполнителя | Невнимательность исполнителя | Провести беседу с исполнителем, усилить контроль отв. сменный мастер/бригадир | Не отражены в 1C:ERP
2078 | К00-0000217 | 02.06.2026 | Участок металлоизделий | (ПФК) Корпус оголовка D1256 (М 025.01.01.000 СБ) (сварка) | Опоры | 7 | 385.07 | Дефекты сварных швов | Не снято усиление шва №1 | Устранимое | УМИ корпус №11 | Участок металлоизделий | Смена В УМИ | - | - | - | Не отражены в 1C:ERP
2087 | К00-0000218 | 03.06.2026 | Участок металлоизделий | (ПФК) Талреп II (М 026.01.02.000 СБ) (сварка) | Опоры | 3 | 0.75 | Дефекты сварных швов | Брызги металла | Устранимое | УМИ корпус №11 | Участок металлоизделий | Смена А УМИ | - | - | - | Не отражены в 1C:ERP
2097 | К00-0000221 | 08.06.2026 | Участок металлоизделий | ДЛЯ ЗК 496 и 497_(ПФК) Секция ограждения пешеходного 427-1,0Д/2,0 Крест (80) (сварка) | ПО | 23 | 268.64 | Заусенец в виде металлической стружки | Заусенцы | Устранимое | УМИ корпус №11 | Участок металлоизделий | Смена А УМИ | - | - | - | Не отражены в 1C:ERP
2098 | К00-0000221 | 08.06.2026 | Участок металлоизделий | ДЛЯ ЗК 496 и 497_(ПФК) Секция ограждения пешеходного 427-1,0Д/2,0 Крест (80) (сварка) | ПО | 5 | 58.4 | Дефекты сварных швов | Брызги, кратеры | Устранимое | УМИ корпус №11 | Участок металлоизделий | Смена А УМИ | - | - | - | Не отражены в 1C:ERP
2099 | К00-0000221 | 08.06.2026 | Участок металлоизделий | ДЛЯ ЗК 496 и 497_(ПФК) Секция ограждения пешеходного 427-1,0Д/2,0 Крест (80) (сварка) | ПО | 4 | 46.72 | Невыполнение требований НТД | Отсутствует тех.отверстие детали 7, Брызги, кратеры | Устранимое | УМИ корпус №11 | Участок металлоизделий | Смена А УМИ | - | - | - | Не отражены в 1C:ERP
2101 | К00-0000221 | 08.06.2026 | Участок металлоизделий | (ПФК) Секция заполнения СЗ-2000 (сварка) | ПО | 3 | 35.97 | Дефекты сварных швов | Поры, брызги | Устранимое | УМИ корпус №11 | Участок металлоизделий | Смена А УМИ | - | - | - | Не отражены в 1C:ERP
2112 | К00-0000223 | 10.06.2026 | Участок металлоизделий | (ПФК) Стойка перильная СПО-012 (сварка) | ПО | 16 | 184.8 | Дефекты сварных швов | Поры, брызги, плохое повторное возбуждение дуги | Устранимое | УМИ корпус №11 | Участок металлоизделий | Смена Б УМИ | - | - | - | Не отражены в 1C:ERP
2114 | К00-0000223 | 10.06.2026 | Участок металлоизделий | ДЛЯ ЗК 496 и 497_(ПФК) Секция ограждения пешеходного 427-1,0Д/2,0 Крест (80) (сварка) | ПО | 8 | 93.44 | Невыполнение требований НТД | Заусенцы, остатки сварочной проволоки, брызги металла | Устранимое | УМИ корпус №11 | Участок металлоизделий | Смена Б УМИ | - | - | - | Не отражены в 1C:ERP
2119 | К00-0000223 | 10.06.2026 | Участок металлоизделий | (ПФК) Стержень секции С1 (М 037.01.01.000 СБ) (слесарная) | Опоры | 2 | 2199.02 | Дефекты сварных швов | Сварной шов по КД Т3 фактически Т1 | Устранимое | УМИ корпус №11 | Участок металлоизделий | Смена Б УМИ | - | - | - | Не отражены в 1C:ERP
2120 | К00-0000224 | 11.06.2026 | Участок металлоизделий | (ПФК) Стержень секции С1 (М 037.01.01.000 СБ) (слесарная) | Опоры | 1 | 1099.51 | Дефекты сварных швов | 1. Брызги. 2. Кратеры. 3. Плохое повтороное возбуждение дуги | Устранимое | УМИ корпус №11 | Участок металлоизделий | Смена Б УМИ | - | - | - | Не отражены в 1C:ERP
2122 | К00-0000224 | 11.06.2026 | Участок металлоизделий | (ПФК) Изделие закладное МН5' (слесарная) | МК, другое | 1 | 705.06 | Невыполнение требований НТД | 1. Брызги металла. 2. Натеки. 3. Размер 496+3 фактически 446 мм | Устранимое | УМИ корпус №11 | Участок металлоизделий | Смена Б УМИ | - | - | - | Не отражены в 1C:ERP
2123 | К00-0000224 | 11.06.2026 | Участок металлоизделий | (ПФК) Изделие закладное МН3 (слесарная) | МК, другое | 1 | 146.79 | Дефекты сварных швов | Брызги | Устранимое | УМИ корпус №11 | Участок металлоизделий | Смена Б УМИ | - | - | - | Не отражены в 1C:ERP
2128 | К00-0000225 | 15.06.2026 | Участок металлоизделий | (ПФК) Элемент закладной ЗФ-27/4/К230-1,5 (Окно) (сварка) | Опоры | 12 | 357.6 | Дефекты сварных швов | Брызги, остатки сварочной проволоки, кратеры | Устранимое | УМИ корпус №11 | Участок металлоизделий | Смена Б УМИ | - | - | - | Не отражены в 1C:ERP
2136 | К00-0000226 | 16.06.2026 | Цех цинкования | ГПСкомпл(60) Секция С1-ц (60) (М 038.01.00.000 СБ) | Опоры | 1 | 1113.77 | Шлак (флюс, зола) на поверхности ЦП | Шлак (флюс, зола) на поверхности ЦП | Устранимое | ЦЦ БЛ | Цех цинкования | Смена Б ЦГЦ | - | - | - | Не отражены в 1C:ERP
2137 | К00-0000226 | 16.06.2026 | Цех цинкования | ПФЦ(60) Секция 3 (М 013.03.00.000 СБ) (оцинкование) | Опоры | 1 | 174.81 | Шлак (флюс, зола) на поверхности ЦП | Шлак (флюс, зола) на поверхности ЦП | Устранимое | ЦЦ БЛ | Цех цинкования | Смена Б ЦГЦ | - | - | - | Не отражены в 1C:ERP
2141 | К00-0000227 | 16.06.2026 | Участок металлоизделий | ДО СПИСАНИЯ_(ПФК) Каркас короны (М 009.40.01.000 СБ) (сварка) | Мачты | 1 | 70.52 | Дефекты сварных швов | Брызги металла | Устранимое | УМИ корпус №11 | Участок металлоизделий | Смена Б УМИ | - | - | - | Не отражены в 1C:ERP
2152 | К00-0000230 | 18.06.2026 | Склад готовой продукции | ГПЦ(100) Секция прохода СП2-1 (Ц 208.32.01.000 СБ) | МК, другое | 2 | 206.02 | Невыполнение требований НТД | Бурая ржавчина, забоины, наплывы цинка в виде острых капель | Устранимое | Логистика | Отдел логистики | Логистика | - | - | - | Не отражены в 1C:ERP
2153 | К00-0000230 | 18.06.2026 | Склад готовой продукции | ГПЦ(100) Секция прохода СП2-2 (Ц 208.32.02.000 СБ) | МК, другое | 3 | 184.62 | Бурая ржавчина | Бурая ржавчина | Устранимое | Логистика | Отдел логистики | Логистика | - | - | - | Не отражены в 1C:ERP
2154 | К00-0000230 | 18.06.2026 | Склад готовой продукции | ГПЦ(100) Секция прохода СП2-2 (Ц 208.32.02.000 СБ) | МК, другое | 3 | 184.62 | Бурая ржавчина | Бурая ржавчина в местах несплошности покрытия, наносная бурая ржавчина | Устранимое | Логистика | Отдел логистики | Логистика | - | - | - | Не отражены в 1C:ERP
2156 | К00-0000230 | 18.06.2026 | Склад готовой продукции | ГПЦ(100) Карниз К2 (Ц 208.07.00.000 СБ) | МК, другое | 1 | 118.13 | Бурая ржавчина | Бурая ржавчина | Устранимое | Логистика | Отдел логистики | Логистика | - | - | - | Не отражены в 1C:ERP
2157 | К00-0000230 | 18.06.2026 | Склад готовой продукции | ГПЦ(80) Изделие закладное МН4 | МК, другое | 1 | 594.79 | Наплывы цинка в виде острых капель | Наплывы цинка в виде острых капель | Устранимое | Логистика | Отдел логистики | Логистика | - | - | - | Не отражены в 1C:ERP
2158 | К00-0000230 | 18.06.2026 | Склад готовой продукции | ГПЦ(80) Изделие закладное МН4 | МК, другое | 1 | 594.79 | Бурая ржавчина | Бурая ржавчина в местах несплошности покрытия, наносная бурая ржавчина | Устранимое | Логистика | Отдел логистики | Логистика | - | - | - | Не отражены в 1C:ERP
2171 | К00-0000234 | 24.06.2026 | Участок металлоизделий | (ПФК) Секция нижняя (М 009.01.00.000 СБ) (сварка) | Опоры | 1 | 1977 | Брызги металла | Брызги металла | Устранимое | УМИ корпус №11 | Участок металлоизделий | Смена А УМИ | - | - | - | Не отражены в 1C:ERP
2176 | К00-0000235 | 25.06.2026 | Участок металлоизделий | (ПФК) Стержень секции С1 (М 037.01.01.000 СБ) (слесарная) | Опоры | 1 | 1099.51 | Дефекты сварных швов | Не выполнено требование "Заварить". | Устранимое | УМИ корпус №11 | Участок металлоизделий | Смена А УМИ | - | - | - | Не отражены в 1C:ERP
2177 | К00-0000235 | 25.06.2026 | Участок металлоизделий | (ПФК) Каркас короны (М 009.40.01.000 СБ) (слесарная) | Опоры | 1 | 70.52 | Дефекты сварных швов | Натеки, Брызги, кратеры.ю | Устранимое | УМИ корпус №11 | Участок металлоизделий | Смена А УМИ | - | - | - | Не отражены в 1C:ERP
2178 | К00-0000235 | 25.06.2026 | Участок металлоизделий | (ПФК) Секция нижняя (М 013.01.00.000 СБ) (слесарная) | Опоры | 1 | 1314.8 | Дефекты сварных швов | Не выполнено требование "Заварить". | Устранимое | УМИ корпус №11 | Участок металлоизделий | Смена А УМИ | - | - | - | Не отражены в 1C:ERP
2264 | С00-0000061 | 01.06.2026 | ЦГЦ Большая линия | (ПФК) Настил Р 44,4х11,1/30х3 А 1005х1095 (сварка лазерная) | Настилы прессованные | 2 | 57.48 | Отсутствует сварной шов | Отсутствует сварной шов | Устранимое | УПН корпус №07 | Участок производства настилов | Невозможно установить | При разработке технологии выбраны неоптимальные процессы, операции, режимы работы оборудования | Не указана | Технология контактной сварки отрабатывается и дорабатывается по настоящее время. В дневные смены сотрудник тех. отдела проверяет и подбирает режимы св | Не отражены в 1C:ERP
2265 | С00-0000062 | 02.06.2026 | Участок производства настилов | (ПФ) Заготовка настила SP 34х50/30х3 S4 4000х1000 (заготовка-сварка) | Настилы сварные | 2 | 180.44 | Невыполнение требований НТД | Кривизна несущей полосы, несплавление связующего прутка. | Неустранимое | УПН корпус №13 | Участок производства настилов | Невозможно установить | При разработке технологии выбраны неоптимальные процессы, операции, режимы работы оборудования | Не указана | При сварке матов на линии обязательно присутствует технолог.
2266 | С00-0000063 | 04.06.2026 | ЦГЦ Большая линия | ПФЦ(40) Настил Р 44,4х11,1/30х3 А Zn 935х1095 (оцинкование) | Настилы прессованные | 24 | 642.48 | Дефекты сварных швов | дефект сварного шва после оцинкования | Устранимое | УПН корпус №13 | Участок производства настилов | Невозможно установить | При разработке технологии выбраны неоптимальные процессы, операции, режимы работы оборудования | Невнимательность исполнителя | Технология контактной сварки отрабатывается и дорабатывается по настоящее время. В дневные смены сотрудник тех. отдела проверяет и подбирает режимы св | Не отражены в 1C:ERP
2267 | С00-0000064 | 04.06.2026 | ЦГЦ Большая линия | ПФЦ(40) Настил Р 44,4х11,1/30х3 А Zn 895х1095 (оцинкование) | Настилы прессованные | 9 | 231.66 | Дефекты сварных швов | дефект сварного шва после оцинкования | Устранимое | УПН корпус №13 | Участок производства настилов | Невозможно установить | При разработке технологии выбраны неоптимальные процессы, операции, режимы работы оборудования | Невнимательность исполнителя | Технология контактной сварки отрабатывается и дорабатывается по настоящее время. В дневные смены сотрудник тех. отдела проверяет и подбирает режимы св | Не отражены в 1C:ERP
2268 | С00-0000066 | 10.06.2026 | Корпус №01 | ГПЦ(120) Секция балки СБ-W/4-6320/1,5 | ДО | 1 | 85.868 | Механическое повреждение | замятие | Устранимое | Не определено | Невозможно установить | Невозможно установить | - | - | Невозможно установить причину | Не отражены в 1C:ERP
2269 | С00-0000067 | 10.06.2026 | Корпус №01 | (ПФК) Настил SP 34х38/25х2 S4 А 730х750 (сварка) | Настилы сварные | 1 | 8.12 | Отсутствует сварной шов | Отсутствует сварной шов | Устранимое | УПН корпус №13 | Участок производства настилов | Невозможно установить | При разработке технологии выбраны неоптимальные процессы, операции, режимы работы оборудования | Невнимательность исполнителя | Настройка работы режимов контактной сварки корректируется, для качественного сплавления металла. Данная задача на контроле технолога. | Не отражены в 1C:ERP
2270 | С00-0000068 | 10.06.2026 | Корпус №01 | ДЛЯ ЗК 496 и 497_ГПЦ(80) Секция ограждения пешеходного 427-1,0Д/2,0 Крест (80) | ПО | 102 | 1191.36 | Отклонение от прямолинейности | Отклонение от прямолинейности | Устранимое | УПН корпус № 11 | Участок металлоизделий | Невозможно установить | При разработке технологии выбраны неоптимальные процессы, операции, режимы работы оборудования | Невнимательность исполнителя | Доработать кондуктор и поменять порядок сварки изделия. Отв. наладчик и инженер по сварке. | Не отражены в 1C:ERP
2271 | С00-0000069 | 10.06.2026 | Корпус №01 | (ПФК) Настил Р 44,4х11,1/30х3 А 935х1380 (сварка лазерная) | Настилы прессованные | 2 | 67.76 | Отсутствует сварной шов | Отсутствует сварной шов | Устранимое | УПН корпус №13 | Участок производства настилов | Невозможно установить | При разработке технологии выбраны неоптимальные процессы, операции, режимы работы оборудования | Невнимательность исполнителя | Настройка работы режимов контактной сварки корректируется, для качественного сплавления металла. Данная задача на контроле технолога. | Не отражены в 1C:ERP
2272 | С00-0000069 | 10.06.2026 | Корпус №01 | (ПФК) Настил Р 44,4х11,1/30х3 А 935х1380 (сварка лазерная) | Настилы прессованные | 2 | 67.76 | Отклонение от допуска формы и расположения | отклонение по диагонали | Устранимое | УПН корпус №13 | Участок производства настилов | Невозможно установить | При разработке технологии выбраны неоптимальные процессы, операции, режимы работы оборудования | Невнимательность исполнителя | Настройка работы режимов контактной сварки корректируется, для качественного сплавления металла. Данная задача на контроле технолога. | Не отражены в 1C:ERP
2273 | С00-0000070 | 11.06.2026 | ЦГЦ Выпуск | ДЛЯ ЗК 496 и 497_ГПЦ(80) Секция ограждения пешеходного 427-1,0Д/2,0 Крест (80) | ПО | 5 | 58.4 | Отклонение от прямолинейности | кривые | Устранимое | УМИ корпус №11 | Участок металлоизделий | Невозможно установить | При разработке технологии выбраны неоптимальные процессы, операции, режимы работы оборудования | Невнимательность исполнителя | Доработать кондуктор и поменять порядок сварки изделия. Отв. наладчик и инженер по сварке. | Не отражены в 1C:ERP
2274 | С00-0000071 | 11.06.2026 | Корпус №01 | ГПЦ(60) Секция нижняя ВМО-25/6+М5-ц(60) | Мачты | 1 | 516.75 | Несоответствие геометрических размеров | отклонение по изгибу ствола | Малозначительное | УМИ корпус №11 | Участок металлоизделий | Невозможно установить | Не проведён технический контроль продукции, сырья, материалов, комплектующих | Невнимательность исполнителя | Провести беседу с исполнителем о требованиях к качеству продукции и корректности чтения КД Отв. сменный мастер/бригадир | Не отражены в 1C:ERP
2275 | С00-0000072 | 16.06.2026 | Корпус №01 | (ПФК(закупка)) Настил SP 34х38/25х2 S4 А 730х750 (от поставщика/переработчика) | Настилы сварные | 2 | 16.24 | Отсутствует сварной шов | Отсутствует сварной шов | Устранимое | Не определено | Отдел по работе с подрядными организациями | Невозможно установить | - | - | -
2276 | С00-0000073 | 17.06.2026 | Корпус №01 | (ПФК) Секция верхняя ВМО-25/6+М5 (расцинкование) | МК, другое | 1 | 133.14 | Отклонение формообразования и линейных размеров | - | Устранимое | Не определено | Невозможно установить | - | - | - | - | Не отражены в 1C:ERP
2277 | С00-0000074 | 18.06.2026 | Корпус №01 | (ПФК) Консоль-амортизатор КА-140/С (БО 014.00.00.034-01) (профилирование) | ДО | 1 | 2.223 | Смещение сетки отверстий | Несоответсвие расположение отверстия | Неустранимое | УМИ корпус №4 | Участок металлоизделий | Смена А УМИ | Неисправности оборудования, влияющие на качество продукции | Невнимательность исполнителя | Усилить самоконтроль операторов проф. линии при укладке изделий в тарное место. Отв. см. мастера УМИ.
2278 | С00-0000075 | 18.06.2026 | Корпус №01 | ГПЦ(80) Стойка дорожная СД-1,45Ш14-3 | ДО | 1 | 17.88 | Отклонение от допуска формы и расположения | скошен срез | Неустранимое | УМИ корпус №4 | Участок металлоизделий | Невозможно установить | Невнимательность исполнителя | Невнимательность исполнителя | Усилить самоконтроль на пиле пакетной резки и на пробивке со стороны исполнителей. Отв. см. мастера УМИ.
2279 | С00-0000076 | 19.06.2026 | ЦГЦ Большая линия | ПФЦ(60) Корпус оголовка (М 009.20.10.000 СБ) (оцинкование) | Мачты | 5 | 120.3 | Несоответствие геометрических размеров |  | Устранимое | УМИ корпус №11 | Участок металлоизделий | Смена Б УМИ | Нарушение требований технологической документации | Невнимательность исполнителя | Конструктив будет изменен, проводятся опытные работы на ОЭУ.
2280 | С00-0000077 | 21.06.2026 | ЦГЦ Большая линия | ПФЦ(60) Секция 2 (М 013.02.00.000 СБ) (оцинкование) | Опоры | 1 | 607.14 | Несоответствие требованиям КД | уши приварены не по чертежу | Устранимое | УМИ корпус №11 | Участок металлоизделий | Смена Б УМИ | Нарушение требований технологической документации | Невнимательность исполнителя | проведен инструктаж о качестве продукции | Не отражены в 1C:ERP
2281 | С00-0000078 | 23.06.2026 | Корпус №01 | ГПЦ(80) Стойка СП11 | РО | 1 | 720.35 | Механическое повреждение | - | Устранимое | Не определено | Невозможно установить | - | - | - | -
2282 | С00-0000079 | 24.06.2026 | ЦГЦ Большая линия | ПФЦ(80) Деталь закладная ЗД-16 (оцинкование) | МК, другое | 2 | 48.7 | Некорректное позиционирование детали (деталей) | трубка приварена со смещением | Устранимое | УМИ корпус №11 | Департамент производства | Смена В УМИ | Нарушение требований технологической документации | Невнимательность исполнителя | провести инструктаж с исполнителем о качестве выпускаемой продукции. Отв. см. мастер/бригадир | Не отражены в 1C:ERP
2283 | С00-0000080 | 26.06.2026 | ЦГЦ Большая линия | (ПФК) Настил SP 34х38/25х2 S4 А 730х750 (сварка) | Настилы сварные | 1 | 8.12 | Отсутствует сварной шов | оторван прут | В РАБОТЕ ТЕХНОЛОГ ТО | УПН корпус №13 | Участок производства настилов | В РАБОТЕ БЕЛЯКОВ К.В. | В РАБОТЕ БЕЛЯКОВ К.В. | В РАБОТЕ БЕЛЯКОВ К.В. | В РАБОТЕ БЕЛЯКОВ К.В. | В РАБОТЕ
2284 | С00-0000081 | 29.06.2026 | УПН корпус №13 | (ПФ) Заготовка настила SP 34х38/25х2 S4 6100х1000 (заготовка-сварка) | Настилы сварные | 1 | 90.62 | Непровар в корне сварного шва | непроварен связующий пруток, выпуклость | В РАБОТЕ ТЕХНОЛОГ ТО | УПН корпус №13 | Участок производства настилов | Смена А УПН | Неисправности оборудования, влияющие на качество продукции | Не указана | Сварка осуществлялась с технологом,режимы сварки не смогли подобрать. На данный момент принято решение приостановить сварку данного вида изделий. Возм | В РАБОТЕ