## Лист_1
№ п/п | Номер | Дата | Место проведения контроля | Номенклатура | Группа номенклатуры | Кол., шт. | Кол., кг | Вид несоответствия | Несоответствие | Критичность несоответствия | Склад (место возникновения) | Ответственное подразделение за несоответствие | Ответственная смена за несоответствие | Коренная причина возникновения | Коренная причина необнаружения | Корректирующие действия | Затраты на доработку
1 | И00-0000288 | 28.09.2026 | Корпус №11 | (ПФК) Стержень мачтовой опоры (сварка) | ОО | 13 | 5571.15 | Несоответствие требованиям КД | Некорректное расположение граней с пазами друг относительно друга. | Малозначительное | УМИ корпус №11 | Участок металлоизделий | Смены Б+В УМИ | Невнимательность исполнителя | Невнимательность исполнителя | Усилить контроль со стороны операторов при операции "Гибка". Отв. см. мастера УМИ.
2 | И00-0000289 | 28.09.2026 | Корпус №08 | (ПФ) Оболочка мачтовой опоры (сварка) | ОО | 12 | 4675.56 | Несоответствие требованиям КД | 1. Отсутствует маркировочная бирка.2Некорректное расположение грани с пазами друг относительно друга. | Малозначительное | УМИ корпус №11
3 | И00-0000289 | 28.09.2026 | Корпус №08 | (ПФ) Оболочка мачтовой опоры (сварка) | ОО | 6 | 2337.78 | Несоответствие требованиям КД | Некорректное расположение грани с пазами друг относительно друга. | Малозначительное | УМИ корпус №11
4 | И00-0000290 | 28.09.2026 | Корпус №11 | (ПФК) Секция основная ФО-2 (сварка) | ФО | 7 | 204.68 | Невыполнение требований НТД | 1. Брызги металла. 2. Натеки. 3. Ассиметричный сварной шов. 4. Подрезы. 5. Налипший шлак | Устранимое | УМИ корпус №11 | Департамент производства | Смена В УМИ | Не проведён технический контроль продукции, сырья, материалов, комплектующих | Невнимательность исполнителя | Провести инструктаж с исполнителем, усилит контроль продукции. | Не отражены в 1C:ERP
5 | И00-0000291 | 30.09.2026 | Склад готовой продукции | ГПСкомпл(80) Плита начальная с наклейкой ФО-2 разделительная (красно-белая) (БО 202.07.00.000-02) | ФО | 1 | 30.1 | Механическое повреждение | Механическое повреждение дет. 4 Сегмент 2 (красный) | Малозначительное | ОЭУ корпус №9 | Отдел логистики | Невозможно установить | Не определены требования к хранению и транспортировке продукции, сырья, материалов, комплектующих |  | разработать схему упаковки и хранения продукции
6 | И00-0000292 | 30.09.2026 | Корпус №01 | ГПЦ(80) Стержень мачтовой опоры | ОО | 2 | 857.1 | Несоответствие требованиям КД | Некорректное расположение граней с пазами друг относительно друга. | Малозначительное | УМИ корпус №11 | Участок металлоизделий | Невозможно установить | Невнимательность исполнителя | Невнимательность исполнителя | Усилить контроль со стороны операторов при операции "Гибка". Отв. см. мастера УМИ.
7 | И00-0000292 | 30.09.2026 | Корпус №01 | ГПЦ(80) Стержень мачтовой опоры | Мачты | 2 | 857.1 | Несоответствие требованиям КД | Некорректное расположение граней с пазами друг относительно друга. | Малозначительное | УМИ корпус №11 | Участок металлоизделий | Невозможно установить | Невнимательность исполнителя | Невнимательность исполнителя | Усилить контроль со стороны операторов при операции "Гибка". Отв. см. мастера УМИ.
8 | И00-0000293 | 02.10.2026 | Корпус №11 | (ПФК) Кронштейн КП (Ц 207.14.00.000 СБ) (снятие фасок) | МК, другое | 53 | 3875.36 | Невыполнение требований НТД | 1.Дефекты сварных швов: - поры; - плохое повторное возбуждение дуги; - отсутствие плавного перехода сварного шва к основному металлу; - брызги металла; - незаваренные кратеры; - локальное сужение сварного шва №1 Т1 Δ6+2-1 мм до 4 мм. 2. На части кромок: -отсутствует скруление; - фаска менее 1,5 мм, не обеспечен плавный переход. | Устранимое | УМИ корпус №11 | Участок металлоизделий | Смены Б+В УМИ
9 | И00-0000293 | 02.10.2026 | Корпус №11 | (ПФК) Кронштейн КПн (Ц 207.15.00.000 СБ) (снятие фасок) | МК, другое | 9 | 658.08 | Невыполнение требований НТД | 1.Дефекты сварных швов: - поры; - плохое повторное возбуждение дуги; - отсутствие плавного перехода сварного шва к основному металлу; - брызги металла; - незаваренные кратеры; - локальное сужение сварного шва №1 Т1 Δ6+2-1 мм до 4 мм. 2. На части кромок: -отсутствует скруление; - фаска менее 1,5 мм, не обеспечен плавный переход. | Устранимое | УМИ корпус №11 | Участок металлоизделий | Смены Б+В УМИ
10 | К00-0000316 | 28.09.2026 | Участок металлоизделий | (ПФК) Стойка СП44 (ОР 315.01.00.000 СБ) (слесарная) | РО | 1 | 741.6 | Брызги металла | Брызги | Устранимое | УМИ корпус №11 |  | Смена Б УМИ
14 | К00-0000316 | 28.09.2026 | Участок металлоизделий | (ПФК) Стержень секции С1 (Ц 242.01.01.000 СБ) (слесарная) | Опоры по чертежам заказчика | 2 | 1522.48 | Брызги металла | Брызги металла | Устранимое | УМИ корпус №11 |  | Смена Б УМИ
15 | К00-0000316 | 28.09.2026 | Участок металлоизделий | (ПФК) Стержень секции С1 (Ц 242.01.01.000 СБ) (слесарная) | Опоры по чертежам заказчика | 1 | 761.24 | Натек | Натек | Устранимое | УМИ корпус №11 |  | Смена Б УМИ
20 | К00-0000316 | 28.09.2026 | Участок металлоизделий | (ПФК) Секция заполнения СЗ-2000 (сварка) | ПО | 10 | 119.9 | Дефекты сварных швов | 1. Поры. 2. Брызги. 3. Натеки | Устранимое | УМИ корпус №11 |  | Смена Б УМИ
22 | К00-0000317 | 29.09.2026 | Цех цинкования | ГПЦ(80) Секция основная L=820 мм | ФО | 5 | 65.83 | Наплывы цинка в виде острых капель | Наплывы цинка в виде острых капель | Устранимое | Корпус №01 |  | Смена Б ЦГЦ
24 | К00-0000318 | 29.09.2026 | Корпус №11 | (ПФК) Стойка (120х60х4 L=2250) (сварка) | МК, другое | 5 | 87.2 | Дефекты сварных швов | плохое повторное возбуждение дуги, Сварной шов выполнен не по всей длине сопряжения деталей | Устранимое | УМИ корпус №11 |  | Смена Б УМИ
25 | К00-0000318 | 29.09.2026 | Корпус №11 | (ПФК) Рама Э 357.01.01.000 (сварка) | ВО | 1 | 189.6 | Сварной шов выполнен не по всей длине сопряжения деталей | Сварной шов выполнен не по всей длине сопряжения деталей | Устранимое | УПН корпус №13 |  | Смена Б УМИ
26 | К00-0000318 | 29.09.2026 | Участок металлоизделий | (ПФК) Стойка мостовая СМ-0,75Д14 (М20 200х160) (сварка) | ДО | 1 | 21.05 | Скопление/цепочка пор | цепочка пор | Устранимое | УМИ корпус №11 |  | Смена Б УМИ
27 | К00-0000318 | 29.09.2026 | Участок металлоизделий | (ПФК) Столик опорный (сварка) | МК, другое | 4 | 86.36 | Несплавление | отсутствие соединения между основным и наплавленным металлом | Устранимое | УМИ корпус №11 |  | Смена Б УМИ
28 | К00-0000318 | 29.09.2026 | Участок металлоизделий | (ПФК) Столик опорный (сварка) | МК, другое | 2 | 43.18 | Сварной шов выполнен не по всей длине сопряжения деталей | Сварной шов выполнен не по всей длине сопряжения деталей | Устранимое | УМИ корпус №11 |  | Смена Б УМИ
29 | К00-0000318 | 29.09.2026 | Участок металлоизделий | (ПФК) Кронштейн 1.К2-2,0-1,5-0/180-Ф4 (МС 866.00.00.000 СБ) (сварка) | ОО | 4 | 118 | Дефекты сварных швов | подрез, поры, кратеры. брызги металла | Устранимое | УМИ корпус №11 |  | Смена Б УМИ
30 | К00-0000319 | 29.09.2026 | Склад готовой продукции | ГПЦ(настил)(40) Настил Р 44,4х11,1/30х2 1 А Zn 1696х1000 | Настилы прессованные | 5 | 176.9 | Бурая ржавчина | Бурая ржавчина | Устранимое | Отдел логистики |  | Менеджер склада готовой продукции
31 | К00-0000319 | 29.09.2026 | Склад готовой продукции | ГПЦ(настил)(40) Настил Р 44,4х11,1/30х2 1 А Zn 1696х1000 | Настилы прессованные | 45 | 1592.1 | Несоответствия ЦП | Бурая ржавчина, забоины до основного металла | Устранимое | Отдел логистики |  | Менеджер склада готовой продукции
32 | К00-0000319 | 29.09.2026 | Склад готовой продукции | ГПЦ(настил)(40) Настил Р 44,4х11,1/30х2 1 А Zn 1696х1000 | Настилы прессованные | 14 | 495.32 | Несоответствия ЦП | Бурая ржавчина, забоины до основного металла, наплывы цинка в виде острых капель | Устранимое | Отдел логистики |  | Менеджер склада готовой продукции
33 | К00-0000319 | 29.09.2026 | Склад готовой продукции | ГПЦ(настил)(40) Настил Р 44,4х11,1/30х2 1 А Zn 1696х1000 | Настилы прессованные | 6 | 212.28 | Несоответствия ЦП | Бурая ржавчина, наплывы цинка в виде острых капель | Устранимое | Отдел логистики |  | Менеджер склада готовой продукции
42 | К00-0000326 | 01.10.2026 | Участок производства настилов | (ПФК) Рама Э 357.01.01.000 (сварка) | ВО | 1 | 189.6 | Дефекты сварных швов | Брызги металла, плохое повторное возбуждение дуги, остатки сварочной проволки | Устранимое | УПН корпус №13 |  | Смена В УПН
43 | К00-0000326 | 01.10.2026 | Участок производства настилов | (ПФК) Рама Э 357.01.01.000 (сварка) | ВО | 1 | 189.6 | Дефекты сварных швов | Брызги металла, плохое повторное возбуждение дуги, остатки сварочной проволки, непровар в корне шва С2 | Устранимое | УПН корпус №13 |  | Смена В УПН
44 | К00-0000327 | 01.10.2026 | Участок металлоизделий | (ПФК) Рама Э 357.01.01.000 (сварка) | ВО | 1 | 189.6 | Дефекты сварных швов | Цепочка пор, несплавление | Устранимое | УМИ корпус №11 |  | Смена В УМИ
45 | К00-0000328 | 01.10.2026 | Участок производства настилов | (ПФК) Рама Э 357.01.01.000 (сварка) | ВО | 1 | 189.6 | Дефекты сварных швов | Брызги металла, кратеры, подрезы, несплавление шва с основным металлом, | Устранимое | УПН корпус №13 |  | Смена В УПН
46 | К00-0000328 | 01.10.2026 | Участок производства настилов | (ПФК) Рама Э 357.01.01.000 (сварка) | ВО | 1 | 189.6 | Дефекты сварных швов | Расслоение сварного шва,кратер, брызги, наплывы. | Устранимое | УПН корпус №13 |  | Смена В УПН
48 | С00-0000133 | 30.09.2026 | Корпус №13 | (БР_ГПЦ(настил)) Настил Р 44,4х22,2/30х2 1 А Zn 996х1000 (несоответствие геометрии), брак | Настилы прессованные | 10 | 162.5 | Несоответствие геометрических размеров | Замятие несущей полосы; часть крайней несущей полосы вырвана. | В работе | УПН корпус №13
49 | С00-0000133 | 30.09.2026 | Корпус №13 | (БР_ГПЦ(настил)) Настил Р 44,4х11,1/30х2 1 А Zn 1000х1000 (несоответствие геометрии), брак | Настилы прессованные | 8 | 163.76 | Несоответствие геометрических размеров | Замятие несущей полосы; часть крайней несущей полосы вырвана. | В работе | УПН корпус №13
50 | С00-0000133 | 30.09.2026 | Корпус №13 | (БР_ГПЦ(настил)) Настил Р 44,4х22,2/30х2 1 А Zn 1200х1000 (несоответствие геометрии), брак | Настилы прессованные | 1 | 19.37 | Несоответствие геометрических размеров | Замятие несущей полосы; часть крайней несущей полосы вырвана. | В работе | УПН корпус №13
51 | С00-0000134 | 02.10.2026 | ЦГЦ Большая линия | (ПФК) Секция балки переходная СБП-W/2,5-М5 (сварка) | ДО | 65 | 411.84 | Не обработаны наплывы и неровности шва с плавным переходом к основному металлу | сварные брызги,не зачищенные швы | Устранимое | УМИ корпус №11
52 | С00-0000135 | 03.10.2026 | Корпус №01 | (ПФК) Секция балки переходная СБП-W/3-М5 (сварка) | ДО | 30 | 229.68 | Не обработаны наплывы и неровности шва с плавным переходом к основному металлу | сварные брызги,не зачищенные швы | В работе | УМИ корпус №11