## Лист_1
№ п/п | Номер | Дата | Основание | Поставщик/ переработчик | Поставщик | Место проведения контроля | Номенклатура | Группа номенклатуры | Кол., шт. | Кол., кг | Вид несоответствия | Критичность несоответствия | Несоответствие
2 | В00-0000207 | 25.10.2026 | Приобретение товаров и услуг 0000-004740 от 16.09.2026 0:00:00 | Поставщик | CASPIAN ROOYE ZANJAN (Иран) | Склад ТМЦ в пути Завод Продмаш | _уу_Цинк ЦВ0(Ц0А) (Завод Продмаш) | Металлы и сплавы (материалы для оцинкования |  | 20340000 | Невыполнение требований НТД |  | На поверхности чушек инородные включения и следы неорганических и органических веществ.
6 | В00-0000199 | 19.10.2026 | Приобретение товаров и услуг 0000-004888 от 16.10.2026 0:00:00 | Поставщик | МЕТАЛЛСЕРВИС-МОСКВА ООО | Основной склад | _уу_Труба 219*10,0 ГОСТ 10704-91/ 09Г2С, В-09Г2С (С345) | Трубы | 9896 | 9896 | Отклонение формообразования и линейных размеров | Взять в работу в штатном режиме; | По ГОСТ 10704 п. 6 толщина стенки 10+0,6/-0,8 мм, фактически 8,97/9,14 мм.
7 | В00-0000201 | 21.10.2026 | Приобретение товаров и услуг 0000-004933 от 21.10.2026 0:00:00 | Поставщик | СамараПромснаб ПК | Склад готовой продукции | ГПЦ(закупка) Шпилька М36х1300 09Г2С (от поставщика/переработчика) | ОО | 176 | 1826.88 | Невыполнение требований НТД | Взять в работу с доработкой; | 1. Наименование на маркировочной бирке не соответствует фактическим изделиям, количество указано не корректно. 2. Толщина термодиффузионного покрытия от 6,5 мкм (выборка не менее 1%). 3. На поверхности ТД покрытия - дополнительное покрытие маслом(смазкой).
8 | В00-0000201 | 21.10.2026 | Приобретение товаров и услуг 0000-004933 от 21.10.2026 0:00:00 | Поставщик | СамараПромснаб ПК | Склад готовой продукции | ГПЦ(закупка) Шпилька М30х1300 (90/290) (от поставщика/переработчика) | ОО | 112 | 807.52 | Невыполнение требований НТД | Взять в работу с доработкой; | 1. Наименование на маркировочной бирке не соответствует фактическим изделиям, количество указано не корректно. 2. На одной шпильке толщина термодиффузионного покрытия от 9 мкм. 3. На поверхности ТД покрытия - дополнительное покрытие масло (смазка).
9 | В00-0000203 | 24.10.2026 | Приобретение товаров и услуг 0000-004981 от 22.10.2026 0:00:00 | Поставщик | МЕТАЛЛСЕРВИС-МОСКВА ООО | Основной склад | _уу_Труба 219*10,0 ГОСТ 10704-91/ 09Г2С, В-09Г2С (С345) | Трубы | 21030 | 21030 | Невыполнение требований НТД |  | несоответствие толщины
10 | В00-0000208 | 25.10.2026 |  | Переработчик | ТЗМИК АЛЬТАИР ООО(ЭДО Такском ЗП увед. от 25.08.2026) |  | ГПОкр(закупка) Кронштейн КП (Ц 207.14.00.000 СБ) (от поставщика/переработчика) | МК, другое | 13 | 950.56 | Невыполнение требований НТД |  | более 4х включений на 1 кв. дц, размеры включения более 2 мм.
11 | В00-0000208 | 25.10.2026 |  | Переработчик | ТЗМИК АЛЬТАИР ООО(ЭДО Такском ЗП увед. от 25.08.2026) |  | ГПОкр(закупка) Кронштейн КП (Ц 207.14.00.000 СБ) (от поставщика/переработчика) | МК, другое | 31 | 2266.72 | Невыполнение требований НТД |  | более 4х включений на 1 кв. дц, размеры включения более 2 мм. толщина менее 180 мкм (локальные участки)
12 | В00-0000202 | 24.10.2026 |  | Переработчик | АРКУС ПСК ООО (ЭДО Такском ЗП согл. от 15.06.2026) | АРКУС ПСК ООО (ЭДО Такском ЗП согл. от 15.06.2026) | (ПФК(закупка)) Стойка Ст15 (5-1187-Р-АД-9.2.5-52) (от поставщика/переработчика) | РО | 2 | 1514.66 | Дефекты сварных швов |  | Брызги металла, плохое повторное возбуждение дуги
13 | В00-0000202 | 24.10.2026 |  | Переработчик | АРКУС ПСК ООО (ЭДО Такском ЗП согл. от 15.06.2026) | АРКУС ПСК ООО (ЭДО Такском ЗП согл. от 15.06.2026) | (ПФК(закупка)) Стойка Ст18 (от поставщика/переработчика) | РО | 1 | 779.65 | Дефекты сварных швов |  | Подрезы, поры, плохое повторное возбуждение дуги, незаваренные кратеры, несплавление, брызги металла.