## Лист_1
№ п/п | Номер | Дата | Место проведения контроля | Номенклатура | Группа номенклатуры | Кол., шт. | Кол., кг | Вид несоответствия | Несоответствие | Критичность несоответствия | Склад (место возникновения) | Ответственное подразделение за несоответствие | Ответственная смена за несоответствие | Коренная причина возникновения | Коренная причина необнаружения | Корректирующие действия | Затраты на доработку
537 | И00-0000273 | 01.09.2026 | Корпус №09 | ПФЦ(60) Каркас короны (М 009.40.01.000 СБ) (оцинкование) | Мачты | 5 | 370.5 | Несоответствие геометрических размеров | Размер по КД 11 (+0,5 мм) фактически 10,2-12,2 мм | Малозначительное | УМИ корпус №11 | Департамент производства | Смены Б+В УМИ | Не проведён технический контроль продукции, сырья, материалов, комплектующих | Невнимательность исполнителя | Провести инструктаж с исполнителем, усилить контроль за выполнением требований по КД. | Не отражены в 1C:ERP
538 | И00-0000274 | 03.09.2026 | Корпус №11 | (ПФК) Секция прохода СП2-1 (Ц 208.32.01.000 СБ) (снятие фасок) | МК | 6 | 618.06 | Невыполнение требований НТД | 1. Не выполнено требование "Снять фаски 2х45". 2. Брызги металла. 3. Натеки. | Устранимое | УМИ корпус №11 | Участок металлоизделий | Смена Б УМИ | Не определены (частично или полностью) требования к продукции | Малый опыт работы на оборудовании/технологической операции | усилить контроль за оператороми | Не отражены в 1C:ERP
539 | И00-0000274 | 03.09.2026 | Корпус №11 | (ПФК) Секция прохода СП2-1 (Ц 208.32.01.000 СБ) (снятие фасок) | МК | 14 | 1442.14 | Невыполнение требований НТД | 1. Не выполнено требование "Снять фаски 2х45". 2. Брызги металла. 3. Натеки. 4. Поры. 5. Остатки сварочной проволоки. 6. Плохое повторное возбуждение дуги. | Устранимое | УМИ корпус №11 | Участок металлоизделий | Смена Б УМИ | Не определены (частично или полностью) требования к продукции | Малый опыт работы на оборудовании/технологической операции | усилить контроль за оператороми | Не отражены в 1C:ERP
540 | И00-0000274 | 03.09.2026 | Корпус №11 | (ПФК) Секция прохода СП3-3 (Ц 208.33.04.000 СБ) (снятие фасок) | МК | 4 | 67.52 | Невыполнение требований НТД | 1. Не выполнено требование "Снять фаски 2х45". 2. Брызги металла. 3. Натеки. | Устранимое | УМИ корпус №11 | Участок металлоизделий | Смена Б УМИ | Не определены (частично или полностью) требования к продукции | Малый опыт работы на оборудовании/технологической операции | усилить контроль за оператороми | Не отражены в 1C:ERP
541 | И00-0000275 | 07.09.2026 | Склад готовой продукции | ГПЦ(65) Столик опорный ОПС | МК | 55 | 3295.05 | Несоответствия ЦП | Бурая ржавчина, забоины до основного металла. | Устранимое | ЦЦ БЛ | Цех цинкования | Смены А+Б ЦГЦ | Невнимательность исполнителя |  | провести инструктаж с исполнителем | Не отражены в 1C:ERP
542 | И00-0000276 | 09.09.2026 | Корпус №11 | (ПФК) Кронштейн 1.К2-2,0-2,0-Ф4 (сварка) | ОО | 15 | 431.7 | Невыполнение требований НТД | 1. Размер по КД 356 мм (+/-2) фактически 355-360 мм, и 370 мм. 2. Отсутствие клейма сварщика. 3. Отсутствие штампа самоконтроля. | Малозначительное Устранимое | УМИ корпус №11 | Участок металлоизделий | Смена Б УМИ | Нарушение требований технологической документации | Невнимательность исполнителя | проведена беседа о качестве выпускаемой продукции | Не отражены в 1C:ERP
543 | И00-0000277 | 17.09.2026 | Склад готовой продукции | ГПЦ(80) Укосина 1 | ФО | 2 | 3.74 | Отсутствует товарный вид | На ЦП, локальные очаги белой ржавчины. | Устранимое | Склад готовой продукции | Исполнительная дирекция Продмаш | Невозможно установить | Игнорирование стандартов и правил, установленных на предприятии |  | Наличие пыли, потомучто пыльно. Наличие белой коррозии, потому что влажно. Заниженная толщина цинкового покрытия 2 из 8, говорит о пересорте металла. | Не отражены в 1C:ERP
544 | И00-0000277 | 17.09.2026 | Склад готовой продукции | ГПЦ(80) Направляющая задняя | Панголин | 3 | 26.862 | Отсутствует товарный вид | На ЦП пыль | Устранимое | Склад готовой продукции | Исполнительная дирекция Продмаш | Невозможно установить | Игнорирование стандартов и правил, установленных на предприятии |  | Наличие пыли, потомучто пыльно. Наличие белой коррозии, потому что влажно. Заниженная толщина цинкового покрытия 2 из 8, говорит о пересорте металла. | Не отражены в 1C:ERP
545 | И00-0000277 | 17.09.2026 | Склад готовой продукции | ГПЦ(80) Направляющая рядовая | Панголин | 9 | 73.179 | Отсутствует товарный вид | На ЦП пыль, локальные очаги белой ржавчины. | Устранимое | Склад готовой продукции | Исполнительная дирекция Продмаш | Невозможно установить | Игнорирование стандартов и правил, установленных на предприятии |  | Наличие пыли, потомучто пыльно. Наличие белой коррозии, потому что влажно. Заниженная толщина цинкового покрытия 2 из 8, говорит о пересорте металла. | Не отражены в 1C:ERP
546 | И00-0000277 | 17.09.2026 | Склад готовой продукции | ГПЦ(80) Направляющая рядовая | ФО | 2 | 16.262 | Отсутствует товарный вид | На ЦП пыль, локальные очаги белой ржавчины. | Устранимое | Склад готовой продукции | Исполнительная дирекция Продмаш | Невозможно установить | Игнорирование стандартов и правил, установленных на предприятии |  | Наличие пыли, потомучто пыльно. Наличие белой коррозии, потому что влажно. Заниженная толщина цинкового покрытия 2 из 8, говорит о пересорте металла. | Не отражены в 1C:ERP
547 | И00-0000277 | 17.09.2026 | Склад готовой продукции | ГПЦ(80) Накладка БО 280.00.00.004 | ФО | 24 | 13.68 | Отсутствует товарный вид | На ЦП пыль, локальные очаги белой ржавчины. | Устранимое | Склад готовой продукции | Исполнительная дирекция Продмаш | Невозможно установить | Игнорирование стандартов и правил, установленных на предприятии |  | Наличие пыли, потомучто пыльно. Наличие белой коррозии, потому что влажно. Заниженная толщина цинкового покрытия 2 из 8, говорит о пересорте металла. | Не отражены в 1C:ERP
548 | И00-0000277 | 17.09.2026 | Склад готовой продукции | ГПЦ(80) Боковина 1 | Панголин | 32 | 242.24 | Отсутствует товарный вид | На ЦП пыль | Устранимое | Склад готовой продукции | Исполнительная дирекция Продмаш | Невозможно установить | Игнорирование стандартов и правил, установленных на предприятии |  | Наличие пыли, потомучто пыльно. Наличие белой коррозии, потому что влажно. Заниженная толщина цинкового покрытия 2 из 8, говорит о пересорте металла. | Не отражены в 1C:ERP
549 | И00-0000277 | 17.09.2026 | Склад готовой продукции | ГПЦ(80) Распорка БО 280.00.00.005 | Панголин | 28 | 29.12 | Отсутствует товарный вид | На ЦП пыль, локальные очаги белой ржавчины. | Устранимое | Склад готовой продукции | Исполнительная дирекция Продмаш | Невозможно установить | Игнорирование стандартов и правил, установленных на предприятии |  | Наличие пыли, потомучто пыльно. Наличие белой коррозии, потому что влажно. Заниженная толщина цинкового покрытия 2 из 8, говорит о пересорте металла. | Не отражены в 1C:ERP
550 | И00-0000277 | 17.09.2026 | Склад готовой продукции | ГПЦ(80) Стойка БО 280.00.00.006 | Панголин | 24 | 68.88 | Отсутствует товарный вид | На ЦП пыль | Устранимое | Склад готовой продукции | Исполнительная дирекция Продмаш | Невозможно установить | Игнорирование стандартов и правил, установленных на предприятии |  | Наличие пыли, потомучто пыльно. Наличие белой коррозии, потому что влажно. Заниженная толщина цинкового покрытия 2 из 8, говорит о пересорте металла. | Не отражены в 1C:ERP
551 | И00-0000277 | 17.09.2026 | Склад готовой продукции | ГПЦ(80) Стойка БО 280.00.00.006 | ФО | 3 | 8.61 | Отсутствует товарный вид | На ЦП пыль | Устранимое | Склад готовой продукции | Исполнительная дирекция Продмаш | Невозможно установить | Игнорирование стандартов и правил, установленных на предприятии |  | Наличие пыли, потомучто пыльно. Наличие белой коррозии, потому что влажно. Заниженная толщина цинкового покрытия 2 из 8, говорит о пересорте металла. | Не отражены в 1C:ERP
552 | И00-0000277 | 17.09.2026 | Склад готовой продукции | ГПЦ(80) Боковина 2 | ФО | 8 | 91.04 | Несоответствие средней толщины ЦП | Толщина цинкового покрытия средняя толщина 63,4 мкм. На ЦП пыль | Устранимое | Склад готовой продукции | Исполнительная дирекция Продмаш | Невозможно установить | Игнорирование стандартов и правил, установленных на предприятии |  | Наличие пыли, потомучто пыльно. Наличие белой коррозии, потому что влажно. Заниженная толщина цинкового покрытия 2 из 8, говорит о пересорте металла. | Не отражены в 1C:ERP
553 | И00-0000277 | 17.09.2026 | Склад готовой продукции | ГПЦ(80) Профиль заднего упора ДД | Панголин | 6 | 75.06 | Отсутствует товарный вид | На ЦП пыль, локальные очаги белой ржавчины. | Устранимое | Склад готовой продукции | Исполнительная дирекция Продмаш | Невозможно установить | Игнорирование стандартов и правил, установленных на предприятии |  | Наличие пыли, потомучто пыльно. Наличие белой коррозии, потому что влажно. Заниженная толщина цинкового покрытия 2 из 8, говорит о пересорте металла. | Не отражены в 1C:ERP
554 | И00-0000278 | 17.09.2026 | Корпус №11 | (ПФК) Секция ограждения пешеходного 426-1,0Д/2,0 Крест (сварка) | ПО | 30 | 433.8 | Дефекты сварных швов | 1. Поры. 2. Кратеры. 3. Брызги металла. 4. Натеки. 5. Остатки сварочной проволоки. 6. Сварной шов неполной длины | Устранимое | УМИ корпус №11 | Участок производства настилов | Смена Б УПН | Малый опыт работы на оборудовании/технологической операции | Невнимательность исполнителя | Усиленный контроль со стороны оператора | Не отражены в 1C:ERP
555 | И00-0000279 | 17.09.2026 | Корпус №11 | (ПФК) Секция СР25 (ОР 288.02.00.000 СБ) (слесарная) | РО | 2 | 743.24 | Невыполнение требований НТД | Зазор между листом и стальной линейкой 3-4 мм. (по ГОСТ не более 1,2 мм). | Устранимое | УМИ корпус №11 | Департамент производства | Смены Б+В УМИ | Невнимательность исполнителя | Не проведён технический контроль продукции, сырья, материалов, комплектующих | Усилить контроль за качеством выпускаемой продукции. Проведен инструктаж с исполнителем. | Не отражены в 1C:ERP
556 | И00-0000280 | 21.09.2026 | Корпус №11 | (ПФК) Секция перильного ограждения (ПО 356.01.00.000 СБ) (сварка) | ПО | 12 | 1318.56 | Несоответствие геометрических размеров | 1. Размер по КД 150 мм(+/-2), фактически 143-157 мм. | Малозначительное | УМИ корпус №11 | Участок металлоизделий | Смена Б УМИ | Нарушение требований технологической документации | Невнимательность исполнителя | проведен инструктаж с исполнителем о соответствии КД изготавлеваемых изделий | Не отражены в 1C:ERP
557 | И00-0000281 | 21.09.2026 | Корпус №11 | (ПФК) Секция ограждения пешеходного 426-1,0Д/2,0 Крест (сварка) | ПО | 31 | 448.26 | Дефекты сварных швов | 1. Брызги металла. 2. Поры. 3. Натеки | Устранимое | УМИ корпус №11 | Департамент производства | Смена В УМИ | Малый опыт работы на оборудовании/технологической операции | Не проведён технический контроль продукции, сырья, материалов, комплектующих | провести инструктаж с исполнителем, усилить контроль за готовой продукцией | Не отражены в 1C:ERP
558 | И00-0000281 | 21.09.2026 | Корпус №11 | (ПФК) Секция ограждения пешеходного 426-1,0Д/2,0 Крест (сварка) | ПО | 30 | 433.8 | Дефекты сварных швов | 1. Брызги металла. 2. Поры. 3. Натеки | Устранимое | УМИ корпус №11 | Департамент производства | Смена В УМИ | Малый опыт работы на оборудовании/технологической операции | Не проведён технический контроль продукции, сырья, материалов, комплектующих | провести инструктаж с исполнителем, усилить контроль за готовой продукцией | Не отражены в 1C:ERP
559 | И00-0000282 | 21.09.2026 | Корпус №11 | (ПФК) Секция основная ФО-2 (сварка) | ФО | 12 | 350.88 | Дефекты сварных швов | 1. Поры. 2. Брызги металла | Устранимое | УМИ корпус №11 | Участок металлоизделий | Смена Б УМИ | Нарушение требований технологической документации | Невнимательность исполнителя | проведен инструктаж ,о качестве выпускаемой продукции | Не отражены в 1C:ERP
560 | И00-0000283 | 21.09.2026 | Корпус №11 | (ПФК) Консоль отрывная КО-150-W (сварка) | ДО | 768 | 1419.264 | Брызги металла | Брызги металла | Устранимое | УМИ корпус №11 | Участок металлоизделий | Смена Б УМИ | Малый опыт работы на оборудовании/технологической операции | Невнимательность исполнителя | проведена беседа о качестве выпускаемой продукции | Не отражены в 1C:ERP
561 | И00-0000284 | 22.09.2026 | Корпус №01 | ГПЦ(80) Деталь закладная ЗД-1000-01 | ФО | 20 | 246 | Дефекты сварных швов | Несплавление (отсутствие соединения между основным металлом дет. 2 и наплавленным металлом) – 1изд.; Поры (шов №2) – 2 изд.; Подрезы более 1 мм (шов №2) – 3 изд.; Натеки, плохое повторное возбуждение дуги – 20 изд. | Устранимое | УМИ корпус №11 | Участок металлоизделий | Смена Б УМИ | Малый опыт работы на оборудовании/технологической операции | Незнание/непонимание требований к качеству продукции | Довести до сотрудника о важности качества выпускаемой продукции. Отв. см. мастер Андреюшкин А.П. | Не отражены в 1C:ERP
562 | И00-0000285 | 22.09.2026 | Корпус №01 | ГПЦ(80) Секция основная L=820 мм | ФО | 128 | 1685.248 | Отклонение формообразования и линейных размеров | На торцевых поверхностях реза : заусенцы до 1мм. искривления до 2.5 мм на длине до 40 мм. | Малозначительное Устранимое | УМИ корпус №11 | Участок металлоизделий | Смена Б УМИ | Износ элементов и узлов оборудования | Незнание/непонимание требований к качеству продукции | Мастеру/бригадиру своевременно информировать Технический департамент об износе ножей оборудования для организации их своевременной замены. Срок: пост | Не отражены в 1C:ERP
563 | И00-0000286 | 23.09.2026 | Склад готовой продукции | ГПСкомпл(80) Плита начальная с наклейкой ФО-2 разделительная (красно-белая) (БО 202.07.00.000-02) | ФО | 1 | 30.1 | Механическое повреждение | Механическое повреждение наклейки | Устранимое | Склад готовой продукции | Департамент производства | Невозможно установить | Упаковка не обеспечивает сохранность изделия при хранении и транспортировке | Незнание/непонимание требований к качеству продукции | Необходимо разработать схему упаковки и упаковывать такие изделия в воздушно пузырьковую пленку
564 | И00-0000286 | 23.09.2026 | Склад готовой продукции | ГПСкомпл(80) Плита начальная с наклейкой ФО-2 правая | ФО | 1 | 30.1 | Механическое повреждение | Механическое повреждение наклейки | Устранимое | Склад готовой продукции | Департамент производства | Невозможно установить | Упаковка не обеспечивает сохранность изделия при хранении и транспортировке | Незнание/непонимание требований к качеству продукции | Необходимо разработать схему упаковки и упаковывать такие изделия в воздушно пузырьковую пленку
565 | И00-0000287 | 24.09.2026 | Склад готовой продукции | ГПЦ(80) Основание ФО-У-80 | ФО | 4 | 574.72 | Невыполнение требований НТД | Наплывы цинка мешающие сборке, непроцинковка, крупинки гартцинка больше 2 мм | Устранено | Отдел логистики |  | Логистика
566 | И00-0000287 | 24.09.2026 | Склад готовой продукции | ГПЦ(80) Основание ФО-У-80 | ФО | 3 | 431.04 | Невыполнение требований НТД | Наплывы цинка мешающие сборке, непроцинковка, крупинки гартцинка больше 2 мм, отсутствие картонных уголков в местах упаковки | Устранено | Отдел логистики |  | Логистика
567 | И00-0000287 | 24.09.2026 | Склад готовой продукции | ГПЦ(80) Основание ФО-У-90 | ФО | 6 | 1162.86 | Невыполнение требований НТД | Наплывы цинка мешающие сборке, непроцинковка, крупинки гартцинка больше 2 мм | Устранено | Отдел логистики |  | Логистика
568 | И00-0000287 | 24.09.2026 | Склад готовой продукции | ГПЦ(80) Основание ФО-У-90 | ФО | 3 | 581.43 | Невыполнение требований НТД | Наплывы цинка мешающие сборке, непроцинковка, крупинки гартцинка больше 2 мм, отсутствие картонных уголков в местах упаковки | Устранено | Отдел логистики |  | Логистика
569 | И00-0000288 | 28.09.2026 | Корпус №11 | (ПФК) Стержень мачтовой опоры (сварка) | ОО | 13 | 5571.15 | Несоответствие требованиям КД | Некорректное расположение граней с пазами друг относительно друга. | Малозначительное | УМИ корпус №11 | Участок металлоизделий | Смены Б+В УМИ | Невнимательность исполнителя | Невнимательность исполнителя | Усилить контроль со стороны операторов при операции "Гибка". Отв. см. мастера УМИ.
570 | И00-0000289 | 28.09.2026 | Корпус №08 | (ПФ) Оболочка мачтовой опоры (сварка) | ОО | 12 | 4675.56 | Несоответствие требованиям КД | 1. Отсутствует маркировочная бирка.2Некорректное расположение грани с пазами друг относительно друга. | Малозначительное | УМИ корпус №11 | Департамент производства | Смены Б+В УМИ | Невнимательность исполнителя | Не проведён технический контроль продукции, сырья, материалов, комплектующих | Проведен инструктаж с сотрудниками выполняющими данную операцию. Усилить контроль за выполнением требываний КД. | Не отражены в 1C:ERP
571 | И00-0000289 | 28.09.2026 | Корпус №08 | (ПФ) Оболочка мачтовой опоры (сварка) | ОО | 6 | 2337.78 | Несоответствие требованиям КД | Некорректное расположение грани с пазами друг относительно друга. | Малозначительное | УМИ корпус №11 | Департамент производства | Смены Б+В УМИ | Невнимательность исполнителя | Не проведён технический контроль продукции, сырья, материалов, комплектующих | Проведен инструктаж с сотрудниками выполняющими данную операцию. Усилить контроль за выполнением требываний КД. | Не отражены в 1C:ERP
572 | И00-0000290 | 28.09.2026 | Корпус №11 | (ПФК) Секция основная ФО-2 (сварка) | ФО | 7 | 204.68 | Невыполнение требований НТД | 1. Брызги металла. 2. Натеки. 3. Ассиметричный сварной шов. 4. Подрезы. 5. Налипший шлак | Устранимое | УМИ корпус №11 | Департамент производства | Смена В УМИ | Не проведён технический контроль продукции, сырья, материалов, комплектующих | Невнимательность исполнителя | Провести инструктаж с исполнителем, усилит контроль продукции. | Не отражены в 1C:ERP
573 | И00-0000291 | 30.09.2026 | Склад готовой продукции | ГПСкомпл(80) Плита начальная с наклейкой ФО-2 разделительная (красно-белая) (БО 202.07.00.000-02) | ФО | 1 | 30.1 | Механическое повреждение | Механическое повреждение дет. 4 Сегмент 2 (красный) | Малозначительное | Склад готовой продукции | Отдел логистики | Невозможно установить | Не определены требования к хранению и транспортировке продукции, сырья, материалов, комплектующих |  | разработать схему упаковки и хранения продукции
574 | И00-0000292 | 30.09.2026 | Корпус №01 | ГПЦ(80) Стержень мачтовой опоры | ОО | 2 | 857.1 | Несоответствие требованиям КД | Некорректное расположение граней с пазами друг относительно друга. | Малозначительное | УМИ корпус №11 | Участок металлоизделий | Невозможно установить | Невнимательность исполнителя | Невнимательность исполнителя | Усилить контроль со стороны операторов при операции "Гибка". Отв. см. мастера УМИ.
575 | И00-0000292 | 30.09.2026 | Корпус №01 | ГПЦ(80) Стержень мачтовой опоры | МК, другое | 2 | 857.1 | Несоответствие требованиям КД | Некорректное расположение граней с пазами друг относительно друга. | Малозначительное | УМИ корпус №11 | Участок металлоизделий | Невозможно установить | Невнимательность исполнителя | Невнимательность исполнителя | Усилить контроль со стороны операторов при операции "Гибка". Отв. см. мастера УМИ.
2582 | К00-0000293 | 04.09.2026 | Участок металлоизделий | (ПФК) Секция основная ФО-2 (сварка) | ФО | 8 | 233.92 | Дефекты сварных швов | 1. Поры. 2. Брызги. 3. Плохое повтороное возбуждение дуги. 4. кратеры | Устранено | УМИ Корпус №11 |  | Смена В УМИ
2585 | К00-0000293 | 04.09.2026 | Участок металлоизделий | (ПФК) Стойка мостовая СМ-2 (сварка) | МО | 15 | 291.9 | Брызги металла | Брызги метала | Устранено | УМИ Корпус №11 |  | Смена В УМИ
2606 | К00-0000298 | 17.09.2026 | Участок металлоизделий | (ПФК) Секция СР25 (ОР 288.02.00.000 СБ) (слесарная) | РО | 2 | 743.24 | Невыполнение требований НТД | 1. Брызги металла. 2. Зазор между листом и стальной линейкой 3 мм. | Устранено | УМИ Корпус №11 |  | Смена А УМИ
2607 | К00-0000298 | 17.09.2026 | Участок металлоизделий | (ПФК) Секция СР25 (ОР 288.02.00.000 СБ) (слесарная) | РО | 2 | 743.24 | Невыполнение требований НТД | 1. Пора. 2. Зазор между листом и стальной линейкой 3 мм. | Устранено | УМИ Корпус №11 |  | Смена А УМИ
2609 | К00-0000299 | 18.09.2026 | Участок металлоизделий | (ПФК) Секция СР25 (ОР 288.02.00.000 СБ) (слесарная) | РО | 2 | 743.24 | Невыполнение требований НТД | 1. Брызги металла. 2. Зазор между стальной линейкой и фланцем 3 мм. | Устранено | УМИ Корпус №11 |  | Смена Б УМИ
2610 | К00-0000299 | 18.09.2026 | Участок металлоизделий | (ПФК) Секция СР25 (ОР 288.02.00.000 СБ) (слесарная) | РО | 1 | 371.62 | Невыполнение требований НТД | 1. Зазор между стальной линейкой и фланцем 3 мм. | Устранено | УМИ Корпус №11 |  | Смена Б УМИ
2611 | К00-0000299 | 18.09.2026 | Участок металлоизделий | (ПФК) Секция СР25 (ОР 288.02.00.000 СБ) (слесарная) | РО | 2 | 743.24 | Невыполнение требований НТД | 1. Поры. 2. Зазор между стальной линейкой и фланцем 3 мм. | Устранено | УМИ Корпус №11 |  | Смена Б УМИ
2664 | К00-0000314 | 24.09.2026 | Участок металлоизделий | (ПФК) Секция СР46 (ОР 312.02.00.000 СБ) (слесарная) | РО | 2 | 1335.32 | Брызги металла | Брызги металла | Устранено | УМИ Корпус №11 |  | Смена Б УМИ
2665 | К00-0000314 | 24.09.2026 | Участок металлоизделий | (ПФК) Секция ограждения пешеходного 426-1,0Д/2,0 Крест (сварка) | ПО | 30 | 433.8 | Дефекты сварных швов | Поры. Брызги | Устранено | УМИ Корпус №11 |  | Смена Б УМИ
2667 | К00-0000315 | 24.09.2026 | Склад готовой продукции | ГПЦ(65) Решетка сварная балочная СБР1.2 | МК | 5 | 481.1 | Несоответствия ЦП | Забоины до оснвоного металла,шлак. | Устранено | Корпус №01 |  | Логистика
2670 | К00-0000315 | 24.09.2026 | Склад готовой продукции | ГПЦ(65) Решетка сварная балочная СБР2.1 | МК | 7 | 907.06 | Несоответствия ЦП | Забоины до оснвоного металла,шлак. | Устранено | Корпус №01 |  | Логистика
2671 | К00-0000316 | 28.09.2026 | Участок металлоизделий | (ПФК) Стержень секции С1 (Ц 242.01.01.000 СБ) (слесарная) | Опоры по чертежам заказчика | 2 | 1522.48 | Брызги металла | Брызги металла | Устранено | УМИ Корпус №11 |  | Смена Б УМИ
2672 | К00-0000316 | 28.09.2026 | Участок металлоизделий | (ПФК) Стержень секции С1 (Ц 242.01.01.000 СБ) (слесарная) | Опоры по чертежам заказчика | 1 | 761.24 | Натек | Натек | Устранено | УМИ Корпус №11 |  | Смена Б УМИ
2676 | К00-0000316 | 28.09.2026 | Участок металлоизделий | (ПФК) Стойка СП44 (ОР 315.01.00.000 СБ) (слесарная) | РО | 1 | 741.6 | Брызги металла | Брызги | Устранено | УМИ Корпус №11 |  | Смена Б УМИ
2681 | К00-0000316 | 28.09.2026 | Участок металлоизделий | (ПФК) Секция заполнения СЗ-2000 (сварка) | ПО | 10 | 119.9 | Дефекты сварных швов | 1. Поры. 2. Брызги. 3. Натеки | Устранено | УМИ Корпус №11 |  | Смена Б УМИ
2683 | К00-0000317 | 29.09.2026 | Цех цинкования | ГПЦ(80) Секция основная L=820 мм | ФО | 5 | 65.83 | Наплывы цинка в виде острых капель | Наплывы цинка в виде острых капель | Устранено | Корпус №01 |  | Смена Б ЦГЦ
2685 | К00-0000318 | 29.09.2026 | Участок металлоизделий | (ПФК) Стойка (120х60х4 L=2250) (сварка) | МК, другое | 5 | 87.2 | Дефекты сварных швов | плохое повторное возбуждение дуги, Сварной шов выполнен не по всей длине сопряжения деталей | Устранено | УМИ Корпус №11 |  | Смена Б УМИ
2686 | К00-0000318 | 29.09.2026 | Участок металлоизделий | (ПФК) Кронштейн 1.К2-2,0-1,5-0/180-Ф4 (МС 866.00.00.000 СБ) (сварка) | ОО | 4 | 118 | Дефекты сварных швов | подрез, поры, кратеры. брызги металла | Устранено | УМИ Корпус №11 |  | Смена Б УМИ
2687 | К00-0000318 | 29.09.2026 | Участок металлоизделий | (ПФК) Рама Э 357.01.01.000 (сварка) | ВС | 1 | 189.6 | Сварной шов выполнен не по всей длине сопряжения деталей | Сварной шов выполнен не по всей длине сопряжения деталей | Устранено | УМИ Корпус №11 |  | Смена Б УМИ
2688 | К00-0000318 | 29.09.2026 | Участок металлоизделий | (ПФК) Стойка мостовая СМ-0,75Д14 (М20 200х160) (сварка) | МО | 1 | 21.05 | Скопление/цепочка пор | цепочка пор | Устранено | УМИ Корпус №11 |  | Смена Б УМИ
2689 | К00-0000318 | 29.09.2026 | Участок металлоизделий | (ПФК) Столик опорный (сварка) | МК, другое | 4 | 86.36 | Несплавление | отсутствие соединения между основным и наплавленным металлом | Устранено | УМИ Корпус №11 |  | Смена Б УМИ
2690 | К00-0000318 | 29.09.2026 | Участок металлоизделий | (ПФК) Столик опорный (сварка) | МК, другое | 2 | 43.18 | Сварной шов выполнен не по всей длине сопряжения деталей | Сварной шов выполнен не по всей длине сопряжения деталей | Устранено | УМИ Корпус №11 |  | Смена Б УМИ
2693 | К00-0000319 | 29.09.2026 | Склад готовой продукции | ГПЦ(настил)(40) Настил Р 44,4х11,1/30х2 1 А Zn 1696х1000 | Настилы прессованные | 5 | 176.9 | Бурая ржавчина | Бурая ржавчина | Устранено | Отдел логистики |  | Логистика
2694 | К00-0000319 | 29.09.2026 | Склад готовой продукции | ГПЦ(настил)(40) Настил Р 44,4х11,1/30х2 1 А Zn 1696х1000 | Настилы прессованные | 45 | 1592.1 | Несоответствия ЦП | Бурая ржавчина, забоины до основного металла | Устранено | Отдел логистики |  | Логистика
2695 | К00-0000319 | 29.09.2026 | Склад готовой продукции | ГПЦ(настил)(40) Настил Р 44,4х11,1/30х2 1 А Zn 1696х1000 | Настилы прессованные | 14 | 495.32 | Несоответствия ЦП | Бурая ржавчина, забоины до основного металла, наплывы цинка в виде острых капель | Устранено | Отдел логистики |  | Логистика
2696 | К00-0000319 | 29.09.2026 | Склад готовой продукции | ГПЦ(настил)(40) Настил Р 44,4х11,1/30х2 1 А Zn 1696х1000 | Настилы прессованные | 6 | 212.28 | Несоответствия ЦП | Бурая ржавчина, наплывы цинка в виде острых капель | Устранено | Отдел логистики |  | Логистика
2697 | К00-0000320 | 18.09.2026 | Участок металлоизделий | (ПФК) Стойка СГ7 (ОР 288.01.00.000 СБ) (слесарная) | РО | 1 | 704.61 | Невыполнение требований НТД | Сварные брызги, непровары, не выполнено требование заварить, остатки сварочной проволоки | Устранено | УМИ Корпус №11 |  | Смена Б УМИ
2698 | К00-0000320 | 18.09.2026 | Участок металлоизделий | (ПФК) Стойка СГ7 (ОР 288.01.00.000 СБ) (слесарная) | РО | 4 | 2818.44 | Невыполнение требований НТД | Сварные брызги, непровары, не выполнено требование заварить. | Устранено | УМИ Корпус №11 |  | Смена Б УМИ
2699 | К00-0000321 | 13.09.2026 | Участок металлоизделий | (ПФК) Стойка СГ7 (ОР 288.01.00.000 СБ) (слесарная) | РО | 6 | 4227.66 | Невыполнение требований НТД | Сварные брызги | Устранено | УМИ Корпус №11 |  | Смена А УМИ
2843 | С00-0000118 | 01.09.2026 | ЦГЦ Большая линия | ГПЦ(80) Секция балки переходная СБП-W/2,5-М5 | ДО | 3 | 19.008 | Смещение сетки отверстий | смещение отверстий | Устранимое | УМИ корпус №11 | Участок металлоизделий | Смена Б УМИ | Малый опыт работы на оборудовании/технологической операции | Невнимательность исполнителя | усилить контроль. | Не отражены в 1C:ERP
2844 | С00-0000119 | 05.09.2026 | Корпус №01 | (ПФК) Настил SP 34х38/30х3 А 1100(870)х1390 (сварка) | РО | 1 | 37.72 | Отсутствует сварной шов | Отсутствует сварной шов | Устранимое | УПН корпус №13 | Участок производства настилов | Смена А УПН | Малый опыт работы на оборудовании/технологической операции | Невнимательность исполнителя | разработаны ранее | Не отражены в 1C:ERP
2845 | С00-0000120 | 05.09.2026 | Корпус №01 | (ПФК) Стойка дорожная СД-1,45Ш14-2 (формирование отверстий, 2-этап) | ДО | 2 | 35.76 | Смещение сетки отверстий | Смещение сетки отверстий | Устранимое | УМИ корпус №4
2846 | С00-0000121 | 05.09.2026 | Корпус №01 | (ПФК) Секция балки СБ-W/2,5-6320/0,5-М5 (профилирование) | ДО | 1 | 54.3 | Волнистость |  | Устранимое | УМИ корпус №2 | Участок металлоизделий | Смена Б УМИ | Малый опыт работы на оборудовании/технологической операции | Невнимательность исполнителя | усилить контроль за выпускаемой продукцией | Не отражены в 1C:ERP
2847 | С00-0000122 | 08.09.2026 | Корпус №01 | (ПФК) Настил SP 34х38/30х3 S4 А 680х1240(1220) (МЕКТ.305184.595Р поз.10) (сварка) | Настилы сварные | 7 | 158.48 | Несоответствие требованиям КД | отклонение от геометрии | Малозначительное | УПН корпус №13
2848 | С00-0000123 | 09.09.2026 | Корпус №01 | ГПЦ(80) Секция балки СБ-W/2,5-6320/0,5-М5 | ДО | 1 | 54.3 | Волнистость |  | Неустранимое | УМИ корпус №2 | Участок металлоизделий | Смена Б УМИ | Невнимательность исполнителя | Невнимательность исполнителя | усилить контроль за выпускаемой продукцией
2849 | С00-0000124 | 10.09.2026 | Корпус №01 | ГПЦ(80) Секция балки СБ-W/2,5-6320/0,5-М5 | ДО | 1 | 54.3 | Смещение сетки отверстий |  | Устранимое | УМИ корпус №2
2850 | С00-0000125 | 10.09.2026 | Корпус №01 | ГПЦ(80) Секция балки СБ-С1/3-6000 | ДО | 80 | 4912 | Заусенец в виде металлической стружки |  | Малозначительное Устранимое | УМИ корпус №2 | [5 empty] | Не отражены в 1C:ERP
2851 | С00-0000126 | 11.09.2026 | Корпус №01 | (ПФК(закупка)) Стойка Ст-3 (ОР 369.01.00.000 СБ) (от поставщика/переработчика) | ОО | 1 | 1584.13 | Несоответствие геометрических размеров |  | Устранимое | Не определено | [5 empty] | Не отражены в 1C:ERP
2852 | С00-0000126 | 11.09.2026 | Корпус №01 | (ПФК(закупка)) Стойка Ст-3 (ОР 369.01.00.000 СБ) (от поставщика/переработчика) | ОО | 1 | 1584.13 | Отклонение от прямолинейности |  | Устранимое | Не определено | [5 empty] | Не отражены в 1C:ERP
2853 | С00-0000127 | 15.09.2026 | Корпус №01 | ГПЦ(80) Секция балки СБ-W/2,5-6320/0,5-М5 | ДО | 1 | 54.3 | Механическое повреждение |  | Неустранимое | УМИ корпус №2 | Департамент производства | Смена В УМИ | Не проведён технический контроль продукции, сырья, материалов, комплектующих | Невнимательность исполнителя | Усилить контроль за качеством выпускаемой продукции. Проведен инструктаж с исполнителем.. | Не отражены в 1C:ERP
2854 | С00-0000129 | 18.09.2026 | Корпус №01 | (ПФК(закупка)) Стойка Ст-1 (ОР 363.01.00.000 СБ) (от поставщика/переработчика) | ОО | 1 | 2347.09 | Линейное смещение между свариваемыми элементами |  | Устранимое | Не определено | Отдел по работе с подрядными организациями | Невозможно установить | Недостаточная ясность и детализация процедур |  | Скорректировать допуск в КД на поз. 1 и 2. Рассмотреть возможность корректировки допуска на аналогичных изделиях. Отв. Дирекция по разработкам | Не отражены в 1C:ERP
2855 | С00-0000130 | 20.09.2026 | Корпус №01 | (ПФК) Корпус КД6 (d16-200х400) (сварка) | ДО | 251 | 609.93 | Заусенец в виде металлической стружки | заусенцы | Устранимое | ОЭУ корпус №9 | Опытно-экспериментальный участок | Смена ОЭУ | Малый опыт работы на оборудовании/технологической операции | Незнание/непонимание требований к качеству продукции | Довести до сотрудников ОЭУ о необходимости зачищать детали после лазерной резки. Отв. Логинов А.А. | Не отражены в 1C:ERP
2856 | С00-0000131 | 24.09.2026 | Корпус №01 | ГПЦ(80) Секция балки СБ-W/2,5-6320/0,5-М5 | ДО | 1 | 54.3 | Несоответствие требованиям КД | Несоответсвует размер отвертий | Устранимое | УМИ корпус №2 | Участок металлоизделий | Смена А УМИ |  |  |  | Не отражены в 1C:ERP
2857 | С00-0000132 | 25.09.2026 | Корпус №01 | ГПЦ(80) Поручень перильный ПП-С-6000 | ПО | 36 | 1567.08 | Отклонение от прямолинейности |  | Малозначительное Устранимое | УМИ корпус №2
2858 | С00-0000133 | 30.09.2026 | Корпус №13 | (БР_ГПЦ(настил)) Настил Р 44,4х22,2/30х2 1 А Zn 996х1000 (несоответствие геометрии), брак | Настилы прессованные | 10 | 162.5 | Несоответствие геометрических размеров | Замятие несущей полосы; часть крайней несущей полосы вырвана. | Устанимое | УПН корпус №13
2859 | С00-0000133 | 30.09.2026 | Корпус №13 | (БР_ГПЦ(настил)) Настил Р 44,4х22,2/30х2 1 А Zn 1200х1000 (несоответствие геометрии), брак | Настилы прессованные | 1 | 19.37 | Несоответствие геометрических размеров | Замятие несущей полосы; часть крайней несущей полосы вырвана. | Устанимое | УПН корпус №13
2860 | С00-0000133 | 30.09.2026 | Корпус №13 | (БР_ГПЦ(настил)) Настил Р 44,4х11,1/30х2 1 А Zn 1000х1000 (несоответствие геометрии), брак | Настилы прессованные | 8 | 163.76 | Несоответствие геометрических размеров | Замятие несущей полосы; часть крайней несущей полосы вырвана. | Устанимое | УПН корпус №13