## Лист_1
№ п/п | Номер | Дата | Место проведения контроля | Номенклатура | Группа номенклатуры | Кол., шт. | Кол., кг | Вид несоответствия | Несоответствие | Критичность несоответствия | Склад (место возникновения) | Ответственное подразделение за несоответствие | Ответственная смена за несоответствие | Коренная причина возникновения | Коренная причина необнаружения | Корректирующие действия | Затраты на доработку
217 | И00-0000121 | 03.04.2026 | Склад готовой продукции | ГПЦ(настил)(40) Настил Р 44,4х11,1/30х2 1 А Zn 1000х1000 | Настилы прессованные | 9 | 184.23 | Механическое повреждение | Механические повреждения, забоины ЦП до основного металла. | Устранимое | Логистика | Отдел логистики | Логистика смена А | Нарушение установленных схем маршрутов и перемещений внутри предприятия | Нарушение установленных схем маршрутов и перемещений внутри предприятия | Настилы переставлены и не хранятся в зонах разворота фур | Не отражены в 1C:ERP
218 | И00-0000122 | 06.04.2026 | Склад готовой продукции | ГПЦ(настил)(40) Настил Р 44,4х22,2/30х2 1 А Zn 1200х1000 | Настилы прессованные | 120 | 2324.4 | Несоответствия ЦП | Белая ржавчина | Устранимое | Склад готовой продукции | Исполнительная дирекция Продмаш | Невозможно установить | Не проведён технический контроль продукции, сырья, материалов, комплектующих | Невнимательность исполнителя | Провести инструктаж с исполнителями в части излишней доработки. | Не отражены в 1C:ERP
219 | И00-0000122 | 06.04.2026 | Склад готовой продукции | ГПЦ(настил)(40) Настил Р 44,4х11,1/30х2 1 А Zn 1696х1000 | Настилы прессованные | 70 | 2476.6 | Несоответствия ЦП | Белая ржавчина | Устранимое | Склад готовой продукции | Исполнительная дирекция Продмаш | Невозможно установить | Не проведён технический контроль продукции, сырья, материалов, комплектующих | Невнимательность исполнителя | Провести инструктаж с исполнителями в части излишней доработки. | Не отражены в 1C:ERP
220 | И00-0000123 | 06.04.2026 | Корпус №04 | (ПФК) Стойка дорожная СД-1,45Ш14-3 (формирование отверстий) | ДО | 300 | 5364 | Невыполнение требований НТД | 1. Прогиб стенки 2,5-3 мм (По ГОСТ 8240 +/-2 мм). 2. Заусенцы. | Малозначительное Устранимое | УМИ корпус №4 | Участок металлоизделий | Смена Б УМИ | Малый опыт работы на оборудовании/технологической операции | Невнимательность исполнителя | проведен инструктаж о изготавлеваемой выпускаемой продукции | Не отражены в 1C:ERP
221 | И00-0000124 | 07.04.2026 | Склад ПРОФИЛЬНЫЙ ПРОКАТ | _уу_Профиль 80*80*4,0 ГОСТ 30245-2003/ Ст3сп, Ст3сп5, В-Ст3сп (С255, Ст2сп) | СиМ | 111 | 111 | Механическое повреждение | По ГОСТ 30245 кривизна не должна превышать 12мм, фактически кривизна 35мм. | Неустранимое | Логистика
222 | И00-0000125 | 08.04.2026 | Склад готовой продукции | ОТ АВТОРУТА_ГПЦ(80) Стойка дорожная СДГ-1,5 (гор.цинк) | МК, другое | 253 | 3289 | Невыполнение требований НТД | Геометрические размеры: - по КД 1500±2,5 мм, факт 1519 мм; - по КД Ø18+0,18 мм, факт 17,8-18,1 мм; - по КД 120±3 мм, факт 125-129 мм. На цинковом покрытии: - «белая» ржавчина; - следы загрязнения от контакта с влажным брусом; - загрязнение грунтом. | Малозначительное Неустранимое Устранимое | Логистика | Исполнительная дирекция Продмаш | Невозможно установить | Не формализован/не описан процесс/процедура | Не формализован/не описан процесс/процедура | Не требуется
223 | И00-0000125 | 08.04.2026 | Склад готовой продукции | ОТ АВТОРУТА_ГПЦ(80) Стойка дорожная СД-1,5 Ш16* (гор.цинк) | МК, другое | 250 | 3600 | Невыполнение требований НТД | Геометрические размеры: - по КД 1500±2,5 мм, факт 1503 мм; - по КД Ø18+0,18 мм, факт 17,2-17,8 мм. Наличие отверстия, не предусмотренного требованиями КД. На цинковом покрытии: - «белая» ржавчина; - загрязнение грунтом. | Малозначительное Неустранимое Устранимое | Логистика | Исполнительная дирекция Продмаш | Невозможно установить | Не формализован/не описан процесс/процедура | Не формализован/не описан процесс/процедура | Не требуется
224 | И00-0000125 | 08.04.2026 | Склад готовой продукции | ОТ АВТОРУТА_ГПЦ(80) Стойка дорожная СД-1,45 Ш14-3 (гор.цинк) | МК, другое | 3 | 57 | Невыполнение требований НТД | Геометрические размеры не контролируются в виду отсутствия КД. Две стойки выполнены из двух частей стыковым швом. На двух стойках три отверстия (по одному на каждой полке, одно на стенке), на одной стойке два отверстия (по одному на каждой полке). На цинковом покрытии: - «белая» ржавчина; - загрязнение грунтом. | Малозначительное Неустранимое Устранимое | Логистика | Исполнительная дирекция Продмаш | Невозможно установить | Не формализован/не описан процесс/процедура | Не формализован/не описан процесс/процедура | Не требуется
225 | И00-0000125 | 08.04.2026 | Склад готовой продукции | ОТ АВТОРУТА_ГПЦ(80) Стойка дорожная СД-1,45 Ш14-3 (гор.цинк) | МК, другое | 134 | 2546 | Невыполнение требований НТД | На цинковом покрытии: - «белая» ржавчина; - загрязнение грунтом. «Бурая» ржавчина в местах несплошностей ЦП. | Малозначительное Неустранимое Устранимое | Логистика | Исполнительная дирекция Продмаш | Невозможно установить | Не формализован/не описан процесс/процедура | Не формализован/не описан процесс/процедура | Не требуется
226 | И00-0000125 | 08.04.2026 | Склад готовой продукции | ОТ АВТОРУТА_ГПЦ(80) Стержень стойки оцинкованный СД-1,5СБ | МК, другое | 150 | 2941.5 | Невыполнение требований НТД | На цинковом покрытии: - «белая» ржавчина; - загрязнение грунтом. | Малозначительное Неустранимое Устранимое | Логистика | Исполнительная дирекция Продмаш | Невозможно установить | Не формализован/не описан процесс/процедура | Не формализован/не описан процесс/процедура | Не требуется
227 | И00-0000125 | 08.04.2026 | Склад готовой продукции | ОТ АВТОРУТА_ГПЦ(80) Стойка дорожная СД-1,8 Ш12 (гор.цинк) | МК, другое | 20 | 386 | Невыполнение требований НТД | Геометрические размеры: - по КД Ø18+0,18 мм, факт 17,5-17,6 мм. На цинковом покрытии: - «белая» ржавчина; - загрязнение грунтом. «Бурая» ржавчина в местах несплошностей ЦП. | Малозначительное Неустранимое Устранимое | Логистика | Исполнительная дирекция Продмаш | Невозможно установить | Не формализован/не описан процесс/процедура | Не формализован/не описан процесс/процедура | Не требуется
228 | И00-0000127 | 08.04.2026 | Склад готовой продукции | ГПЦ(80) Основание ФО-У-90-2-Б(Г) | ФО | 7 | 1718.5 | Отклонение формообразования и линейных размеров | Искривление детали 1 (плита основания): зазор между листом и стальной линейкой должен быть не более 1,5 мм, фактически 4-5 мм. | Малозначительное | УМИ корпус №11 | Участок металлоизделий | Смена Б УМИ | Не определены (частично или полностью) требования к продукции | Не проведён технический контроль продукции, сырья, материалов, комплектующих | проработать вопрос внесения в КД допуска на прямолинейность ,ответственый ЦТОЗ, Дирекция по разработкам | Не отражены в 1C:ERP
229 | И00-0000127 | 08.04.2026 | Склад готовой продукции | ГПЦ(80) Основание ФО-У-90-2-Б(Г) | ФО | 2 | 491 | Отклонение формообразования и линейных размеров | Искривление детали 1 (плита основания): зазор между листом и стальной линейкой должен быть не более 1,5 мм, фактически 8-9 мм. | Малозначительное | УМИ корпус №11 | Участок металлоизделий | Смена Б УМИ | Не определены (частично или полностью) требования к продукции | Не проведён технический контроль продукции, сырья, материалов, комплектующих | проработать вопрос внесения в КД допуска на прямолинейность ,ответственый ЦТОЗ, Дирекция по разработкам | Не отражены в 1C:ERP
230 | И00-0000127 | 08.04.2026 | Склад готовой продукции | ГПЦ(80) Основание ФО-У-90-2-Б(Г) | ФО | 1 | 245.5 | Отклонение формообразования и линейных размеров | Искривление детали 2 (направляющий швеллер): зазор между натянутой струной и полкой швеллера должен быть не более 5 мм, фактически 10 мм. Искривление детали 1 (плита основания): зазор между листом и стальной линейкой должен быть не более 1,5 мм, фактически 4-5 мм. | Малозначительное | УМИ корпус №11 | Участок металлоизделий | Смена Б УМИ | Не определены (частично или полностью) требования к продукции | Не проведён технический контроль продукции, сырья, материалов, комплектующих | проработать вопрос внесения в КД допуска на прямолинейность ,ответственый ЦТОЗ, Дирекция по разработкам | Не отражены в 1C:ERP
231 | И00-0000127 | 08.04.2026 | Склад готовой продукции | ГПЦ(80) Основание ФО-У-90-2-Б(Г) | ФО | 1 | 245.5 | Отклонение формообразования и линейных размеров | Искривление детали 2 (направляющий швеллер): зазор между натянутой струной и полкой швеллера должен быть не более 5 мм, фактически 10 мм. Искривление детали 1 (плита основания): зазор между листом и стальной линейкой должен быть не более 1,5 мм, фактически 9-11 мм. | Малозначительное | УМИ корпус №11 | Участок металлоизделий | Смена Б УМИ | Не определены (частично или полностью) требования к продукции | Не проведён технический контроль продукции, сырья, материалов, комплектующих | проработать вопрос внесения в КД допуска на прямолинейность ,ответственый ЦТОЗ, Дирекция по разработкам | Не отражены в 1C:ERP
232 | И00-0000127 | 08.04.2026 | Склад готовой продукции | ГПЦ(80) Основание ФО-У-90-2-Б(Г) | ФО | 3 | 736.5 | Отклонение формообразования и линейных размеров | Искривление детали 2 (направляющий швеллер): зазор между натянутой струной и полкой швеллера должен быть не более 5 мм, фактически 7 мм. Искривление детали 1 (плита основания): зазор между листом и стальной линейкой должен быть не более 1,5 мм, фактически 8 мм. | Малозначительное | УМИ корпус №11 | Участок металлоизделий | Смена Б УМИ | Не определены (частично или полностью) требования к продукции | Не проведён технический контроль продукции, сырья, материалов, комплектующих | проработать вопрос внесения в КД допуска на прямолинейность ,ответственый ЦТОЗ, Дирекция по разработкам | Не отражены в 1C:ERP
233 | И00-0000128 | 09.04.2026 | Корпус №11 | (ПФК) Офсет универсальный (сварка) | МК | 30 | 89.1 | Несоответствие геометрических размеров | По чертежу размер 308+/-2 мм, по факту 314-316 мм. | Устранимое | УМИ корпус №11 | Участок металлоизделий | Смена А УМИ | Не проведён технический контроль продукции, сырья, материалов, комплектующих | Невнимательность исполнителя | Провести повторно инструктаж по самоконтролю.Отв.см.мастер. Усилить контроль за данным сотрудником.Отв.бригадир | Не отражены в 1C:ERP
234 | И00-0000129 | 09.04.2026 | Склад готовой продукции | ГПЦ(80) Секция основная ФО-2 | ФО | 3 | 87.72 | Шлак (флюс, зола) на поверхности ЦП | Шлак на поверхности ЦП | Устранимое | ЦЦ БЛ | Цех цинкования | Невозможно установить | Не проведён технический контроль продукции, сырья, материалов, комплектующих | Невнимательность исполнителя | Во всех сменах провести инструктаж по доработки продукции на соответствие ПТИ 001-2023. | Не отражены в 1C:ERP
235 | И00-0000129 | 09.04.2026 | Склад готовой продукции | ГПЦ(80) Секция основная ФО-2 | ФО | 4 | 116.96 | Бурая ржавчина | Бурая ржавчина | Устранимое | ЦЦ БЛ | Цех цинкования | Невозможно установить | Не проведён технический контроль продукции, сырья, материалов, комплектующих | Невнимательность исполнителя | Во всех сменах провести инструктаж по доработки продукции на соответствие ПТИ 001-2023. | Не отражены в 1C:ERP
236 | И00-0000129 | 09.04.2026 | Склад готовой продукции | ГПЦ(80) Секция основная ФО-2 | ФО | 3 | 87.72 | Несоответствия ЦП | Шлак на поверхности ЦП, бурая ржавчина | Устранимое | ЦЦ БЛ | Цех цинкования | Невозможно установить | Не проведён технический контроль продукции, сырья, материалов, комплектующих | Невнимательность исполнителя | Во всех сменах провести инструктаж по доработки продукции на соответствие ПТИ 001-2023. | Не отражены в 1C:ERP
237 | И00-0000129 | 09.04.2026 | Склад готовой продукции | ГПЦ(80) Деформационная секция №1 | ФО | 3 | 29.52 | Шлак (флюс, зола) на поверхности ЦП | Шлак на поверхности ЦП | Устранимое | ЦЦ БЛ | Цех цинкования | Невозможно установить | Не проведён технический контроль продукции, сырья, материалов, комплектующих | Невнимательность исполнителя | Во всех сменах провести инструктаж по доработки продукции на соответствие ПТИ 001-2023. | Не отражены в 1C:ERP
238 | И00-0000129 | 09.04.2026 | Склад готовой продукции | ГПЦ(80) Деформационная секция №1 | ФО | 9 | 88.56 | Несоответствия ЦП | Шлак на поверхности ЦП (2 шт.), загрязнение грунтом (7 шт.) | Устранимое | ЦЦ БЛ | Цех цинкования | Невозможно установить | Не проведён технический контроль продукции, сырья, материалов, комплектующих | Невнимательность исполнителя | Во всех сменах провести инструктаж по доработки продукции на соответствие ПТИ 001-2023. | Не отражены в 1C:ERP
239 | И00-0000129 | 09.04.2026 | Склад готовой продукции | ГПЦ(80) Деформационная секция №8 | ФО | 6 | 129.06 | Шлак (флюс, зола) на поверхности ЦП | Шлак на поверхности ЦП | Устранимое | ЦЦ БЛ | Цех цинкования | Невозможно установить | Не проведён технический контроль продукции, сырья, материалов, комплектующих | Невнимательность исполнителя | Во всех сменах провести инструктаж по доработки продукции на соответствие ПТИ 001-2023. | Не отражены в 1C:ERP
240 | И00-0000129 | 09.04.2026 | Склад готовой продукции | ГПЦ(80) Деформационная секция №3 | ФО | 1 | 9.74 | Шлак (флюс, зола) на поверхности ЦП | Шлак на поверхности ЦП | Устранимое | ЦЦ БЛ | Цех цинкования | Невозможно установить | Не проведён технический контроль продукции, сырья, материалов, комплектующих | Невнимательность исполнителя | Во всех сменах провести инструктаж по доработки продукции на соответствие ПТИ 001-2023. | Не отражены в 1C:ERP
241 | И00-0000129 | 09.04.2026 | Склад готовой продукции | ГПЦ(80) Секция дополнительная ФО-2 | ФО | 2 | 68.66 | Шлак (флюс, зола) на поверхности ЦП | Шлак на поверхности ЦП | Устранимое | ЦЦ БЛ | Цех цинкования | Невозможно установить | Не проведён технический контроль продукции, сырья, материалов, комплектующих | Невнимательность исполнителя | Во всех сменах провести инструктаж по доработки продукции на соответствие ПТИ 001-2023. | Не отражены в 1C:ERP
242 | И00-0000129 | 09.04.2026 | Склад готовой продукции | ГПЦ(80) Секция дополнительная начальная ФО-2 | ФО | 2 | 68.28 | Шлак (флюс, зола) на поверхности ЦП | Шлак на поверхности ЦП | Устранимое | ЦЦ БЛ | Цех цинкования | Невозможно установить | Не проведён технический контроль продукции, сырья, материалов, комплектующих | Невнимательность исполнителя | Во всех сменах провести инструктаж по доработки продукции на соответствие ПТИ 001-2023. | Не отражены в 1C:ERP
243 | И00-0000129 | 09.04.2026 | Склад готовой продукции | ГПЦ(80) Секция конечная ФО-2 | ФО | 1 | 24.4 | Шлак (флюс, зола) на поверхности ЦП | Шлак на поверхности ЦП | Устранимое | ЦЦ БЛ | Цех цинкования | Невозможно установить | Не проведён технический контроль продукции, сырья, материалов, комплектующих | Невнимательность исполнителя | Во всех сменах провести инструктаж по доработки продукции на соответствие ПТИ 001-2023. | Не отражены в 1C:ERP
244 | И00-0000130 | 09.04.2026 | Склад готовой продукции | ГПЦ(70) Швеллерный пояс под трубу 102 | МК | 40 | 86 | Несоответствия ЦП | Наплывы цинка в виде острых капель, заусенцы, несплошность ЦП в местах контакта с проволокой. | Устранимое | ЦЦ БЛ | Цех цинкования | Смена А ЦГЦ | Невыполнение требований технологической документации в части доработки | Нарушение требований технологической документации | Дополнительный инструктаж исполнителям. | Не отражены в 1C:ERP
245 | И00-0000130 | 09.04.2026 | Склад готовой продукции | ГПЦ(70) Швеллерный пояс под трубу 89 | МК | 200 | 430 | Несоответствия ЦП | Наплывы цинка в виде острых капель, заусенцы, несплошность ЦП в местах контакта с проволокой. | Устранимое | ЦЦ БЛ | Цех цинкования | Смена А ЦГЦ | Невыполнение требований технологической документации в части доработки | Нарушение требований технологической документации | Дополнительный инструктаж исполнителям. | Не отражены в 1C:ERP
246 | И00-0000131 | 10.04.2026 | Склад готовой продукции | ГПЦ(80) Стойка дорожная СД-1,5С2 (4,0) | ДО | 3 | 29.775 | Наплывы цинка в виде острых капель | Наплывы цинка в виде острых капель | Устранимое | ЦЦ БЛ | Цех цинкования | Невозможно установить | Невыполнение требований технологической документации в части доработки | Невыполнение требований технологической документации в части доработки | Инструктаж с исполнителями | Не отражены в 1C:ERP
247 | И00-0000131 | 10.04.2026 | Склад готовой продукции | ГПЦ(80) Стойка дорожная СД-1,5Ш14 | ДО | 9 | 165.96 | Наплывы цинка в виде острых капель | Наплывы цинка в виде острых капель | Устранимое | ЦЦ БЛ | Цех цинкования | Невозможно установить | Невыполнение требований технологической документации в части доработки | Невыполнение требований технологической документации в части доработки | Инструктаж с исполнителями | Не отражены в 1C:ERP
248 | И00-0000131 | 10.04.2026 | Склад готовой продукции | ГПЦ(80) Стойка дорожная СД-1,45Ш12-3 | ДО | 5 | 75.4 | Наплывы цинка в виде острых капель | Наплывы цинка в виде острых капель | Устранимое | ЦЦ БЛ | Цех цинкования | Невозможно установить | Невыполнение требований технологической документации в части доработки | Невыполнение требований технологической документации в части доработки | Инструктаж с исполнителями | Не отражены в 1C:ERP
249 | И00-0000132 | 13.04.2026 | Склад готовой продукции | ГПСкомпл(60) Деталь закладная ЗД1 | Опоры УДН | 2 | 751.42 | Бурая ржавчина | Забоины цинкового покрытия до основного металла. Бурая ржавчина | Устранимое | ЦЦ БЛ | Исполнительная дирекция Продмаш | Невозможно установить | Не проведён технический контроль продукции, сырья, материалов, комплектующих | Не проведён технический контроль продукции, сырья, материалов, комплектующих | 1. Провести инструктаж в сменах ЦГЦ Отв. менеджер производства ЦГЦ 2. Усилить визуальный контроль со стороны склада на наличие мех повреждений отв. Ме | Не отражены в 1C:ERP
250 | И00-0000132 | 13.04.2026 | Склад готовой продукции | ГПЦ(80) Фундаментный блок ФБ1 | Опоры УДН | 1 | 520 | Бурая ржавчина | Забоины цинкового покрытия до основного металла. Бурая ржавчина | Устранимое | ЦЦ БЛ | Исполнительная дирекция Продмаш | Невозможно установить | Не проведён технический контроль продукции, сырья, материалов, комплектующих | Не проведён технический контроль продукции, сырья, материалов, комплектующих | 1. Провести инструктаж в сменах ЦГЦ Отв. менеджер производства ЦГЦ 2. Усилить визуальный контроль со стороны склада на наличие мех повреждений отв. Ме | Не отражены в 1C:ERP
251 | И00-0000133 | 13.04.2026 | Склад готовой продукции | ГПЦ(настил)(40) Настил Р 44,4х22,2/30х2 1 А Zn 1200х1000 | Настилы прессованные | 10 | 193.7 | Механическое повреждение | Механические повреждения, забоины ЦП до основного металла. | Устранимое | Логистика | Отдел логистики | Невозможно установить | Не соблюдены требования к хранению и транспортировке продукции, сырья, материалов, комплектующих | На соблюдены требования к хранению и транспортировке продукции, сырья, материалов, комплектующих | Провести ротацию в открытых зонах хранения Отв. Менеджер по складской логистике | Не отражены в 1C:ERP
259 | И00-0000135 | 13.04.2026 | Склад готовой продукции | ГПЦ(настил)(40) Настил Р 44,4х11,1/30х3 А Zn 1160х850 | Настилы прессованные | 2 | 52.28 | Несоответствие геометрических размеров | По КД размер 1160 (-4) мм, фактически 1154мм | Устранимое | УПН корпус №9 | Участок производства настилов | Невозможно установить | Малый опыт работы на оборудовании/технологической операции | Невнимательность исполнителя | Провести инструктаж о качестве выпускаемых изделий | Не отражены в 1C:ERP
260 | И00-0000135 | 13.04.2026 | Склад готовой продукции | ГПЦ(настил)(40) Настил Р 44,4х11,1/30х3 А Zn 935х1517 | Настилы прессованные | 14 | 518.98 | Несоответствие геометрических размеров | По КД размер 935 (-4) мм, фактически 936мм | Устранимое | УПН корпус №9 | Участок производства настилов | Невозможно установить | Малый опыт работы на оборудовании/технологической операции | Невнимательность исполнителя | Провести инструктаж о качестве выпускаемых изделий | Не отражены в 1C:ERP
262 | И00-0000137 | 14.04.2026 | _Склад корпус №9 | (ПФК) Настил Р 44,4х11,1/30х2 1 А 1000х1000 (сварка лазерная) | Настилы прессованные | 2 | 40.94 | Несоответствие сварных швов | Отсутствует сварное соединение связующей полосы с несущей. | Устранимое | УПН корпус №9 | Участок производства настилов | Смена В УПН | Неправильное выполнение технологических операций по сварке | Невнимательность исполнителя | провести беседу с оператором | Не отражены в 1C:ERP
264 | И00-0000139 | 16.04.2026 | Склад готовой продукции | ГПЦ(80) Стойка дорожная СД-1,45Ш14-3 | ДО | 2 | 35.76 | Наплывы цинка в виде острых капель | Наплывы цинка в виде острых капель | Устранимое | ЦЦ БЛ | Цех цинкования | Смена В ЦГЦ | Невнимательность исполнителя | Невнимательность исполнителя | инструктаж с исполнителем | Не отражены в 1C:ERP
265 | И00-0000140 | 16.04.2026 | Склад готовой продукции | ГПЦ(настил)(40) Настил Р 44,4х11,1/30х2 1 А Zn 1000х1000 | Настилы прессованные | 20 | 409.4 | Несоответствия ЦП | Несплошности цинкового покрытия, бурая ржавчина. Забоины ЦП до основного металла | Устранимое | ЦЦ БЛ | Цех цинкования | Невозможно установить | Невыполнение требований технологической документации в части доработки | Невыполнение требований технологической документации в части доработки | Дополнительный инструктаж. | Не отражены в 1C:ERP
266 | И00-0000140 | 16.04.2026 | Склад готовой продукции | ГПЦ(настил)(40) Настил Р 44,4х11,1/30х2 1 А Zn 1000х1000 | Настилы прессованные | 2 | 40.94 | Несоответствия ЦП | Несплошности цинкового покрытия, бурая ржавчина. Наплывы цинка в виде острых капель | Устранимое | ЦЦ БЛ | Цех цинкования | Невозможно установить | Невыполнение требований технологической документации в части доработки | Невыполнение требований технологической документации в части доработки | Дополнительный инструктаж. | Не отражены в 1C:ERP
267 | И00-0000140 | 16.04.2026 | Склад готовой продукции | ГПЦ(настил)(40) Настил Р 44,4х11,1/30х2 1 А Zn 1696х1000 | Настилы прессованные | 25 | 884.5 | Забоины ЦП до основного металла | Забоины ЦП до основного металла | Устранимое | ЦЦ БЛ | Цех цинкования | Невозможно установить | Невыполнение требований технологической документации в части доработки | Невыполнение требований технологической документации в части доработки | Дополнительный инструктаж. | Не отражены в 1C:ERP
268 | И00-0000141 | 17.04.2026 | Склад ПДС черный | (ПФК) Кронштейн 1.К2-2,0-2,0-/180-Ф4 (сварка) | ОО | 5 | 157.6 | Несоответствие требованиям КД | МС 645.00.00.001 – фланец изготавливается из листа толщиной 5,0мм по ГОСТ 19903. Фактическая толщина фланца 3,79-3,83мм, что соответствует толщине листа 4,0мм (с допуском по ГОСТ 19903). МС 690.00.00.000 СБ: размер 320 (-2) мм, фактически 322мм (2шт); МС 687.00.00.002, МС 690.00.00.001: диаметр 12 (+1)мм, фактически до 17,87мм (3шт). Брызги металла (1шт). | Устранимое | УМИ корпус №11 | Департамент производства | Смена В УМИ | Нарушение требований технологической документации | Невнимательность исполнителя | провести беседу с исполнителем | Не отражены в 1C:ERP
269 | И00-0000142 | 20.04.2026 | Корпус №11 | (ПФК) Ствол опоры МСО-ФГ-4-10-02 (5 мм) (сварка) | ОО | 12 | 2704.44 | Дефекты сварных швов | 1. Сварной шов №1 и №4 не выполнено требование "Заварить". 2. Налипший шлак | Устранимое | УМИ корпус №11 | Участок металлоизделий | Смена Б УМИ | Нарушение требований технологической документации | Невнимательность исполнителя | Провести беседу с иполнителем отв. сменный мастер | Не отражены в 1C:ERP
270 | И00-0000145 | 22.04.2026 | Корпус №11 | (ПФ) Секция прохода СП2-2 (Ц 208.32.02.000 СБ) (сварка) | МК | 1 | 61.54 | Несоответствие геометрических размеров | Размер 520 мм +/-3 фактически 529 мм | Малозначительное | УМИ корпус №11 | Участок металлоизделий | Смена Б УМИ | Нарушение требований технологической документации | Невнимательность исполнителя | проведена беседа | Не отражены в 1C:ERP
271 | И00-0000146 | 24.04.2026 | Корпус №11 | (ПФК) Секция прохода СП2-2 (Ц 208.32.02.000 СБ) (правка) | МК | 1 | 61.54 | Несоответствие геометрических размеров | Размер по КД 35 мм +/-2 фактически 40 мм. | Устранимое | УМИ корпус №11 | Департамент производства | Смена А УМИ | Нарушение требований технологической документации | Невнимательность исполнителя | провести беседу с исполнителем о качестве продукции отв. сменный мастер | Не отражены в 1C:ERP
272 | И00-0000147 | 27.04.2026 | Корпус №11 | (ПФК) Карниз К2 (Ц 208.07.00.000 СБ) (правка) | МК | 56 | 6615.28 | Невыполнение технических требований КД | 1. Не выполнено снятие фаски 2х45 градусов | Устранимое | УМИ корпус №11 | Участок металлоизделий | Невозможно установить | Невнимательность исполнителя | Невнимательность исполнителя | Усилить внимание к прописанным требованиям в КД со стороны исполнителей. Отв. см. мастер УМИ. | Не отражены в 1C:ERP
273 | И00-0000147 | 27.04.2026 | Корпус №11 | (ПФК) Секция прохода СП2-2 (Ц 208.32.02.000 СБ) (правка) | МК | 95 | 5846.3 | Невыполнение технических требований КД | 1. Не выполнено снятие фаски 2х45 градусов | Устранимое | УМИ корпус №11 | Участок металлоизделий | Невозможно установить | Невнимательность исполнителя | Невнимательность исполнителя | Усилить внимание к прописанным требованиям в КД со стороны исполнителей. Отв. см. мастер УМИ. | Не отражены в 1C:ERP
274 | И00-0000147 | 27.04.2026 | Корпус №11 | (ПФК) Кронштейн КП (Ц 207.01.00.000 СБ) (сварка) | МК | 38 | 2778.56 | Невыполнение технических требований КД | 1. Не выполнено снятие фаски 2х45 градусов | Устранимое | УМИ корпус №11 | Участок металлоизделий | Невозможно установить | Невнимательность исполнителя | Невнимательность исполнителя | Усилить внимание к прописанным требованиям в КД со стороны исполнителей. Отв. см. мастер УМИ. | Не отражены в 1C:ERP
275 | И00-0000147 | 27.04.2026 | Корпус №11 | (ПФК) Кронштейн КПн (Ц 207.13.00.000 СБ) (сварка) | МК | 24 | 1754.88 | Невыполнение технических требований КД | 1. Не выполнено снятие фаски 2х45 градусов | Устранимое | УМИ корпус №11 | Участок металлоизделий | Невозможно установить | Невнимательность исполнителя | Невнимательность исполнителя | Усилить внимание к прописанным требованиям в КД со стороны исполнителей. Отв. см. мастер УМИ. | Не отражены в 1C:ERP
276 | И00-0000148 | 27.04.2026 | Цех цинкования | (ПФК) Кронштейн КПн (Ц 207.13.00.000 СБ) (сварка) | МК | 12 | 877.44 | Невыполнение требований НТД | Несоответствие требованиям КД: не сняты фаски 2х45 градусов по кромкам отверстий. Дефекты сварных швов: незаваренные кратеры, плохое повторное возбуждение дуги. | Устранимое | УМИ корпус №11 | Участок металлоизделий | Смена Б УМИ | Нарушение требований технологической документации | Невнимательность исполнителя | проведен инструктаж | Не отражены в 1C:ERP
277 | И00-0000149 | 28.04.2026 | Корпус №01 | (ПФК) Кронштейн КПн (Ц 207.13.00.000 СБ) (сварка) | МК | 6 | 438.72 | Невыполнение требований НТД | 1. Не сняты фаски 2х45 градусов. 2. Незаваренный кратер. | Устранимое | УМИ корпус №11 | Участок металлоизделий | Невозможно установить | Невнимательность исполнителя | Невнимательность исполнителя | Усилить внимание к прописанным требованиям в КД со стороны исполнителей. Отв. см. мастер УМИ. | Не отражены в 1C:ERP
278 | И00-0000149 | 28.04.2026 | Корпус №01 | (ПФК) Кронштейн КПн (Ц 207.13.00.000 СБ) (сварка) | МК | 10 | 731.2 | Невыполнение требований НТД | 1. Не сняты фаски 2х45 градусов. 2. Плохое повторное возбуждение дуги. | Устранимое | УМИ корпус №11 | Участок металлоизделий | Невозможно установить | Невнимательность исполнителя | Невнимательность исполнителя | Усилить внимание к прописанным требованиям в КД со стороны исполнителей. Отв. см. мастер УМИ. | Не отражены в 1C:ERP
279 | И00-0000149 | 28.04.2026 | Корпус №01 | (ПФК) Кронштейн КП (Ц 207.01.00.000 СБ) (сварка) | МК | 6 | 438.72 | Невыполнение требований НТД | 1. Не сняты фаски 2х45 градусов. 2. Незаваренный кратер. 3. Поры. 4. Подрезы | Устранимое | УМИ корпус №11 | Участок металлоизделий | Невозможно установить | Невнимательность исполнителя | Невнимательность исполнителя | Усилить внимание к прописанным требованиям в КД со стороны исполнителей. Отв. см. мастер УМИ. | Не отражены в 1C:ERP
280 | И00-0000149 | 28.04.2026 | Корпус №01 | (ПФК) Кронштейн КП (Ц 207.01.00.000 СБ) (сварка) | МК | 12 | 877.44 | Невыполнение требований НТД | 1. Не сняты фаски 2х45 градусов. 2. Незаваренный кратер. 3. Поры. 4. Подрезы. 5. Брызги металла | Устранимое | УМИ корпус №11 | Участок металлоизделий | Невозможно установить | Невнимательность исполнителя | Невнимательность исполнителя | Усилить внимание к прописанным требованиям в КД со стороны исполнителей. Отв. см. мастер УМИ. | Не отражены в 1C:ERP
281 | И00-0000149 | 28.04.2026 | Корпус №01 | (ПФК) Кронштейн КП (Ц 207.01.00.000 СБ) (сварка) | МК | 6 | 438.72 | Невыполнение требований НТД | 1. Не сняты фаски 2х45 градусов. 2. Незаваренный кратер. 3. Прожог | Устранимое | УМИ корпус №11 | Участок металлоизделий | Невозможно установить | Невнимательность исполнителя | Невнимательность исполнителя | Усилить внимание к прописанным требованиям в КД со стороны исполнителей. Отв. см. мастер УМИ. | Не отражены в 1C:ERP
282 | И00-0000150 | 28.04.2026 | Корпус №11 | (ПФК) Карниз К2 (Ц 208.07.00.000 СБ) (правка) | МК | 2 | 236.26 | Невыполнение технических требований КД | 1. Не сняты фаски 2х45 градусов | Устранимое | УМИ корпус №11 | Департамент производства | Смена В УМИ | Невнимательность исполнителя | Невнимательность исполнителя | Проведена беседа с исполнителем | Не отражены в 1C:ERP
283 | И00-0000150 | 28.04.2026 | Корпус №11 | (ПФК) Карниз К2 (Ц 208.07.00.000 СБ) (правка) | МК | 12 | 1417.56 | Невыполнение требований НТД | 1. Не сняты фаски 2х45 градусов. 2. Незавареный кратер | Устранимое | УМИ корпус №11 | Департамент производства | Смена В УМИ | Невнимательность исполнителя | Невнимательность исполнителя | Проведена беседа с исполнителем | Не отражены в 1C:ERP
284 | И00-0000150 | 28.04.2026 | Корпус №11 | (ПФК) Карниз К2 (Ц 208.07.00.000 СБ) (правка) | МК | 10 | 1181.3 | Невыполнение требований НТД | 1. Не сняты фаски 2х45 градусов. 2. Сварной шов №2 не полной длины. 3. Поры | Устранимое | УМИ корпус №11 | Департамент производства | Смена В УМИ | Невнимательность исполнителя | Невнимательность исполнителя | Проведена беседа с исполнителем | Не отражены в 1C:ERP
285 | И00-0000150 | 28.04.2026 | Корпус №11 | (ПФК) Секция прохода СП2-1 (Ц 208.32.01.000 СБ) (снятие фасок) | МК, другое | 1 | 103.01 | Невыполнение технических требований КД | 1. Не сняты фаски 2х45 градусов | Устранимое | УМИ корпус №11 | Департамент производства | Смена В УМИ | Невнимательность исполнителя | Невнимательность исполнителя | Проведена беседа с исполнителем | Не отражены в 1C:ERP
286 | И00-0000151 | 29.04.2026 | Корпус №11 | (ПФК) Секция прохода СП2-1 (Ц 208.32.01.000 СБ) (снятие фасок) | МК, другое | 8 | 824.08 | Невыполнение требований НТД | 1. Размер по КД 520 мм +/-3, фактически 516 мм. 2. Не сняты фаски 2х45 градусов. | Малозначительное Устранимое | УМИ корпус №11 | Департамент производства | Смена В УМИ | Невнимательность исполнителя | Невнимательность исполнителя | Проведена беседа с исполнителем | Не отражены в 1C:ERP
287 | И00-0000151 | 29.04.2026 | Корпус №11 | (ПФК) Карниз К2 (Ц 208.07.00.000 СБ) (правка) | МК | 14 | 1653.82 | Невыполнение требований НТД | 1. Не сняты фаски 2х45 градусов. 2. Незавареный кратер. 3. Брызги металла. 4. Поры. 5. Несплавление. | Малозначительное Устранимое | УМИ корпус №11 | Департамент производства | Смена В УМИ | Невнимательность исполнителя | Невнимательность исполнителя | Проведена беседа с исполнителем | Не отражены в 1C:ERP
288 | И00-0000151 | 29.04.2026 | Корпус №11 | (ПФК) Кронштейн КП (Ц 207.01.00.000 СБ) (сварка) | МК | 18 | 1316.16 | Невыполнение требований НТД | 1. Не сняты фаски 2х45 градусов. 2. Брызги металла. | Малозначительное Устранимое | УМИ корпус №11 | Департамент производства | Смена В УМИ | Невнимательность исполнителя | Невнимательность исполнителя | Проведена беседа с исполнителем | Не отражены в 1C:ERP
289 | И00-0000151 | 29.04.2026 | Корпус №11 | (ПФК) Кронштейн КПн (Ц 207.13.00.000 СБ) (сварка) | МК | 6 | 438.72 | Невыполнение требований НТД | 1. Не сняты фаски 2х45 градусов. 2. Брызги металла. | Малозначительное Устранимое | УМИ корпус №11 | Департамент производства | Смена В УМИ | Невнимательность исполнителя | Невнимательность исполнителя | Проведена беседа с исполнителем | Не отражены в 1C:ERP
290 | И00-0000152 | 29.04.2026 | Склад готовой продукции | ГПЦ(80) Секция 310-УПО L=2000 мм | ПО | 35 | 1449.35 | Невыполнение требований НТД | Скапливание атмосферной влаги на конструкциях (деталь 4 Заполнение Г-образное). | Устранимое | ЦЦ БЛ | [5 empty] | Не отражены в 1C:ERP
291 | И00-0000153 | 29.04.2026 | Склад готовой продукции | ГПЦ(80) Секция 310-УПО L=2000 мм | ПО | 34 | 1407.94 | Невыполнение требований НТД | Скапливание атмосферной влаги на конструкциях (деталь 4 Заполнение Г-образное). | Устранимое | ЦЦ БЛ | Цех цинкования | Смена В ЦГЦ | Невнимательность исполнителя | Невнимательность исполнителя | инструктаж с испонителем | Не отражены в 1C:ERP
292 | И00-0000153 | 29.04.2026 | Склад готовой продукции | ГПСкомпл(60) Деталь закладная ЗД1 | Опоры УДН | 1 | 375.71 | Несоответствия ЦП | Несплошность цинкового покрытия в месте механической доработки, "бурая ржавчина" | Устранимое | ЦЦ БЛ | Цех цинкования | Смена В ЦГЦ | Невнимательность исполнителя | Невнимательность исполнителя | инструктаж с испонителем | Не отражены в 1C:ERP
293 | И00-0000154 | 29.04.2026 | Склад готовой продукции | ГПЦ(100) Карниз К2 (Ц 208.07.00.000 СБ) | МК | 16 | 1890.08 | Невыполнение технических требований КД | Отсутствует фаска 2х45 по кромке отверстий и детали 4 Профиль карниза К2 | Устранимое | УМИ корпус №11 | Участок металлоизделий | Невозможно установить | Невнимательность исполнителя | Невнимательность исполнителя | Усилить внимание к прописанным требованиям в КД со стороны исполнителей. Отв. см. мастер УМИ. В части касаемой отверстий, необходимо было делать опера | Не отражены в 1C:ERP
294 | И00-0000154 | 29.04.2026 | Склад готовой продукции | ГПЦ(100) Секция прохода СП2-2 (Ц 208.32.02.000 СБ) | МК | 17 | 1046.18 | Невыполнение технических требований КД | Отсутствует фаска 2х45 по кромке отверстий и детали 4 Профиль секции прохода для СП2-2 | Устранимое | УМИ корпус №11 | Участок металлоизделий | Невозможно установить | Невнимательность исполнителя | Невнимательность исполнителя | Усилить внимание к прописанным требованиям в КД со стороны исполнителей. Отв. см. мастер УМИ. В части касаемой отверстий, необходимо было делать опера | Не отражены в 1C:ERP
295 | И00-0000155 | 29.04.2026 | Корпус №11 | (ПФК) Стойка передняя 120х60х4 L=1100 для наземной опорной конструкции В2solar (сварка) | СЭС | 55 | 545.6 | Невыполнение требований НТД | 1. Налипший шлак. 2. Брызги металла. 3. Отсутствие штампа самоконтроля | Устранимое | УМИ корпус №11 | Департамент производства | Смена В УМИ | Невнимательность исполнителя | Невнимательность исполнителя | Проведена беседа с исполнителем | Не отражены в 1C:ERP
296 | И00-0000157 | 30.04.2026 | Корпус №11 | (ПФК) Секция прохода СП2-1 (Ц 208.32.01.000 СБ) (снятие фасок) | МК, другое | 8 | 824.08 | Невыполнение технических требований КД | Не сняты фаски 2х45 градусов | Устранимое | УМИ корпус №11 | Участок металлоизделий | Невозможно установить | Невнимательность исполнителя | Невнимательность исполнителя | Усилить внимание к прописанным требованиям в КД со стороны исполнителей. Отв. см. мастер УМИ. В части касаемой отверстий, необходимо было делать опера | Не отражены в 1C:ERP
297 | И00-0000157 | 30.04.2026 | Корпус №11 | (ПФК) Кронштейн КПн (Ц 207.13.00.000 СБ) (сварка) | МК | 6 | 438.72 | Невыполнение технических требований КД | Не сняты фаски 2х45 градусов | Устранимое | УМИ корпус №11 | Участок металлоизделий | Невозможно установить | Невнимательность исполнителя | Невнимательность исполнителя | Усилить внимание к прописанным требованиям в КД со стороны исполнителей. Отв. см. мастер УМИ. В части касаемой отверстий, необходимо было делать опера | Не отражены в 1C:ERP
298 | И00-0000157 | 30.04.2026 | Корпус №11 | (ПФК) Кронштейн КП (Ц 207.01.00.000 СБ) (сварка) | МК | 18 | 1316.16 | Невыполнение технических требований КД | Не сняты фаски 2х45 градусов | Устранимое | УМИ корпус №11 | Участок металлоизделий | Невозможно установить | Невнимательность исполнителя | Невнимательность исполнителя | Усилить внимание к прописанным требованиям в КД со стороны исполнителей. Отв. см. мастер УМИ. В части касаемой отверстий, необходимо было делать опера | Не отражены в 1C:ERP
299 | И00-0000158 | 30.04.2026 | Склад готовой продукции | ГПЦ(80) Секция 310-УПО L=2000 мм | ПО | 19 | 786.79 | Невыполнение требований НТД | Скапливание атмосферной влаги на конструкциях (деталь 4 Заполнение Г-образное). Забоины ЦП до основного металла, наплывы цинка в виде острых капель. | Устранимое | ЦЦ БЛ | Цех цинкования | Смена А ЦГЦ | Нарушение требований технологической документации | Невыполнение требований технологической документации в части доработки | Проведена беседа с исполнителями | Не отражены в 1C:ERP
300 | И00-0000159 | 30.04.2026 | Склад готовой продукции | ГПЦ(100) Секция прохода СП2-2 (Ц 208.32.02.000 СБ) | МК, другое | 3 | 184.62 | Невыполнение технических требований КД | Отсутствует фаска 2х45 по кромке отверстий и детали 4 Профиль секции прохода для СП2-2 | Устранимое | УМИ корпус №11 | Участок металлоизделий | Невозможно установить | Невнимательность исполнителя | Невнимательность исполнителя | Усилить внимание к прописанным требованиям в КД со стороны исполнителей. Отв. см. мастер УМИ. В части касаемой отверстий, необходимо было делать опера | Не отражены в 1C:ERP
301 | И00-0000160 | 04.05.2026 | ЦГЦ Выпуск | ГПЦ(100-150) Стойка опоры (МВС-9,5-150.00.00) | МК, другое | 2 | 1783.94 | Несоответствие толщины цинкового покрытия | Толщина цинкового покрытия на двух металлоизделиях не соответствуют требованиям КД. | Не указано | ЦЦ БЛ |  | Отработка технологии
302 | И00-0000161 | 04.05.2026 | Корпус №08 | (ПФК) Ствол СФГ-700-9,0-02 (сварка) | ОО | 8 | 1804.64 | Невыполнение требований НТД | 1. Отверстие Ø30+1 мм по КД 2 шт., фактически 1 отверстие. 2. Незавареный кратер. 3. Натеки. 4. Налипший шлак. | Устранимое | УМИ корпус №8 | Участок металлоизделий | Смена В УМИ | Малый опыт работы на оборудовании/технологической операции | Невнимательность исполнителя | Провести повторно инструктаж по самоконтролю.Отв.см.мастер. Усилить контроль за данным сотрудником.Отв.бригадир | Не отражены в 1C:ERP
303 | И00-0000162 | 05.05.2026 | Корпус №04 | (ПФ) Стержень кронштейна 1/2 (МС 866.00.00.001) (вальцовка) | ОО | 1 | 16.28 | Прочее | 1. Отсутствуют технологические отверстия 12 мм и паз 313*30 мм. 2. Размер 2738±10, фактически 2720 мм. Размер 1363±3, фактически 1288 мм. 3. Диаметры трубы, измеренные в перпендикулярных плоскостях по длине изогнутой части, мм: Т.1: 59,27*60,26 Т.2: 59,82*60,07 Т.3: 59,11*60,15 Т.4: 59,13*60,16 Т.5: 59,73*60,18. 4. Заусенцы на торцевых кромках реза. 5. Диаметр трубы до вальцовки 60±0,5 мм. | Не указано | УМИ корпус №4
304 | И00-0000162 | 05.05.2026 | Корпус №04 | (ПФ) Стержень кронштейна 2/2 (МС 866.00.00.002) (вальцовка) | ОО | 1 | 9.97 | Прочее | 1. Отсутствуют технологические отверстия 12 мм и паз 316*30 мм. 2. Размер 1979*, фактически 1955 мм. 3. Скручивание на длине 1527* – 64 мм (40). 4. Диаметры трубы, измеренные в перпендикулярных плоскостях по длине изогнутой части, мм: Т.1: 59,42*60,17 Т.2: 59,31*60,32 Т.3: 59,02*60,21 Т.4: 59,34*60,05 Т.5: 59,31*60,41. 5. Заусенцы на торцевых кромках реза. 6. Диаметр трубы до вальцовки 60±0,5 мм. | Не указано | УМИ корпус №4
305 | И00-0000163 | 05.05.2026 | Корпус №11 | (ПФ) Стойка МВС-10-120 (МВС-10-120.00.00 СБ) (сварка 2 этап) | МК, другое | 1 | 723.9 | Дефекты сварных швов | Дефекты сварных швов: - незаваренный кратер; - плохое повторное возобновление дуги (сварной шов №1 соединение дет. 11 с дет. 5, 6, 7). | Устранимое | УМИ Корпус №11 | Участок металлоизделий | Смена Б УМИ | Нарушение требований технологической документации | Невнимательность исполнителя | провести инструктаж с разьяснением тробований к выпускаемой продукции | Не отражены в 1C:ERP
306 | И00-0000164 | 05.05.2026 | Корпус №13 | (ПФК) Настил SP 34х38/30х3 S5 А 1170х1000 (сварка) | Настилы сварные | 15 | 447.3 | Невыполнение требований НТД | 1. Выступание связующих элементов над несущими полосами 3 мм. (По СТО не более 1,5 мм). 2. Занижение обрамляющего элемента относительно несущей полосы 2 мм (По СТО не более 1 мм). 3. Брызги металла. 4. Скопление пор. 5. Натеки. 6. Заусенцы. 7. Незаваренный кратер. 8. Несплавления | Устранимое | УПН корпус №13 | Участок производства настилов | Смена А УПН | Неправильное выполнение технологических операций по сварке | Малый опыт работы на оборудовании/технологической операции | Провдена разъяснительная беседа с сотрудниками и усилен контроль за качеством сварных настилов. | Не отражены в 1C:ERP
307 | И00-0000165 | 06.05.2026 | _Склад корпус №13 | (ПФК) Настил SP 34х38/30х3 S5 А 1170х1000 (сварка) | Настилы сварные | 5 | 149.1 | Невыполнение требований НТД | 1. Выступание связующих элементов над несущими полосами до 3 мм (По СТО не более 1,5 мм). 2. Брызги металла. 3. Натек (1шт). 4. Несплавление (1шт). 5. Механические повреждения связующих элементов. По КД размер 1170 (-4мм), фактически 1164мм (1шт). | Устранимое | УПН корпус №13 | Участок производства настилов | Невозможно установить | Малый опыт работы на оборудовании/технологической операции | Невнимательность исполнителя | провести беседу с оператором | Не отражены в 1C:ERP
308 | И00-0000165 | 06.05.2026 | _Склад корпус №13 | (ПФК) Настил SP 34х38/30х3 S5 А 1170х1000 (сварка) | Настилы сварные | 21 | 626.22 | Невыполнение требований НТД | 1. Выступание связующих элементов над несущими полосами до 3 мм (По СТО не более 1,5 мм). 2. Брызги металла. 3. Скопление пор. 4. Несплавления | Устранимое | УПН корпус №13 | Участок производства настилов | Невозможно установить | Малый опыт работы на оборудовании/технологической операции | Невнимательность исполнителя | провести беседу с оператором | Не отражены в 1C:ERP
309 | И00-0000166 | 06.05.2026 | Корпус №11 | (ПФК) Изделие закладное МН6' (сварка) | МК | 1 | 292.82 | Невыполнение требований НТД | 1. Размер по КД 360 мм (+2), фактически 358-359 мм. 2. Налипший шлак. 3. Брызги металла. 4. Незавареный кратер. 5. Плохое повторное возбуждение дуги. | Малозначительное Устранимое | УМИ корпус №11 | Участок металлоизделий | Смена Б УМИ | Нарушение требований технологической документации | Невнимательность исполнителя | проведена беседа по каждому пункту в акте. | Не отражены в 1C:ERP
310 | И00-0000166 | 06.05.2026 | Корпус №11 | (ПФК) Изделие закладное МН6 (сварка) | МК | 1 | 292.82 | Невыполнение требований НТД | 1. Деталь поз. 1: зазор между листом и стальной линейкой (1м) до 1,5 мм, фактически 2-3 мм. Дефекты лазерной резки: 2. Налипший шлак. Дефекты сварных швов: 3. Брызги металла. 4. Незавареный кратер. 5. Плохое повторное возбуждение дуги. | Малозначительное Устранимое | УМИ корпус №11 | Участок металлоизделий | Смена Б УМИ | Нарушение требований технологической документации | Невнимательность исполнителя | проведена беседа по каждому пункту в акте. | Не отражены в 1C:ERP
311 | И00-0000167 | 06.05.2026 | Корпус №09 | (ПФК) Настил Р 44,4х11,1/30х2 А 1496х1000 (сварка лазерная) | Настилы прессованные | 20 | 605.4 | Невыполнение требований НТД | 1. Занижение обрамляющего элемента относительно несущей полосы 1,5 мм (по СТО не более 1 мм). 2. Налипший шлак. 3. Заусенцы. 4. Механические повреждения | Устранимое | УПН корпус №9 | Участок производства настилов | Смена А УПН | Невнимательность исполнителя | Малый опыт работы на оборудовании/технологической операции | Дополнительный контроль на участке "ЗАЧИСТКА". | Не отражены в 1C:ERP
312 | И00-0000169 | 07.05.2026 | Корпус №01 | ГПЦ(100) Карниз К2 (Ц 208.07.00.000 СБ) | МК | 8 | 945.04 | Отклонение формообразования и линейных размеров | По ГОСТ 23118 Табл. Б.1 п. 7.3 Предельные отклонения допустимых прогибов в плоскости и из плоскости монтажного элемента по длине - 2,7 мм, фактически до 10 мм | Малозначительное | ЦЦ БЛ | Технологический отдел | Невозможно установить | При разработке технологии выбраны неоптимальные процессы, операции, режимы работы оборудования | При разработке технологии выбраны неоптимальные процессы, операции, режимы работы оборудования | 1. Разработать рекомандации по контролю/ТУ для изделий для поведения контроля данного параметра в условиях ЦГЦ Отв. Отдел ТО
313 | И00-0000169 | 07.05.2026 | Корпус №01 | ГПЦ(100) Карниз К2 (Ц 208.07.00.000 СБ) | МК | 9 | 1063.17 | Отклонение формообразования и линейных размеров | По ГОСТ 23118 Табл. Б.1 п. 7.3 Предельные отклонения допустимых прогибов в плоскости и из плоскости монтажного элемента по длине - 2,7 мм, фактически до 8 мм | Малозначительное | ЦЦ БЛ | Технологический отдел | Невозможно установить | При разработке технологии выбраны неоптимальные процессы, операции, режимы работы оборудования | При разработке технологии выбраны неоптимальные процессы, операции, режимы работы оборудования | 1. Разработать рекомандации по контролю/ТУ для изделий для поведения контроля данного параметра в условиях ЦГЦ Отв. Отдел ТО
314 | И00-0000169 | 07.05.2026 | Корпус №01 | ГПЦ(100) Карниз К2 (Ц 208.07.00.000 СБ) | МК, другое | 1 | 118.13 | Отклонение формообразования и линейных размеров | По ГОСТ 23118 Табл. Б.1 п. 7.3 Предельные отклонения допустимых прогибов в плоскости и из плоскости монтажного элемента по длине - 2,7 мм, фактически до 8 мм | Малозначительное | ЦЦ БЛ | Технологический отдел | Невозможно установить | При разработке технологии выбраны неоптимальные процессы, операции, режимы работы оборудования | При разработке технологии выбраны неоптимальные процессы, операции, режимы работы оборудования | 1. Разработать рекомандации по контролю/ТУ для изделий для поведения контроля данного параметра в условиях ЦГЦ Отв. Отдел ТО
315 | И00-0000170 | 10.05.2026 | _Склад корпус №11 | (ПФК) Секция прохода СП2-1 (Ц 208.32.01.000 СБ) (снятие фасок) | МК, другое | 2 | 206.02 | Несоответствие геометрических размеров | По КД размер 250+-2мм, фактически 245мм, поры (1 шт). По КД размер 144+-1мм, фактически 139-144мм, размер по КД 250+-2мм, фактически 255мм (1 шт). | Малозначительное Устранимое | УМИ корпус №11 | Участок металлоизделий | Смена В УМИ | Невнимательность исполнителя | Не проведён технический контроль продукции, сырья, материалов, комплектующих | 1. С исполнителем операции сварка провести беседу о корректности чтения КД Отв. сменный мастер смены | Не отражены в 1C:ERP
316 | И00-0000171 | 12.05.2026 | Участок металлоизделий | (ПФК) Стойка МВС-10-120 (МВС-10-120.00.00 СБ) (слесарная) | МК, другое | 1 | 723.9 | Дефекты сварных швов | 4 сварных шва не соответствуют требованиям МВС-9,5-150.00.00 СБ ТТ п.2 | Устранимое | УМИ корпус №11 | Участок металлоизделий | Смена Б УМИ | Нарушение требований технологической документации | Не определены (частично или полностью) требования к продукции | провести инструктаж о качестве сварных соединений | Не отражены в 1C:ERP
317 | И00-0000172 | 12.05.2026 | _Склад корпус №13 | (ПФК) Настил SP 34х38/30х3 S5 А 1170х1000 (сварка) | Настилы сварные | 4 | 119.28 | Невыполнение требований НТД | Выступание связующих элементов над несущей полосой более 1,5мм. Брызги металла. Несплавления. | Устранимое | УПН корпус №13 | Участок производства настилов | Невозможно установить | Малый опыт работы на оборудовании/технологической операции | Невнимательность исполнителя | Принято решение маркировать настилы с целью введения персональной ответственности сварщиков. Выявленные недочеты будут исправлятся исполнителями в нер | Не отражены в 1C:ERP
318 | И00-0000172 | 12.05.2026 | _Склад корпус №13 | (ПФК) Настил SP 34х38/30х3 S5 А 1170х1000 (сварка) | Настилы сварные | 15 | 447.3 | Невыполнение требований НТД | Выступание связующих элементов над несущей полосой по СТО не более 1,5мм, фактический до 4мм. Занижение обрамляющего элемнта относительно несущей полосы по СТО не более 1мм, фактически до 3мм. Выступание обрамляющего элемента над несущими полосами по СТО не более 1 мм, фактически 2мм. Несплавления. Брызги металла. | Устранимое | УПН корпус №13 | Участок производства настилов | Невозможно установить | Малый опыт работы на оборудовании/технологической операции | Невнимательность исполнителя | Принято решение маркировать настилы с целью введения персональной ответственности сварщиков. Выявленные недочеты будут исправлятся исполнителями в нер | Не отражены в 1C:ERP
319 | И00-0000172 | 12.05.2026 | _Склад корпус №13 | (ПФК) Настил SP 34х38/30х3 S5 А 1170х650 (сварка) | Настилы сварные | 6 | 118.56 | Брызги металла | Брызги металла | Устранимое | УПН корпус №13 | Участок производства настилов | Невозможно установить | Малый опыт работы на оборудовании/технологической операции | Невнимательность исполнителя | Принято решение маркировать настилы с целью введения персональной ответственности сварщиков. Выявленные недочеты будут исправлятся исполнителями в нер | Не отражены в 1C:ERP
320 | И00-0000173 | 12.05.2026 | Корпус №11 | (ПФК) Стойка МВС-10-80 (слесарная) | МК, другое | 1 | 545.9 | Дефекты сварных швов | Наплывы металла, незаваренный кратер, плохое повторное возобнавление дуги, брызги металла | Устранимое | УМИ корпус №11 | Участок металлоизделий | Смена Б УМИ | Нарушение требований технологической документации | Невнимательность исполнителя | Проведение беседы с исполнителями о требованиях к сварным швам | Не отражены в 1C:ERP
321 | И00-0000174 | 13.05.2026 | _Склад корпус №13 | (ПФК) Настил Р 44,4х11,1/30х3 А 1675х895 (сварка лазерная) | Настилы прессованные | 25 | 980 | Отклонение от прямолинейности | По СТО выгнутость не более 8мм, фактически до 10мм. | Малозначительное | УПН корпус №9 | Участок производства настилов | Невозможно установить | При разработке технологии выбраны неоптимальные процессы, операции, режимы работы оборудования |  | Разработать и утвердить ТУ, технологическую инструкцию либо иной технологический документ, регламентирующий допустимость отклонения в виде вогнутости | Не отражены в 1C:ERP
322 | И00-0000174 | 13.05.2026 | _Склад корпус №13 | (ПФК) Настил Р 44,4х11,1/30х3 А 1675х895 (сварка лазерная) | Настилы прессованные | 20 | 784 | Отклонение от прямолинейности | По СТО выгнутость не более 8мм, фактически до 10мм. Несплавление несущей и обрамляющей полосы (1шт). | Малозначительное | УПН корпус №9 | Участок производства настилов | Невозможно установить | При разработке технологии выбраны неоптимальные процессы, операции, режимы работы оборудования |  | Разработать и утвердить ТУ, технологическую инструкцию либо иной технологический документ, регламентирующий допустимость отклонения в виде вогнутости | Не отражены в 1C:ERP
323 | И00-0000174 | 13.05.2026 | _Склад корпус №13 | (ПФК) Настил Р 44,4х11,1/30х3 А 1675х895 (сварка лазерная) | Настилы прессованные | 40 | 1568 | Отклонение от прямолинейности | По СТО выгнутость не более 8мм, фактически до 12мм. | Малозначительное | УПН корпус №9 | Участок производства настилов | Невозможно установить | При разработке технологии выбраны неоптимальные процессы, операции, режимы работы оборудования |  | Разработать и утвердить ТУ, технологическую инструкцию либо иной технологический документ, регламентирующий допустимость отклонения в виде вогнутости | Не отражены в 1C:ERP
324 | И00-0000174 | 13.05.2026 | _Склад корпус №13 | (ПФК) Настил Р 44,4х11,1/30х3 А 1675х895 (сварка лазерная) | Настилы прессованные | 38 | 1489.6 | Отклонение от прямолинейности | По СТО выгнутость не более 8мм, фактически до 13мм. | Малозначительное | УПН корпус №9 | Участок производства настилов | Невозможно установить | При разработке технологии выбраны неоптимальные процессы, операции, режимы работы оборудования |  | Разработать и утвердить ТУ, технологическую инструкцию либо иной технологический документ, регламентирующий допустимость отклонения в виде вогнутости | Не отражены в 1C:ERP
325 | И00-0000174 | 13.05.2026 | _Склад корпус №13 | (ПФК) Настил Р 44,4х11,1/30х3 А 1675х895 (сварка лазерная) | Настилы прессованные | 20 | 784 | Отклонение от прямолинейности | По СТО выгнутость не более 8мм, фактически до 14мм. | Малозначительное | УПН корпус №9 | Участок производства настилов | Невозможно установить | При разработке технологии выбраны неоптимальные процессы, операции, режимы работы оборудования |  | Разработать и утвердить ТУ, технологическую инструкцию либо иной технологический документ, регламентирующий допустимость отклонения в виде вогнутости | Не отражены в 1C:ERP
326 | И00-0000174 | 13.05.2026 | _Склад корпус №13 | (ПФК) Настил Р 44,4х11,1/30х3 А 1675х895 (сварка лазерная) | Настилы прессованные | 20 | 784 | Отклонение от прямолинейности | По СТО выгнутость не более 8мм, фактически до 15мм. | Малозначительное | УПН корпус №9 | Участок производства настилов | Невозможно установить | При разработке технологии выбраны неоптимальные процессы, операции, режимы работы оборудования |  | Разработать и утвердить ТУ, технологическую инструкцию либо иной технологический документ, регламентирующий допустимость отклонения в виде вогнутости | Не отражены в 1C:ERP
327 | И00-0000175 | 13.05.2026 | Корпус №11 | (ПФК) Корпус КД6 для КА (100х200) (сварка) | ДО | 21 | 21.63 | Невыполнение требований НТД | Дефекты сварных швов:1. Незаваренный кратер. 2. Брызги металла. Дефекты термической резки: 1. Налипший шлак. | Устранимое | УМИ корпус №11 | Департамент производства | Смена В УМИ | Невнимательность исполнителя | Не проведён технический контроль продукции, сырья, материалов, комплектующих | Провести беседу с исполнителем Отв. сменный мастр/бригадир | Не отражены в 1C:ERP
328 | И00-0000175 | 13.05.2026 | Корпус №11 | (ПФК) Корпус КД6 для КА (100х200) (сварка) | КД6 | 37 | 38.11 | Невыполнение требований НТД | Дефекты сварных швов:1. Незаваренный кратер. 2. Брызги металла. Дефекты термической резки: 1. Налипший шлак. | Устранимое | УМИ корпус №11 | Департамент производства | Смена В УМИ | Невнимательность исполнителя | Не проведён технический контроль продукции, сырья, материалов, комплектующих | Провести беседу с исполнителем Отв. сменный мастр/бригадир | Не отражены в 1C:ERP
329 | И00-0000176 | 14.05.2026 | Корпус №11 | (ПФК) Ограждение Ог-1 (сварка) | МК | 2 | 172.48 | Невыполнение требований НТД | 1. Сварной шов №2 не соответствует требованиям ГОСТ 14098-2014 (Табл 11). 2. Острые кромки радиусом менее 2,0 мм на детали 6. | Малозначительное | УМИ корпус №11 | Участок металлоизделий | Смена А УМИ | Невнимательность исполнителя | Не проведён технический контроль продукции, сырья, материалов, комплектующих | Провести беседу с исполнителем о требованиях к качеству продукции и корректности чтения КД Отв. сменный мастер/бригадир
330 | И00-0000177 | 14.05.2026 | Корпус №11 | (ПФК) Секция 310-УПО L=3000 мм (сварка) | ПО | 13 | 771.68 | Дефекты сварных швов | 1. Незаваренный кратер 2. Брызги металла | Устранимое | УМИ корпус №11 | Департамент маркетинга | Смена В УМИ | Невнимательность исполнителя | Не проведён технический контроль продукции, сырья, материалов, комплектующих | Усилить внимание к прописанным требованиям в КД со стороны исполнителей. Отв. см. мастер, бригадир. | Не отражены в 1C:ERP
331 | И00-0000178 | 15.05.2026 | Корпус №09 | (ПФК) Настил Р 44,4х11,1/30х3 А 895х1380 (сварка лазерная) | Настилы прессованные | 5 | 162.85 | Несплавление | 1. Несплавление | Устранимое | УПН корпус №9 | Участок производства настилов | Невозможно установить | Малый опыт работы на оборудовании/технологической операции | Невнимательность исполнителя | несварение углов. проведена настройка контактной сварки, подобранны оптимальные параметры сварки. | Не отражены в 1C:ERP
332 | И00-0000178 | 15.05.2026 | Корпус №09 | (ПФК) Настил Р 44,4х11,1/30х3 А 895х1380 (сварка лазерная) | Настилы прессованные | 5 | 162.85 | Невыполнение требований НТД | 1. Выступание обрамляющего элемента над несущими полосами 1,5 мм (по СТО не более 1 мм). | Устранимое | УПН корпус №9 | Участок производства настилов | Невозможно установить | Малый опыт работы на оборудовании/технологической операции | Невнимательность исполнителя | несварение углов. проведена настройка контактной сварки, подобранны оптимальные параметры сварки. | Не отражены в 1C:ERP
333 | И00-0000178 | 15.05.2026 | Корпус №09 | (ПФК) Настил Р 44,4х11,1/30х3 А 895х1380 (сварка лазерная) | Настилы прессованные | 4 | 130.28 | Невыполнение требований НТД | 1. Выступание связующей полосы над несущей 2 мм (по СТО не более 1,5 мм). 2. Несплавление. 3. Размер по КД 30 +/-0,2 мм фактически 26-27 мм | Устранимое | УПН корпус №9 | Участок производства настилов | Невозможно установить | Малый опыт работы на оборудовании/технологической операции | Невнимательность исполнителя | несварение углов. проведена настройка контактной сварки, подобранны оптимальные параметры сварки. | Не отражены в 1C:ERP
334 | И00-0000179 | 16.05.2026 | Корпус №11 | (ПФК) Лестница Л-1 (слесарная) | МК, другое | 1 | 590.32 | Невыполнение требований НТД | Несоответствия геометрических размеров: 1. Размер по КД 800 +/-2 фактически 804 мм. Отклонения от прямолинейности: 1. Прогиб в плоскости дет.1 - 25 мм (по ГОСТ 23118 не более 10 мм). 2. Прогиб в плоскости дет.5 - 11-14 мм (по ГОСТ 23118 не более 10 мм). Дефекты сварных швов: 1. Брызги металла. 2. Незавреный кратер. 3. Несплавление. 4.Подрезы. 5. Сварной шов №2 не соответствует требованию КД. Дефекты термической резки: 1. Налипший шлак. Неоответстви техническим требованиям КД: 1. Не выполнено притупление кромок детали 4. 2. Не выполнено притупление кромок детали 5. | Малозначительное Устранимое | УМИ корпус №11 | Участок металлоизделий | Смена А УМИ | Невнимательность исполнителя | Не проведён технический контроль продукции, сырья, материалов, комплектующих | Усилить контроль и провести беседу с исполнителями отв. сменный мастер/бригадир | Не отражены в 1C:ERP
354 | И00-0000181 | 22.05.2026 | Склад готовой продукции | ГПЦ(настил)(40) Настил Р 44,4х11,1/30х2 А Zn 1496х1000 | Настилы прессованные | 5 | 151.35 | Невыполнение требований НТД | Несоответствие геометрических размеров: вмятины крайней несущей полосы до 15 мм. Дефекты ЦП: забоины до основного металла. Несоответствия упаковки тарного места: Упаковочная лента порвана, настилы смещены друг относительно друга. | Устранимое | Склад готовой продукции | Отдел логистики | Невозможно установить | Нарушение установленных схем маршрутов и перемещений внутри предприятия | Нарушение установленных схем маршрутов и перемещений внутри предприятия | расположение продукции вдали от мест движения транспорта
355 | И00-0000182 | 22.05.2026 | Склад готовой продукции | ГПБ(200) Элемент закладной ЗФ-30/8/Д380-2,5-б (ЭЗ 357.00.00.000 СБ) | ОО | 132 | 13791.36 | Невыполнение требований НТД | Дефекты Битумного покрытия: сморщивание, потеки. Наличие битумного материала на поверхностях, не указанных в КД (дет. 4) | Устранимое | ЦЦ АЛМЦ | [5 empty] | Не отражены в 1C:ERP
356 | И00-0000183 | 24.05.2026 | Корпус №11 | (ПФК) Каркас короны (I/D1256/d805) (сварка) | Мачты | 1 | 41.68 | Отклонение от прямолинейности | 1. Предельные отклонения допустимых прогибов в плоскости дет.1 фактически 2-3 мм (по ГОСТ 23118 п. 7.3 не более 658х0,001 = 0,6 мм) | Малозначительное | УМИ корпус №11 | Участок металлоизделий | Смена Б УМИ | Нарушение требований технологической документации | При разработке технологии выбраны неоптимальные процессы, операции, режимы работы оборудования | проведен инструктаж о качестве выпускаемой продукции | Не отражены в 1C:ERP
357 | И00-0000184 | 25.05.2026 | Склад готовой продукции | ГПЦ(100) Карниз К2 (Ц 208.07.00.000 СБ) | МК | 10 | 1181.3 | Несоответствует упаковка тарного места | Упаковка тарного места не соответствует требованиям КД: не обеспечена надежная фиксация изделий между собой и отсутствие перекосов в пачке. | Устранимое | ЦЦ БЛ | Цех цинкования | Невозможно установить | Упаковка не обеспечивает сохранность изделия при хранении и транспортировке | Упаковка не обеспечивает сохранность изделия при хранении и транспортировке | При возникновении аналогичных случаев в дальнейшем привлекать разработчика схемы упаковки для соответствующих металлоизделий (либо аналогичной продук | Не отражены в 1C:ERP
358 | И00-0000184 | 25.05.2026 | Склад готовой продукции | ГПЦ(100) Секция прохода СП2-2 (Ц 208.32.02.000 СБ) | МК, другое | 21 | 1292.34 | Несоответствует упаковка тарного места | Упаковка тарного места не соответствует требованиям КД: натяжка упаковочных лент не обеспечивает плотность упаковки; отсутствие картона в местах контакта упаковочной ленты с изделием. | Устранимое | ЦЦ БЛ | Цех цинкования | Невозможно установить | Упаковка не обеспечивает сохранность изделия при хранении и транспортировке | Упаковка не обеспечивает сохранность изделия при хранении и транспортировке | При возникновении аналогичных случаев в дальнейшем привлекать разработчика схемы упаковки для соответствующих металлоизделий (либо аналогичной продук | Не отражены в 1C:ERP
359 | И00-0000185 | 26.05.2026 | Склад готовой продукции | ГПЦ(80) Секция заполнения СЗ-3000 | ПО | 88 | 1566.4 | Невыполнение требований НТД | 1.Искривление дет. 2 Заполнение b=30 мм (2,5). 2.Упаковка тарных мест не соответствует требованиям У 479.00.00.001. 3.Не обеспечена четкая маркировка знака «ЕАС» 4.Дефекты ЦП: - забоины цинкового покрытия до основного металла; - бурая ржавчина в местах доработки ЦП; - загрязнение грунтом и продуктами жизнедеятельности птиц. | Устранимое | Не определено |  | Возврат по рекламации |  |  |  | Отражены в 1C:ERP
360 | И00-0000186 | 26.05.2026 | Корпус №11 | (ПФК) Каркас короны (I/D1256/d805) (сварка) | Мачты | 1 | 41.68 | Невыполнение требований НТД | 1. Размер по КД 1140(-3) фактически 1135 мм. 2. Брызги металла. 3. Незаваренный кратер. | Малозначительное Устранимое | УМИ корпус №11 | Участок металлоизделий | Смена А УМИ | Невнимательность исполнителя | Невнимательность исполнителя | Довести до исполнителя о недопустимости указанных в акте несоответствий на металлоизделиях. Отв. см. мастер. | Не отражены в 1C:ERP
361 | И00-0000187 | 26.05.2026 | Корпус №11 | (ПФК) Каркас кронштейна Т1 (сварка) | Мачты | 8 | 20.96 | Невыполнение требований НТД | 1. Размер по КД 156(+2) фактически 140-150 мм. 2. Отсутствует штамп самоконтроля | Малозначительное | УМИ корпус №11 | Участок металлоизделий | Смена Б УМИ | Невнимательность исполнителя | При разработке технологии выбраны неоптимальные процессы, операции, режимы работы оборудования | проведен инструктаж , усилить контроль за выполнением требований КД | Не отражены в 1C:ERP
362 | И00-0000188 | 28.05.2026 | Склад готовой продукции | ГПЦ(80) Деформационная секция №3 | ФО | 31 | 301.94 | Шлак (флюс, зола) на поверхности ЦП | Шлак (флюс, зола) на поверхности ЦП | Устранимое | ЦЦ БЛ | Цех цинкования | Невозможно установить | Нарушение требований технологической документации | Нарушение требований технологической документации | Беседа с исполнителями ,с разбором по акту и доработки согласно ПТИ 001-2023 п. 6.7.2.5 | Не отражены в 1C:ERP
363 | И00-0000188 | 28.05.2026 | Склад готовой продукции | ГПЦ(80) Деформационная секция №3 | ФО | 136 | 1324.64 | Шлак (флюс, зола) на поверхности ЦП | Шлак (флюс, зола) на поверхности ЦП | Устранимое | ЦЦ БЛ | Цех цинкования | Невозможно установить | Нарушение требований технологической документации | Нарушение требований технологической документации | Беседа с исполнителями ,с разбором по акту и доработки согласно ПТИ 001-2023 п. 6.7.2.5 | Не отражены в 1C:ERP
364 | И00-0000188 | 28.05.2026 | Склад готовой продукции | ГПЦ(80) Деформационная секция №8 | ФО | 18 | 387.18 | Шлак (флюс, зола) на поверхности ЦП | Шлак (флюс, зола) на поверхности ЦП | Устранимое | ЦЦ БЛ | Цех цинкования | Невозможно установить | Нарушение требований технологической документации | Нарушение требований технологической документации | Беседа с исполнителями ,с разбором по акту и доработки согласно ПТИ 001-2023 п. 6.7.2.5 | Не отражены в 1C:ERP
365 | И00-0000188 | 28.05.2026 | Склад готовой продукции | ГПЦ(80) Деформационная секция №1 | ФО | 86 | 846.24 | Шлак (флюс, зола) на поверхности ЦП | Шлак (флюс, зола) на поверхности ЦП | Устранимое | ЦЦ БЛ | Цех цинкования | Невозможно установить | Нарушение требований технологической документации | Нарушение требований технологической документации | Беседа с исполнителями ,с разбором по акту и доработки согласно ПТИ 001-2023 п. 6.7.2.5 | Не отражены в 1C:ERP
366 | И00-0000188 | 28.05.2026 | Склад готовой продукции | ГПЦ(80) Деформационная секция №3 (БО 275.00.03.000 СБ) | ДО | 70 | 739.2 | Шлак (флюс, зола) на поверхности ЦП | Шлак (флюс, зола) на поверхности ЦП | Устранимое | ЦЦ БЛ | Цех цинкования | Невозможно установить | Нарушение требований технологической документации | Нарушение требований технологической документации | Беседа с исполнителями ,с разбором по акту и доработки согласно ПТИ 001-2023 п. 6.7.2.5 | Не отражены в 1C:ERP
367 | И00-0000189 | 28.05.2026 | Корпус №11 | (ПФК) Цоколь металлический (410х300х170, отв. 135х246, М24) (сварка) | МК | 1 | 31.39 | Некорректное позиционирование детали (деталей) | Неверное позиционирование детали поз.2. | Малозначительное | УМИ корпус №11 | Департамент производства | Смена Б УМИ | Нарушение требований технологической документации | Невнимательность исполнителя | Проведена беседа с исполнителем. Усилить контроль за соблюдением КД. Ответственный бригадир, см. мастер. | Не отражены в 1C:ERP
368 | И00-0000190 | 01.06.2026 | Корпус №11 | (ПФК) Секция ограждения пешеходного 426-1,0Д/2,0 Крест (ПО 122.01.02.000-01 СБ) (сварка) | ПО | 17 | 266.73 | Несоответствие геометрических размеров | 1. Размер по КД 950 (+/-2) фактически 945 мм. 2. Размер по КД 90 (+/-2) фактически 86 мм. | Малозначительное Устранимое | УМИ корпус №11 | Участок металлоизделий | Невозможно установить | Невнимательность исполнителя | Невнимательность исполнителя | Довести до исполнителей о недопустимости дефектов св. швов при изготовлении продукции. Отв. см. мастера УМИ. | Не отражены в 1C:ERP
369 | И00-0000190 | 01.06.2026 | Корпус №11 | (ПФК) Секция ограждения пешеходного 426-1,0Д/2,0 Крест (ПО 122.01.02.000-01 СБ) (сварка) | ПО | 27 | 423.63 | Невыполнение требований НТД | Несоответствие геометрических размеров: Размер по КД 950 (+/-2) фактически 945 мм. 2. Выступание детали 4 относительно детали 6 на 3-5 мм. Дефекты сварных швов: 1. Кратеры. 2. Прожоги. 3. Натеки. 4. Брызги металла. | Малозначительное Устранимое | УМИ корпус №11 | Участок металлоизделий | Невозможно установить | Невнимательность исполнителя | Невнимательность исполнителя | Довести до исполнителей о недопустимости дефектов св. швов при изготовлении продукции. Отв. см. мастера УМИ. | Не отражены в 1C:ERP
370 | И00-0000191 | 01.06.2026 | Склад готовой продукции | ГПЦ(настил)(40) Настил SP 34х38/30х5 А Zn 1600х1000 | Настилы сварные | 6 | 386.76 | Несоответствия ЦП | Несплошность ЦП в местах механической доработки, бурая ржавчина. | Устранимое | ЦЦ БЛ | Цех цинкования | Невозможно установить | Невыполнение требований технологической документации в части доработки | Невыполнение требований технологической документации в части доработки | Доп.инструктаж с исполнителями | Не отражены в 1C:ERP
371 | И00-0000191 | 01.06.2026 | Склад готовой продукции | ГПЦ(настил)(40) Настил SP 34х38/30х5 А Zn 1600х1000 | Настилы сварные | 12 | 773.52 | Несоответствия ЦП | Несплошность ЦП в местах механической доработки, забоины до основного металла, бурая ржавчина. | Устранимое | ЦЦ БЛ | Цех цинкования | Невозможно установить | Невыполнение требований технологической документации в части доработки | Невыполнение требований технологической документации в части доработки | Доп.инструктаж с исполнителями | Не отражены в 1C:ERP
372 | И00-0000191 | 01.06.2026 | Склад готовой продукции | ГПЦ(настил)(40) Настил Р 44,4х11,1/30х3 А Zn 895х1095 | Настилы прессованные | 54 | 1389.96 | Забоины ЦП до основного металла | Забоины до основного металла. | Устранимое | ЦЦ БЛ | Цех цинкования | Невозможно установить | Невыполнение требований технологической документации в части доработки | Невыполнение требований технологической документации в части доработки | Доп.инструктаж с исполнителями | Не отражены в 1C:ERP
373 | И00-0000191 | 01.06.2026 | Склад готовой продукции | ГПЦ(настил)(40) Настил Р 44,4х11,1/30х3 А Zn 895х1095 | Настилы прессованные | 7 | 180.18 | Наплывы цинка в виде острых капель | Наплывы в виде острых капель. | Устранимое | ЦЦ БЛ | Цех цинкования | Невозможно установить | Невыполнение требований технологической документации в части доработки | Невыполнение требований технологической документации в части доработки | Доп.инструктаж с исполнителями | Не отражены в 1C:ERP
374 | И00-0000191 | 01.06.2026 | Склад готовой продукции | ГПЦ(настил)(40) Настил Р 44,4х11,1/30х3 А Zn 895х1095 | Настилы прессованные | 2 | 51.48 | Несоответствия ЦП | Несплошность ЦП в местах механической доработки, бурая ржавчина. Наплывы в виде острых капель. | Устранимое | ЦЦ БЛ | Цех цинкования | Невозможно установить | Невыполнение требований технологической документации в части доработки | Невыполнение требований технологической документации в части доработки | Доп.инструктаж с исполнителями | Не отражены в 1C:ERP
375 | И00-0000191 | 01.06.2026 | Склад готовой продукции | ГПЦ(настил)(40) Настил Р 44,4х11,1/30х2 А Zn 1496х1000 | Настилы прессованные | 1 | 30.27 | Несоответствия ЦП | Несплошность ЦП в местах контакта с проволокой, бурая ржавчина. | Устранимое | ЦЦ БЛ | Цех цинкования | Невозможно установить | Невыполнение требований технологической документации в части доработки | Невыполнение требований технологической документации в части доработки | Доп.инструктаж с исполнителями | Не отражены в 1C:ERP
376 | И00-0000191 | 01.06.2026 | Склад готовой продукции | ГПЦ(настил)(80) Настил SP 34х38/25х2 S4 А Zn 700х540 | Настилы сварные | 1 | 5.59 | Бурая ржавчина | Бурая ржавчина | Устранимое | ЦЦ БЛ | Цех цинкования | Невозможно установить | Невыполнение требований технологической документации в части доработки | Невыполнение требований технологической документации в части доработки | Доп.инструктаж с исполнителями | Не отражены в 1C:ERP
377 | И00-0000192 | 02.06.2026 | Склад готовой продукции | ГПЦ(настил)(40) Настил Р 44,4х11,1/30х2 А Zn 1496х1000 | Настилы прессованные | 35 | 1059.45 | Невыполнение требований НТД | Несоответствие геометрических размеров: отрыв элемента обрамляющего от полос несущих до 10 мм (один настил). Дефекты ЦП: забоины до основного металла (два настила). Несоответствия упаковки тарного места: Упаковочная лента порвана, настилы смещены друг относительно друга. | Устранимое | Склад готовой продукции | Отдел логистики | Невозможно установить | Нарушение установленных схем маршрутов и перемещений внутри предприятия | Нарушение установленных схем маршрутов и перемещений внутри предприятия | Переместили настилы от мест разворота фур
378 | И00-0000193 | 02.06.2026 | Склад готовой продукции | ГПЦ(80) Консоль-амортизатор КА-170/4-W | ДО | 327 | 1007.16 | Несоответствия ЦП | Дефекты ЦП: забоины ЦП до основного металла; бурая, белая ржавчина; загрязнения грунтом; следы монтажа. | Устранимое | Не определено |  | Возврат по рекламации
379 | И00-0000193 | 02.06.2026 | Склад готовой продукции | ГПЦ(80) Консоль-амортизатор КА-150/4 | ДО | 328 | 331.28 | Несоответствия ЦП | Дефекты ЦП: забоины ЦП до основного металла; бурая, белая ржавчина; загрязнения грунтом; следы монтажа. | Устранимое | Не определено |  | Возврат по рекламации
380 | И00-0000194 | 02.06.2026 | Корпус №11 | (ПФК) Площадка ПЛ-1 (сварка) | МК | 1 | 187.18 | Невыполнение требований НТД | На дет. 12 заусенцы, острые кромки радиусом менее 2 мм, невыполнение ТТ п. 6 (СТО-01393674-007-2019 п. 5.2.5) | Малозначительное Устранимое | УМИ корпус №11 | Отдел закупок | Невозможно установить |  |  |  | Не отражены в 1C:ERP
381 | И00-0000195 | 03.06.2026 | Корпус №11 | НЕ ИСПОЛЬЗОВАТЬ_(ПФК) Секция ограждения пешеходного 422-1,0Д/2,0 Ромб (80) (сварка) | ПО | 22 | 428.78 | Дефекты сварных швов | 1. Поры. 2. Кратеры. 3. Брызги метала. 4. Натеки. 5. Прожоги | Устранимое | УМИ корпус №11 | Участок металлоизделий | Смена Б УМИ | Нарушение требований технологической документации | Невнимательность исполнителя | проведен инструктаж о качестве выпускаемой продукции | Не отражены в 1C:ERP
382 | И00-0000196 | 03.06.2026 | Склад готовой продукции | ГПЦ(настил)(80) Настил SP 34х38/25х3 S4 А Zn 750х510 | Настилы сварные | 1 | 8.05 | Невыполнение технических требований КД | Отсутствует соединение элемена связующего с несущей полосой (ТТ п. 10). | Устранимое | УПН корпус №13 | Участок производства настилов | Невозможно установить | Неисправности оборудования, влияющие на качество продукции | Невнимательность исполнителя | Подобраны неправильные параметры на линии сварки, вызван технолог, полностью устранить не удалось. Решение - ручная доработка неправаренных прутков | Не отражены в 1C:ERP
383 | И00-0000197 | 03.06.2026 | Склад готовой продукции | ГПЦ(настил)(40) Настил Р 44,4х11,1/30х2 1 А Zn 1696х1000 | Настилы прессованные | 8 | 283.04 | Механическое повреждение | Забоины цинкового покрытия до основного металла. | Устранимое | Склад готовой продукции
384 | И00-0000198 | 04.06.2026 | Склад готовой продукции | ГПЦ(настил)(40) Настил Р 44,4х11,1/30х2 А Zn 1496х1000 | Настилы прессованные | 37 | 1119.99 | Невыполнение требований НТД | Забоины ЦП до основного металла. Наличие белой и бурой ржавчины, ЛКМ на поверхности ЦП. Загрязнение грунтом. Вмятины до 10 мм на одном настиле. | Устранимое | Не определено |  | ВОЗВРАТ ТЛ ПЛЮС |  |  |  | Отражены в 1C:ERP
385 | И00-0000198 | 04.06.2026 | Склад готовой продукции | ГПЦ(настил)(40) Настил Р 44,4х11,1/30х2 А Zn 1496х1000 | Настилы прессованные | 68 | 2058.36 | Несоответствия ЦП | Забоины ЦП до основного металла. Наличие белой и бурой ржавчины, ЛКМ на поверхности ЦП. Загрязнение грунтом. | Устранимое | Не определено |  | ВОЗВРАТ ТЛ ПЛЮС |  |  |  | Отражены в 1C:ERP
386 | И00-0000198 | 04.06.2026 | Склад готовой продукции | ГПЦ(настил)(40) Настил Р 44,4х11,1/30х2 А Zn 1496х1000 | Настилы прессованные | 33 | 998.91 | Несоответствия ЦП | Забоины ЦП до основного металла. Наличие белой ржавчины, ЛКМ на поверхности ЦП. Загрязнение грунтом. | Устранимое | Не определено |  | ВОЗВРАТ ТЛ ПЛЮС |  |  |  | Отражены в 1C:ERP
387 | И00-0000198 | 04.06.2026 | Склад готовой продукции | ГПЦ(настил)(40) Настил Р 44,4х11,1/30х2 А Zn 1496х1000 | Настилы прессованные | 30 | 908.1 | Несоответствия ЦП | Забоины ЦП до основного металла. Наличие белой ржавчины. Загрязнение грунтом. | Устранимое | Не определено |  | ВОЗВРАТ ТЛ ПЛЮС |  |  |  | Отражены в 1C:ERP
388 | И00-0000198 | 04.06.2026 | Склад готовой продукции | ГПЦ(настил)(40) Настил Р 44,4х11,1/30х2 А Zn 1496х1000 | Настилы прессованные | 37 | 1119.99 | Несоответствия ЦП | Забоины ЦП до основного металла. Нналичие белой ржавчины, ЛКМ на поверхности ЦП. Загрязнение грунтом. | Устранимое | Не определено |  | ВОЗВРАТ ТЛ ПЛЮС |  |  |  | Отражены в 1C:ERP
389 | И00-0000198 | 04.06.2026 | Склад готовой продукции | ГПЦ(настил)(40) Настил Р 44,4х22,2/30х2 А Zn 1200х1000 | Настилы прессованные | 22 | 426.14 | Несоответствия ЦП | Наличие белой ржавчины, ЛКМ на поверхности ЦП. Загрязнение грунтом. | Устранимое | Не определено |  | ВОЗВРАТ ТЛ ПЛЮС |  |  |  | Отражены в 1C:ERP
390 | И00-0000198 | 04.06.2026 | Склад готовой продукции | ГПЦ(настил)(40) Настил Р 44,4х11,1/30х2 1 А Zn 1000х1000 | Настилы прессованные | 6 | 122.82 | Несоответствия ЦП | Забоины ЦП до основного металла. Наличие белой ржавчины, ЛКМ на поверхности ЦП. Загрязнение грунтом. | Устранимое | Не определено |  | ВОЗВРАТ ТЛ ПЛЮС |  |  |  | Отражены в 1C:ERP
391 | И00-0000199 | 04.06.2026 | Корпус №11 | НЕ ИСПОЛЬЗОВАТЬ_(ПФК) Секция ограждения пешеходного 422-1,0Д/2,0 Ромб (80) (сварка) | ПО | 18 | 350.82 | Невыполнение требований НТД | Отклонения от прямолинейности: 1. Прогиб в плоскости дет.4 - 6 мм (по ГОСТ 23118 п. 7.3 не более 1940х0,001=1,9 мм. Дефекты сварных швов: 1. Поры. 2. Брызги металла. | Устранимое | УМИ корпус №11 | Участок металлоизделий | Смена А УМИ | Невнимательность исполнителя | Невнимательность исполнителя | Проговорить с исполнителем о качестве выпускаемой продукции. Отв. см. мастер/бригадир. | Не отражены в 1C:ERP
392 | И00-0000199 | 04.06.2026 | Корпус №11 | ДЛЯ ЗК 496 и 497_(ПФК) Секция ограждения пешеходного 427-1,0Д/2,0 Крест (80) (сварка) | ПО | 32 | 373.76 | Невыполнение требований НТД | Несоответствия требованиям КД: 1. Деталь 7 по КД 4 отв. Ø14+1 мм, фактически 2 отв. 2. Наличие в дет.2 отверстий, не предусмотренных КД. Дефекты сваных швов: 1. Брызги металла. 2. Остатки сварочной проволоки. 3. Поры. 4. Натеки. Дефкты механической резки: 1. Заусенцы. | Устранимое | УМИ корпус №11 | Участок металлоизделий | Смена А УМИ | Невнимательность исполнителя | Невнимательность исполнителя | Проговорить с исполнителем о качестве выпускаемой продукции. Отв. см. мастер/бригадир. | Не отражены в 1C:ERP
393 | И00-0000199 | 04.06.2026 | Корпус №11 | ДЛЯ ЗК 496 и 497_(ПФК) Секция ограждения пешеходного 427-1,0Д/2,0 Крест (80) (сварка) | ПО | 30 | 350.4 | Невыполнение требований НТД | Несоответствия требованиям КД: 1. Деталь 7 по КД 4 отв. Ø14+1 мм, фактически 2 отв. Дефекты термической резки: 1. Цепочка застывших капель. Дефекты механической резки: 1. Заусенцы. Дефекты сварных швов: 1. Брызги металла. | Устранимое | УМИ корпус №11 | Участок металлоизделий | Смена А УМИ | Невнимательность исполнителя | Невнимательность исполнителя | Проговорить с исполнителем о качестве выпускаемой продукции. Отв. см. мастер/бригадир. | Не отражены в 1C:ERP
394 | И00-0000200 | 04.06.2026 | Корпус №11 | (ПФК) Подставка короны (Ц 229.04.00.000) (сварка) | Мачты | 6 | 15.9 | Невыполнение требований НТД | Несоответствия требованиям КД: 1. Размер по КД 131 мм (+2) фактически 123-126 мм. Дефекты сварных швов: 1. Кратеры. 2. Брызги металла. | Малозначительное Устранимое | УМИ корпус №11 | Участок металлоизделий | Смена А УМИ | Невнимательность исполнителя | Невнимательность исполнителя | Проговорить с исполнителем о качестве выпускаемой продукции. Отв. см. мастер/бригадир | Не отражены в 1C:ERP
395 | И00-0000200 | 04.06.2026 | Корпус №11 | (ПФК) Подставка короны (Ц 229.04.00.000) (сварка) | Мачты | 18 | 47.7 | Невыполнение требований НТД | Несоответствия требованиям КД: 1. Размер по КД 131+2 мм фактически 123-126 мм. Дефекты сварных швов: 1. Кратеры. 2. Брызги металла. | Малозначительное Устранимое | УМИ корпус №11 | Участок металлоизделий | Смена А УМИ | Невнимательность исполнителя | Невнимательность исполнителя | Проговорить с исполнителем о качестве выпускаемой продукции. Отв. см. мастер/бригадир | Не отражены в 1C:ERP
396 | И00-0000202 | 08.06.2026 | Склад готовой продукции | ГПЦ(100) Карниз К2 (Ц 208.07.00.000 СБ) | МК | 10 | 1181.3 | Несоответствия ЦП | Наносная бурая ржавчина, несплошность цинкового покрытия, бурая ржавчина. Несоответствие упаковки. Отсутствует печать самоконтроля. | Устранимое | ЦЦ БЛ | Цех цинкования | Смена Б ЦГЦ | Невыполнение требований технологической документации в части доработки | Нарушение требований технологической документации | Провести инструктаж | Не отражены в 1C:ERP
397 | И00-0000203 | 08.06.2026 | Корпус №11 | (ПФК) Стойка мостовая СМ-0,75Д14 (М20 200х160) (сварка) | МО | 16 | 336.8 | Несоответствие геометрических размеров | 1. Размер по КД 60 (+/-2) фактически 79 мм. 2. Размер по КД 110 (+/-2) фактически 103 мм. | Малозначительное | УМИ корпус №11 | Участок металлоизделий | Смена Б УМИ | Нарушение требований технологической документации | Невнимательность исполнителя | проведена беседа с оператором о недопустимости подобных дефектов | Не отражены в 1C:ERP
398 | И00-0000204 | 08.06.2026 | Корпус №08 | (ПФК) Стойка МВСК-10-100 (МВСК-10-100.00.00 СБ) (слесарная) | МК, другое | 1 | 610.7 | Несоответствие требованиям КД | Дефекты сварных швов | Устранимое | УМИ корпус №11 | Департамент производства | Смена В УМИ | Малый опыт работы на оборудовании/технологической операции | Невнимательность исполнителя | Проведен инструктаж , усилить контроль за выполнением требований КД | Не отражены в 1C:ERP
399 | И00-0000205 | 09.06.2026 | Склад готовой продукции | ГПЦ(100) Карниз К2 (Ц 208.07.00.000 СБ) | МК | 10 | 1181.3 | Бурая ржавчина | Бурая ржавчина в местах несплошности покрытия, наносная бурая ржавчина | Устранимое | ЦЦ БЛ | Цех цинкования | Невозможно установить | Невыполнение требований технологической документации в части доработки | Невыполнение требований технологической документации в части доработки | Инструктаж по доработке | Не отражены в 1C:ERP
400 | И00-0000205 | 09.06.2026 | Склад готовой продукции | ГПЦ(100) Секция прохода СП2-2 (Ц 208.32.02.000 СБ) | МК | 8 | 492.32 | Бурая ржавчина | Бурая ржавчина в местах несплошности покрытия, наносная бурая ржавчина | Устранимое | ЦЦ БЛ | Цех цинкования | Невозможно установить | Невыполнение требований технологической документации в части доработки | Невыполнение требований технологической документации в части доработки | Инструктаж по доработке | Не отражены в 1C:ERP
401 | И00-0000205 | 09.06.2026 | Склад готовой продукции | ГПЦ(100) Секция прохода СП2-2 (Ц 208.32.02.000 СБ) | МК, другое | 3 | 184.62 | Бурая ржавчина | Бурая ржавчина в местах несплошности покрытия, наносная бурая ржавчина | Устранимое | ЦЦ БЛ | Цех цинкования | Невозможно установить | Невыполнение требований технологической документации в части доработки | Невыполнение требований технологической документации в части доработки | Инструктаж по доработке | Не отражены в 1C:ERP
402 | И00-0000205 | 09.06.2026 | Склад готовой продукции | ГПЦ(100) Секция прохода СП2-1 (Ц 208.32.01.000 СБ) | МК | 7 | 721.07 | Бурая ржавчина | Бурая ржавчина в местах несплошности покрытия, наносная бурая ржавчина | Устранимое | ЦЦ БЛ | Цех цинкования | Невозможно установить | Невыполнение требований технологической документации в части доработки | Невыполнение требований технологической документации в части доработки | Инструктаж по доработке | Не отражены в 1C:ERP
403 | И00-0000206 | 09.06.2026 | Корпус №08 | (ПФ) Стойка МВСК-10-80 (МВСК-10-80.00.00 СБ) (сборка) | МК, другое | 1 | 560.1 | Несоответствие требованиям КД | несоответствия сварных швов | Устранимое | УМИ корпус №11 | Департамент производства | Смена В УМИ | Малый опыт работы на оборудовании/технологической операции | Невнимательность исполнителя | Провести беседу с исполнителем. Усилить контроль за выполнением требываний КД. | Не отражены в 1C:ERP
404 | И00-0000207 | 10.06.2026 | Склад готовой продукции | ГПЦ(60) Элемент закладной ЗФ-30/4/К300-3,0-ц (ЭЗ 356.00.00.000 СБ) | ОО | 23 | 3274.05 | Не выполнено притупление кромок/ скругление | Не выполнено притупление кромок дет.4 | Малозначительное | УМИ корпус №11 | Участок металлоизделий | Невозможно установить | При разработке технологии выбраны неоптимальные процессы, операции, режимы работы оборудования | Невнимательность исполнителя | Добавить операцию "притупление кромки" на (ПФ) Стержень (Тр.219х8 L=2986) (резка лазерная профиля) и скорректировать маршрут изготовления отв. ЦТОЗ. Д
405 | И00-0000207 | 10.06.2026 | Склад готовой продукции | ГПЦ(60) Элемент закладной ЗФ-30/4/К300-3,0-ц (ЭЗ 356.00.00.000 СБ) | ОО | 5 | 711.75 | Не выполнено притупление кромок/ скругление | Не выполнено притупление кромок дет.4 | Малозначительное | УМИ корпус №11 | Участок металлоизделий | Невозможно установить | При разработке технологии выбраны неоптимальные процессы, операции, режимы работы оборудования | Невнимательность исполнителя | Добавить операцию "притупление кромки" на (ПФ) Стержень (Тр.219х8 L=2986) (резка лазерная профиля) и скорректировать маршрут изготовления отв. ЦТОЗ. Д
406 | И00-0000208 | 11.06.2026 | Корпус №11 | (ПФК) Изделие закладное МН2' (слесарная) | МК | 1 | 742.76 | Невыполнение требований НТД | Несоответствие требованиям КД: 1. Отсутствие клейма сварщика. Отклонения от прямолинейности: 1. Прогиб в плоскости дет.4 - 15 мм (по ГОСТ 23118 не более 10 мм). Дефекты термической резки: 1. Цепочка застывших капель. Дефекты сварных швов: 1. Брызги металла. 2. Подрезы. 3. Плохое повторное возбуждение дуги. 4. Кратеры. 5. Непровар. 6. Отсутствует плавный переход к основному металлу. 7. Натеки. Штамп самоконтроля: 1. Отсутствие печати самоконтроля. | Малозначительное Устранимое | УМИ корпус №11 | Участок металлоизделий | Смена А УМИ | Невнимательность исполнителя | Невнимательность исполнителя | Довести до исполнителей о недопустимоти подобных дефектов на выпускаемой продукции. Отв. бригадир сварщиков см. "А" Щеглов А.И. | Не отражены в 1C:ERP
407 | И00-0000208 | 11.06.2026 | Корпус №11 | (ПФК) Изделие закладное МН4 (слесарная) | МК | 1 | 594.79 | Невыполнение требований НТД | Отклонения от прямолинейности: 1. Прогиб в плоскости дет.2 - 3 мм (по ГОСТ 23118 не более 2380х0,001 = 2,3 мм). Дефекты сварных швов: 1. Поры. 2. Кратеры. 3. Плохое повторное возбуждение дуги. 4. Брызги металла. Несооветствие требованиям КД: 1. Отсутствие клейма сварщика. Штамп самоконтроля: 1. Отсутствие печати самоконтроля. | Малозначительное Устранимое | УМИ корпус №11 | Участок металлоизделий | Смена А УМИ | Невнимательность исполнителя | Невнимательность исполнителя | Довести до исполнителей о недопустимоти подобных дефектов на выпускаемой продукции. Отв. бригадир сварщиков см. "А" Щеглов А.И. | Не отражены в 1C:ERP
408 | И00-0000209 | 11.06.2026 | Корпус №08 | (ПФК) Стойка МВС-10-80 (слесарная) | МК, другое | 1 | 545.9 | Несоответствие требованиям КД | Дефекты сварных швов | Устранимое | УМИ корпус №11 | Участок металлоизделий | Смена Б УМИ | При разработке технологии выбраны неоптимальные процессы, операции, режимы работы оборудования | Невнимательность исполнителя | проведена беседа с исполнителем, по выявленным причинам возникновения дефекта. | Не отражены в 1C:ERP
409 | И00-0000210 | 16.06.2026 | Склад готовой продукции | ГПЦ(80) Изделие закладное МН4 | МК | 5 | 2973.95 | Несоответствия ЦП | Непроцинковка в отверстии, шлак на поверхности ЦП. | Устранимое | ЦЦ БЛ | Цех цинкования | Смена Б ЦГЦ | Не проведён технический контроль продукции, сырья, материалов, комплектующих | Невнимательность исполнителя | Провести повторный инструктаж | Не отражены в 1C:ERP
410 | И00-0000210 | 16.06.2026 | Склад готовой продукции | ГПЦ(80) Изделие закладное МН5' | МК | 1 | 705.06 | Несоответствия ЦП | Непроцинковка в отверстии, шлак на поверхности ЦП. Наносная бурая ржавчина. | Устранимое | ЦЦ БЛ | Цех цинкования | Смена Б ЦГЦ | Не проведён технический контроль продукции, сырья, материалов, комплектующих | Невнимательность исполнителя | Провести повторный инструктаж | Не отражены в 1C:ERP
412 | И00-0000211 | 17.06.2026 | Корпус №08 | (ПФ) Фланец (М 013.01.01.000) (сварка) | Мачты | 1 | 129.8 | Дефекты сварных швов | Шов № 1-1: 18-Д-Е(35)-15; шов № 1-2: 18-Д-Е(50)-15. | Устранимое | УМИ корпус №11 | Участок металлоизделий | Смена В УМИ | Малый опыт работы на оборудовании/технологической операции | Невнимательность исполнителя | Провести беседу с исполнителем о требованиях к качеству продукции и корректности чтения КД Отв. сменный мастер/бригадир | Не отражены в 1C:ERP
413 | И00-0000211 | 17.06.2026 | Корпус №08 | (ПФ) Фланец (М 013.01.01.000) (сварка) | Мачты | 1 | 129.8 | Дефекты сварных швов | Шов № 2-1: 18-Д-Е(30)-15; шов № 2-2: 18-Д-Г-20. | Устранимое | УМИ корпус №11 | Участок металлоизделий | Смена В УМИ | Малый опыт работы на оборудовании/технологической операции | Невнимательность исполнителя | Провести беседу с исполнителем о требованиях к качеству продукции и корректности чтения КД Отв. сменный мастер/бригадир | Не отражены в 1C:ERP
414 | И00-0000211 | 17.06.2026 | Корпус №08 | (ПФ) Фланец (М 013.01.01.000) (сварка) | Мачты | 1 | 129.8 | Дефекты сварных швов | Шов № 3-1: 18-Д-Е(139)-0; шов № 3-2: 18-Д-Е(139)-0. | Устранимое | УМИ корпус №11 | Участок металлоизделий | Смена В УМИ | Малый опыт работы на оборудовании/технологической операции | Невнимательность исполнителя | Провести беседу с исполнителем о требованиях к качеству продукции и корректности чтения КД Отв. сменный мастер/бригадир | Не отражены в 1C:ERP
416 | И00-0000212 | 17.06.2026 | Корпус №13 | (ПФК) Настил SP 34х38/25х2 S4 А 730х750 (сварка) | Настилы сварные | 77 | 625.24 | Невыполнение требований НТД | 1. Выступание связующих элементов над несущими полосами 4 мм (по СТО не более 1,5 мм). Дефекты сварных швов: 1. Несплавление. 2. Поры. 3. Цепочка пор. 4. Брызги металла. 5. Незавареный кратер. 6. Натеки. 7. Остатки сварочной проволоки. 8. Прожоги. 9. Налипший шлак. | Устранимое | УПН корпус №13 | Участок производства настилов | Смены А+Б+В УПН | Малый опыт работы на оборудовании/технологической операции | Невнимательность исполнителя | Со сварщиками была произведена повторная разъяснительная беседа по требованиям СТО 075595-049-2024. | Не отражены в 1C:ERP
417 | И00-0000212 | 17.06.2026 | Корпус №13 | (ПФК) Настил SP 34х38/25х2 S4 А 730х750 (сварка) | Настилы сварные | 1 | 8.12 | Дефекты сварных швов | Дефекты сварных швов: 1. Поры. 2. Брызги металла. 3. Незавареный кратер. 4. Натеки. | Устранимое | УПН корпус №13 | Участок производства настилов | Смены А+Б+В УПН | Малый опыт работы на оборудовании/технологической операции | Невнимательность исполнителя | Со сварщиками была произведена повторная разъяснительная беседа по требованиям СТО 075595-049-2024. | Не отражены в 1C:ERP
418 | И00-0000213 | 17.06.2026 | Корпус №11 | НЕ ИСПОЛЬЗОВАТЬ_(ПФК) Секция нижняя (М 013.01.00.000 СБ) (сварка) | Мачты | 1 | 1314.9 | Невыполнение требований НТД | 1. Сварной шов №1 выполнен по незамкнутому контуру. 2. Цепочка застывших капель. 3. Брызги металла | Устранимое | УМИ корпус №11 | Участок металлоизделий | Смена А УМИ | Невнимательность исполнителя | Невнимательность исполнителя | Довести до исполнителя о недопустимости подобных дефектов на выпускаемой продукции. Отв. бригадир сварщиков см. "А" УМИ. 2. Скорректировать маршрут и | Не отражены в 1C:ERP
419 | И00-0000214 | 18.06.2026 | Склад готовой продукции | ГПЦ(100) Секция прохода СП2-1 (Ц 208.32.01.000 СБ) | МК | 24 | 2472.24 | Бурая ржавчина | Бурая ржавчина в местах несплошности покрытия, наносная бурая ржавчина | Устранимое | ЦЦ БЛ | Цех цинкования | Смены А+Б ЦГЦ | Не проведён технический контроль продукции, сырья, материалов, комплектующих | Невнимательность исполнителя | Провести повторный инструктаж | Не отражены в 1C:ERP
421 | И00-0000215 | 23.06.2026 | Корпус №08 | (ПФ) Фланец (М 009.01.01.000 СБ) (сварка) | Мачты | 1 | 271.34 | Дефекты сварных швов | Шов 1-1: 18-Д-Е(65)-95. Шов 1-2: 20-Д-Е(35)-0, 20-Д-Е(55)-80. | Устранимое | УМИ корпус №11 | Участок металлоизделий | Смена Б УМИ | Не определены (частично или полностью) требования к продукции | Невнимательность исполнителя | проведен инструктаж ,оператор обещал быть более внимательны! | Не отражены в 1C:ERP
422 | И00-0000215 | 23.06.2026 | Корпус №08 | (ПФ) Фланец (М 009.01.01.000 СБ) (сварка) | Мачты | 1 | 271.34 | Дефекты сварных швов | Шов 2-1 дефектов не выявлено. Шов 2-2: 23-Д-Е(40)-0 | Устранимое | УМИ корпус №11 | Участок металлоизделий | Смена Б УМИ | Не определены (частично или полностью) требования к продукции | Невнимательность исполнителя | проведен инструктаж ,оператор обещал быть более внимательны! | Не отражены в 1C:ERP
424 | И00-0000216 | 24.06.2026 | _Структура2020 ПМ-ГРУПП | (ПФК) Секция нижняя (М 009.01.00.000 СБ) (сварка) | Мачты | 1 | 1977 | Невыполнение требований НТД | Внешний вид покрытия: На деталях № покрытие сплошное, однородного цвета, разнооттеночность, без частиц нерасплавленного металла, без трещин, отслоений (вздутий), следов местной коррозии. На детали № покрытие не сплошное, однородного цвета, разнооттеночность, без частиц нерасплавленных металла, без трещин, отслоений (вздутий), следы местной коррозии («бурая ржавчина»). Шероховатость от 32 до 96 мкм, отдельные частицы размером до 0,5 мм (не более одного на 100 см2) Толщина покрытия: Деталь № косынки: Кол-во изм. – 122; Средняя толщина – 64 мкм; Макс. знач. – 148 мкм; Мин. знач. – 18 мкм. Деталь № ствол внешняя пов-ть: Кол-во изм. – 59; Средняя толщина – 140 мкм; Макс. знач. – 299 мкм; Мин. знач. – 39 мкм. Внутр. пов-ть: Кол-во изм. – 64; Средняя толщина – 126 мкм; Макс. знач. – 329 мкм; Мин. знач. – 30 мкм. Деталь № фланец: сопр. пов-ть Кол-во изм. – 61; Средняя толщина – 125,8 мкм; Макс. знач. – 282 мкм; Мин. знач. – 43 мкм. Внешн. пов. Кол-во изм. – 43; Средняя толщина – 79 мкм; | Не указано | Не определено |  | Отработка технологии
425 | И00-0000217 | 25.06.2026 | Корпус №09 | (ПФ) Фланец (20х320х320) (ЭЗ 249.00.00.002) (раскрой) | ОО | 20 | 190.4 | Невыполнение требований НТД | 1. Цепочка застывших капель. 2. Налипший шлак. 3. Отсутствует штамп самоконтроля | Малозначительное | УМИ корпус №9 | Департамент производства | Смена В УМИ | Нормативы по трудоёмкости не учитывают время на переналадку, вспомогательные операции | Невнимательность исполнителя | Провести беседу с исполнителем, усилить контроль отв. сменный мастер/бригадир | Не отражены в 1C:ERP
426 | И00-0000217 | 25.06.2026 | Корпус №09 | (ПФ) Фланец ФГН-11,5-02 (4/219/100) (ОО 259.01.00.002) (раскрой) | ОО | 80 | 1346.4 | Невыполнение требований НТД | 1. Цепочка застывших капель. 2. Налипший шлак. 3. Отсутствует штамп самоконтроля | Малозначительное | УМИ корпус №9 | Департамент производства | Смена В УМИ | Нормативы по трудоёмкости не учитывают время на переналадку, вспомогательные операции | Невнимательность исполнителя | Провести беседу с исполнителем, усилить контроль отв. сменный мастер/бригадир | Не отражены в 1C:ERP
427 | И00-0000217 | 25.06.2026 | Корпус №09 | (ПФ) Фланец ФГН-11,5-02 (4/219/100) (ОО 259.01.00.002) (раскрой) | ОО | 60 | 1009.8 | Дефекты термической резки | 1. Цепочка застывших капель. 2. Налипший шлак. | Малозначительное | УМИ корпус №9 | Департамент производства | Смена В УМИ | Нормативы по трудоёмкости не учитывают время на переналадку, вспомогательные операции | Невнимательность исполнителя | Провести беседу с исполнителем, усилить контроль отв. сменный мастер/бригадир | Не отражены в 1C:ERP
428 | И00-0000218 | 25.06.2026 | Склад ПДС черный | (ПФ) Стойка дорожная СД-1,6Ш14 (резка в размер) | ДО | 14 | 276.5 | Невыполнение требований НТД | Размер 140±2 мм, фактически 139-141 мм. Размер 1600±5 мм, фактически 1595-1599 мм. Бурая ржавчина степень окисления С и Д. Следы ЛКМ (2 шт.) | Не указано | Логистика |  | Проведение идентификации продукции (по результатам обхода 24.06.2026)
429 | И00-0000219 | 29.06.2026 | Склад готовой продукции | ГПЦ(100) Секция прохода СП2-1 (Ц 208.32.01.000 СБ) | МК | 3 | 309.03 | Бурая ржавчина | Бурая ржавчина | Устранимое | ЦЦ БЛ | Цех цинкования | Смены А+Б+В ЦГЦ | При разработке технологии выбраны неоптимальные процессы, операции, режимы работы оборудования | Невнимательность исполнителя | Направить исполнителей на повторное обучение по доработке продукции. | Не отражены в 1C:ERP
430 | И00-0000219 | 29.06.2026 | Склад готовой продукции | ГПЦ(100) Карниз К2 (Ц 208.07.00.000 СБ) | МК | 6 | 708.78 | Бурая ржавчина | Бурая ржавчина | Устранимое | ЦЦ БЛ | Цех цинкования | Смены А+Б+В ЦГЦ | При разработке технологии выбраны неоптимальные процессы, операции, режимы работы оборудования | Невнимательность исполнителя | Направить исполнителей на повторное обучение по доработке продукции. | Не отражены в 1C:ERP
431 | И00-0000220 | 29.06.2026 | Склад готовой продукции | ГПЦ(60) Элемент закладной ЗФ-30/4/К300-3,0-ц (ЭЗ 356.00.00.000 СБ) | ОО | 4 | 569.4 | Невыполнение требований НТД | 1. Не выполнено притупление кромок паза. 2. Поры.3. Брызги металла. 4. Несоответствие схеме упаковки. | Малозначительное Устранимое | Не определено | Департамент производства | Невозможно установить | Не проведён технический контроль продукции, сырья, материалов, комплектующих | Невнимательность исполнителя | 1. Добавить операция "слесарная". Отв.: ЦТОЗ 2. Направить обучающие материалы переработчикам Отв.: Отдел по работе с подрядными организациями 3. Про | Не отражены в 1C:ERP
432 | И00-0000220 | 29.06.2026 | Склад готовой продукции | ГПЦ(60) Элемент закладной ЗФ-30/4/К300-3,0-ц (ЭЗ 356.00.00.000 СБ) | ОО | 4 | 569.4 | Невыполнение требований НТД | 1. Не выполнено притупление кромок паза. 2. Поры.3. Брызги металла. 4. Несоответствие схеме упаковки. 5. Бурая ржавчина | Малозначительное Устранимое | Не определено | Департамент производства | Невозможно установить | Не проведён технический контроль продукции, сырья, материалов, комплектующих | Невнимательность исполнителя | 1. Добавить операция "слесарная". Отв.: ЦТОЗ 2. Направить обучающие материалы переработчикам Отв.: Отдел по работе с подрядными организациями 3. Про | Не отражены в 1C:ERP
433 | И00-0000220 | 29.06.2026 | Склад готовой продукции | ГПЦ(60) Элемент закладной ЗФ-24/4/К230-2,5-ц (ЭЗ 249.00.00.000 СБ) | ОО | 13 | 1189.89 | Невыполнение требований НТД | 1. Не соответствует схеме упаковки. 2. Бурая ржавчина. | Малозначительное Устранимое | Не определено | Департамент производства | Невозможно установить | Не проведён технический контроль продукции, сырья, материалов, комплектующих | Невнимательность исполнителя | 1. Добавить операция "слесарная". Отв.: ЦТОЗ 2. Направить обучающие материалы переработчикам Отв.: Отдел по работе с подрядными организациями 3. Про | Не отражены в 1C:ERP
434 | И00-0000221 | 29.06.2026 | Склад готовой продукции | ДЛЯ ЗК 496 и 497_ГПЦ(80) Секция ограждения пешеходного 427-1,0Д/2,0 Крест (80) | ПО | 50 | 584 | Несоответствие требованиям КД | 1. Деталь поз.5 и 6 не соответствует требованиям КД | Малозначительное | УМИ корпус №11 | Участок металлоизделий | Невозможно установить |  |  | Не требуется. Использование остатков
435 | И00-0000221 | 29.06.2026 | Склад готовой продукции | ДЛЯ ЗК 496 и 497_ГПЦ(80) Секция ограждения пешеходного 427-1,0Д/2,0 Крест (80) | ПО | 151 | 1763.68 | Несоответствие требованиям КД | 1. Деталь поз.6 не соответствует требованиям КД | Малозначительное | УМИ корпус №11 | Участок металлоизделий | Невозможно установить |  |  | Не требуется. Использование остатков
436 | И00-0000221 | 29.06.2026 | Склад готовой продукции | ДЛЯ ЗК 496 и 497_ГПЦ(80) Секция ограждения пешеходного 427-1,0Д/2,0 Крест (80) | ПО | 50 | 584 | Несоответствие требованиям КД | 1. Деталь поз.6 не соответствует требованиям КД | Малозначительное | УМИ корпус №11 | Участок металлоизделий | Невозможно установить |  |  | Не требуется. Использование остатков
437 | И00-0000222 | 30.06.2026 | Корпус №11 | (ПФК) Ствол секции нижней (М 009.01.02.000 СБ) (сварка) | Мачты | 1 | 1611.61 | Брызги металла | 1. Брызги металла | Устранимое | УМИ корпус №11 | Участок металлоизделий | Смена А УМИ | Невнимательность исполнителя | Невнимательность исполнителя | Провести беседу с исполнителем, усилить контроль отв. сменный мастер/бригадир | Не отражены в 1C:ERP
438 | И00-0000222 | 30.06.2026 | Корпус №11 | (ПФК) Ствол секции нижней (М 009.01.02.000 СБ) (сварка) | Мачты | 1 | 1611.61 | Дефекты сварных швов | 1. Поры. 2. Отсутствует плавный переход. 3. Брызги метала. | Устранимое | УМИ корпус №11 | Участок металлоизделий | Смена А УМИ | Невнимательность исполнителя | Невнимательность исполнителя | Провести беседу с исполнителем, усилить контроль отв. сменный мастер/бригадир | Не отражены в 1C:ERP
1753 | К00-0000139 | 01.04.2026 | Цех цинкования | ГПЦ(80) Секция балки СБ-W/2,5-6320/0,5-М5 | ДО |  |  | Наплывы цинка на сопрягаемых поверхностях |  | Устранено | Корпус №01 |  | Смена А ЦГЦ
1758 | К00-0000139 | 01.04.2026 | Цех цинкования | ГПЦ(80) Стойка дорожная СД-1,5С2 (4,0) | ДО | 5 | 49.625 | Наплывы цинка в зоне монтажных отверстий |  | Устранено | Корпус №01 |  | Смена А ЦГЦ
1771 | К00-0000141 | 02.04.2026 | Цех цинкования | ГПСкомпл(60) Опора МСО-ФГ-4-10-01-ц СТО 07525912-300-2021 (ФГС-400-10,0-01-ц) (ОО 502.00.00.000 СБ) | ОО | 6 | 1146 | Отсутствует маркировка | Значек заземления | Устранено | Корпус №01 |  | Смена А ЦГЦ
1801 | К00-0000144 | 03.04.2026 | Участок металлоизделий | (ПФК) Деформационная секция №8 (сварка) | ФО | 2 | 43.02 | Брызги металла | Брызги металла | Устранено | УМИ Корпус №11 |  | Смена Б УМИ
1806 | К00-0000145 | 06.04.2026 | Цех цинкования | ГПЦ(80) Стойка дорожная СД-1,5С2 (4,0) | ДО | 4 | 39.7 | Наплывы цинка в зоне монтажных отверстий |  | Устранено | Корпус №01 |  | Смена А ЦГЦ
1808 | К00-0000145 | 06.04.2026 | Цех цинкования | ГПСкомпл(60) Опора МНТ-ФГ-16-02-ц СТО 07525912-300-2021 (ПФГ-16,0-02-к-ц) (ООП 009.00.00.000 СБ) | ОО | 1 | 709 | Прочее | Отклонение от прямолинейности 9мм;допуск. 7,7мм | Устанимое | Корпус №01 |  | Смена А ЦГЦ
1817 | К00-0000147 | 07.04.2026 | Участок металлоизделий | (ПФК) Основание ФО-У-80 (сварка) | ФО | 1 | 143.68 | Цепочка застывших капель | цепочка застывших капель. | Устранено | УМИ Корпус №11 |  | Смена А УМИ
1818 | К00-0000147 | 07.04.2026 | Участок металлоизделий | (ПФК) Основание ФО-У-80 (сварка) | ФО | 1 | 143.68 | Невыполнение требований НТД | Дефекты сварных швов: Незавареный кратер, брызги металла, натеки. Дефекты лазерной резки: цепочка застывших капель. | Устранено | УМИ Корпус №11 |  | Смена А УМИ
1826 | К00-0000148 | 08.04.2026 | Участок металлоизделий | (ПФК) Деформационная секция №2 (БО 275.00.02.000 СБ) (слесарная) | ФО | 10 | 104.4 | Дефекты сварных швов | Шлак, брызги металла, остатки сварочной проволоки, несплавление, кратеры | Устранено | УМИ Корпус №11 |  | Смена Б УМИ
1827 | К00-0000148 | 08.04.2026 | Участок металлоизделий | (ПФК) Цоколь металлический ЦМ-1 (370х280х200 отв. 135х246, М24) (сварка) | По чертежам заказчика | 15 | 492.3 | Налипший шлак | Налипший шлак | Устранено | УМИ Корпус №11 |  | Смена Б УМИ
1848 | К00-0000151 | 10.04.2026 | Участок металлоизделий | (ПФК) Крышка люка (Э 665.30.00.000 СБ) (сварка) | МК, другое |  |  | Дефекты термической резки | Налипший шлак | Устранено | УМИ Корпус №11 |  | Смена В УМИ
1867 | К00-0000154 | 14.04.2026 | Цех цинкования | ГПЦ(80) Секция основная ФО-2 | ФО |  |  | Шлак (флюс, зола) на поверхности ЦП | Шлак (флюс, зола) на поверхности ЦП | Устранено | Корпус №01 |  | Смена Б ЦГЦ
1873 | К00-0000154 | 14.04.2026 | Цех цинкования | ГПЦ(80) Стойка дорожная СД-1,5С2 (4,0) | ДО |  |  | Наплывы цинка в виде острых капель | Наплывы цинка в виде острых капель | Устранено | Корпус №01 |  | Смена Б ЦГЦ
1886 | К00-0000157 | 15.04.2026 | Участок производства настилов | (ПФК) Настил Р 44,4х11,1/30х3 А 715х700 (сварка лазерная) | Настилы прессованные | 5 | 67.25 | Несоответствие геометрических размеров | По КД размер 715мм, фактически 710мм (5шт). Несплавление несущей и обрамляющей полосы (1шт). | Устанимое | УПН Корпус №13 |  | Смена В УПН
1887 | К00-0000157 | 15.04.2026 | Участок производства настилов | (ПФК) Настил Р 44,4х11,1/30х2 1 А 1000х1000 (сварка лазерная) | Настилы прессованные | 65 | 1330.55 | Несоответствие сварных швов | Несплавление несущей и обрамляющей полосы | Устанимое | УПН корпус №13 |  | Смена В УПН
1888 | К00-0000157 | 15.04.2026 | Участок производства настилов | (ПФК) Настил Р 44,4х11,1/30х2 1 А 1000х1000 (сварка лазерная) | Настилы прессованные | 10 | 204.7 | Несоответствие сварных швов | Несплавление несущей и обрамляющей полосы. Выступание связующей полосы над несущей по КД не более 1,5мм, фактически 1,61мм. | Устанимое | УПН корпус №13 |  | Смена В УПН
1925 | К00-0000159 | 16.04.2026 | Цех цинкования | ГПЦ(настил)(40) Настил Р 44,4х11,1/30х2 1 А Zn 1000х1000 | Настилы прессованные |  |  | Наплывы цинка в виде острых капель | Наплывы цинка в виде острых капель | Устранено | Корпус №01 |  | Смена В ЦГЦ
1927 | К00-0000159 | 16.04.2026 | Цех цинкования | ГПЦ(80) Стойка дорожная СД-1,425С2/4,0 | ДО |  |  | Наплывы цинка в виде острых капель | Наплывы цинка в виде острых капель | Устранено | Корпус №01 |  | Смена В ЦГЦ
1930 | К00-0000160 | 16.04.2026 | Участок металлоизделий | (ПФК) Картридж большой (S 2,0 С500) БО 265.01.00.000 (сварка) | ОМФП | 2 | 135.12 | Отсутствует клеймо сварщика | Отсутствует клеймо сварщика. | Устанимое | УМИ Корпус №11 |  | Смена В УМИ
1944 | К00-0000164 | 21.04.2026 | Участок металлоизделий | (ПФК) Стойка СГ1 (ОР 350.01.00.000 СБ) (слесарная) | РО | 1 | 603.12 | Цепочка застывших капель | Цепочка застывших капель | Устранено | УМИ Корпус №11 |  | Смена В УМИ
1958 | К00-0000168 | 22.04.2026 | Цех цинкования | ГПСкомпл(80) Стойка СГ1 (ОР 350.01.00.000 СБ) | РО | 1 | 603.12 | Забоины ЦП до основного металла | Забоины ЦП до основного металла | Устранено | Корпус №01 |  | Смена А ЦГЦ
2001 | К00-0000176 | 27.04.2026 | Цех цинкования | ГПЦ(80) Стойка дорожная СД-6 (ГОСТ 26804) | ДО | 3 | 59.22 | Несоответствия ЦП | Забоина ЦП до основного металла, Наплывы цинка в виде острых капель. | Устранено | Корпус №01 |  | Смена А ЦГЦ
2003 | К00-0000176 | 27.04.2026 | Цех цинкования | ГПЦ(80) Стойка дорожная СД-6 (ГОСТ 26804) | ДО | 5 | 98.7 | Наплывы цинка в виде острых капель | Наплывы цинка в виде острых капель. | Устранено | Корпус №01 |  | Смена А ЦГЦ
2006 | К00-0000177 | 27.04.2026 | Склад готовой продукции | ГПЦ(80) Секция балки переходная СБП-W/3-М5 | ДО | 5 | 38.28 | Забоины ЦП до основного металла | Забоины ЦП до основного металла. | Устранено | ЦГЦ |  | Невозможно установить
2014 | К00-0000177 | 27.04.2026 | Склад готовой продукции | ГПЦ(80) Секция балки СБ-W/3-6320/0,5-М5 | ДО | 30 | 2032.89 | Забоины ЦП до основного металла | Забоины ЦП до основного металла. | Устранено | ЦГЦ |  | Невозможно установить
2015 | К00-0000177 | 27.04.2026 | Склад готовой продукции | ГПЦ(80) Секция балки СБ-W/3-6320/0,5-М5 | ДО | 8 | 542.104 | Наплывы цинка в виде острых капель | Наплывы цинка в виде острых капель. | Устранено | ЦГЦ |  | Невозможно установить
2016 | К00-0000177 | 27.04.2026 | Склад готовой продукции | ГПЦ(80) Секция балки СБ-W/3-6320/0,5-М5 | ДО | 20 | 1355.26 | Несоответствия ЦП | Забоина ЦП до основного металла, Наплывы цинка в виде острых капель. | Устранено | ЦГЦ |  | Невозможно установить
2018 | К00-0000178 | 28.04.2026 | Участок металлоизделий | (ПФК) Кронштейн КР1 (Ц 207.02.00.000 СБ) (снятие фасок) | МК, другое | 2 | 38.36 | Невыполнение требований НТД | Брызги металла, отсутстви клейма сварщика | Устранено | УМИ Корпус №11 |  | Смена А УМИ
2022 | К00-0000179 | 29.04.2026 | Цех цинкования | ГПЦ(настил)(40) Настил Р 44,4х11,1/30х2 А Zn 1496х1000 | Настилы прессованные | 3 | 90.81 | Наплывы цинка в виде острых капель | Наплывы цинка в виде острых капель | Устранено | Корпус №01 |  | Смена Б ЦГЦ
2027 | К00-0000179 | 29.04.2026 | Цех цинкования | ГПЦ(80) Плита начальная БО 275.00.12.001 | ФО | 2 | 26.92 | Наплывы цинка на сопрягаемых поверхностях | Наплывы цинка на сопрягаемых поверхностях | Устранено | Корпус №01 |  | Смена Б ЦГЦ
2030 | К00-0000180 | 02.05.2026 | Участок металлоизделий | (ПФК) Кронштейн КР1 (Ц 207.02.00.000 СБ) (снятие фасок) | МК, другое | 12 | 230.16 | Плохое повторное возбуждение дуги | Плохое повторное возбуждение дуги | Устранено | УМИ Корпус №11 |  | Смена В УМИ
2031 | К00-0000180 | 02.05.2026 | Участок металлоизделий | (ПФ) Секция прохода СП2-2 (Ц 208.32.02.000 СБ) (снятие фасок) | МК, другое | 7 | 430.78 | Дефекты сварных швов | Плохое повторное возобновление дуги, отсутствие плавного перехода сварного шва у основному металлу. | Устранено | УМИ Корпус №11 |  | Смена В УМИ
2032 | К00-0000180 | 02.05.2026 | Участок металлоизделий | (ПФК) Секция прохода СП2-1 (Ц 208.32.01.000 СБ) (снятие фасок) | МК, другое | 3 | 309.03 | Дефекты сварных швов | Плохое повторное возобновление дуги, отсутствие плавного перехода сварного шва у основному металлу. | Устранено | УМИ Корпус №11 |  | Смена В УМИ
2034 | К00-0000180 | 02.05.2026 | Участок металлоизделий | (ПФК) Кронштейн КП (Ц 207.01.00.000 СБ) (сварка) | МК, другое | 18 | 1316.16 | Невыполнение технических требований КД | Отсутствие фаски 2х45 градусов | Устранено | УМИ Корпус №11 |  | Смена В УМИ
2035 | К00-0000180 | 02.05.2026 | Участок металлоизделий | (ПФК) Кронштейн КПн (Ц 207.13.00.000 СБ) (сварка) | МК, другое | 10 | 731.2 | Невыполнение технических требований КД | Отсутствие фаски 2х45 градусов | Устранено | УМИ Корпус №11 |  | Смена В УМИ
2036 | К00-0000182 | 03.05.2026 | Участок металлоизделий | (ПФК) Карниз К2 (Ц 208.07.00.000 СБ) (правка) | МК, другое | 2 | 236.26 | Невыполнение технических требований КД | Отсутствует фаска 2х45 градусов | Устранено | УМИ Корпус №11 |  | Смена В УМИ
2037 | К00-0000182 | 03.05.2026 | Участок металлоизделий | (ПФК) Кронштейн КР1 (Ц 207.02.00.000 СБ) (снятие фасок) | МК, другое | 14 | 268.52 | Плохое повторное возбуждение дуги | Плохое повторное возбуждение дуги | Устранено | УМИ Корпус №11 |  | Смена В УМИ
2038 | К00-0000182 | 03.05.2026 | Участок металлоизделий | (ПФК) Кронштейн КР1 (Ц 207.02.00.000 СБ) (снятие фасок) | МК, другое | 13 | 249.34 | Невыполнение технических требований КД | Отсутствует фаска 2х45 градусов | Устранено | УМИ Корпус №11 |  | Смена В УМИ
2039 | К00-0000182 | 03.05.2026 | Участок металлоизделий | (ПФК) Кронштейн КПн (Ц 207.13.00.000 СБ) (сварка) | МК, другое | 36 | 2632.32 | Дефекты сварных швов | Плохое повторное возобновление дуги, незаваренный кратер, грубая чешуйчатость. | Устранено | УМИ Корпус №11 |  | Смена В УМИ
2040 | К00-0000182 | 03.05.2026 | Участок металлоизделий | (ПФК) Кронштейн КП (Ц 207.01.00.000 СБ) (сварка) | МК, другое | 20 | 1462.4 | Дефекты сварных швов | Плохое повторное возобновление дуги, незаваренный кратер, грубая чешуйчатость. | Устранено | УМИ Корпус №11 |  | Смена В УМИ
2041 | К00-0000183 | 30.04.2026 | Участок металлоизделий | (ПФК) Кронштейн КР1 (Ц 207.02.00.000 СБ) (снятие фасок) | МК, другое | 12 | 230.16 | Плохое повторное возбуждение дуги | Плохое повторное возбуждение дуги | Устранено | УМИ Корпус №11 |  | Смена Б УМИ
2042 | К00-0000183 | 30.04.2026 | Участок металлоизделий | (ПФК) Секция прохода СП2-1 (Ц 208.32.01.000 СБ) (снятие фасок) | МК, другое | 3 | 309.03 | Дефекты сварных швов | Плохое повторное возобновление дуги, отсутствие плавного перехода сварного шва у основному металлу. | Устранено | УМИ Корпус №11 |  | Смена Б УМИ
2043 | К00-0000183 | 30.04.2026 | Участок металлоизделий | (ПФ) Секция прохода СП2-2 (Ц 208.32.02.000 СБ) (снятие фасок) | МК, другое | 7 | 430.78 | Дефекты сварных швов | Плохое повторное возобновление дуги, отсутствие плавного перехода сварного шва у основному металлу. | Устранено | УМИ Корпус №11 |  | Смена Б УМИ
2045 | К00-0000183 | 30.04.2026 | Участок металлоизделий | (ПФК) Кронштейн КПн (Ц 207.13.00.000 СБ) (сварка) | МК, другое | 10 | 731.2 | Невыполнение технических требований КД | Отсутствие фаски 2х45 градусов | Устранено | УМИ Корпус №11 |  | Смена Б УМИ
2046 | К00-0000183 | 30.04.2026 | Участок металлоизделий | (ПФК) Кронштейн КП (Ц 207.01.00.000 СБ) (сварка) | МК, другое | 18 | 1316.16 | Невыполнение технических требований КД | Отсутствие фаски 2х45 градусов | Устранено | УМИ Корпус №11 |  | Смена Б УМИ
2050 | К00-0000184 | 04.05.2026 | Участок металлоизделий | (ПФК) Труба наружная деф.шва ТНДШ-1200 (ф51) (сварка) | Элементы ДШ для ограждений УПО (СТО 036 и СТО 037) |  |  | Маркировка | Несоответствие бирки ПФК | Устранено | УМИ Корпус №11 |  | Смена Б УМИ
2051 | К00-0000184 | 04.05.2026 | Участок металлоизделий | (ПФК) Труба внутренняя деф.шва ТВДШ-1200 (ф42) (сварка) | Элементы ДШ для ограждений УПО (СТО 036 и СТО 037) |  |  | Маркировка | Несоответствие бирки ПФК | Устранено | УМИ Корпус №11 |  | Смена Б УМИ
2075 | К00-0000190 | 10.05.2026 | Участок металлоизделий | (ПФК) Секция прохода СП2-1 (Ц 208.32.01.000 СБ) (снятие фасок) | МК, другое | 5 | 515.05 | Отсутствует клеймо сварщика | Отсутствует клеймо сварщика. Плохое повторное возбуждение дуги. | Устанимое | УМИ Корпус №11 |  | Смена А УМИ
2076 | К00-0000191 | 10.05.2026 | Участок металлоизделий | (ПФК) Кронштейн КР1 (Ц 207.02.00.000 СБ) (снятие фасок) | МК, другое | 3 | 57.54 | Дефекты сварных швов | Брызги металла в монтажных отверстиях (2шт). Не выполнено требование "заварить" (1шт). | Устанимое | УМИ Корпус №11 |  | Смена А УМИ
2077 | К00-0000191 | 10.05.2026 | Участок металлоизделий | (ПФК) Кронштейн КР1 (Ц 207.02.00.000 СБ) (снятие фасок) | МК, другое | 25 | 479.5 | Отсутствует клеймо сварщика | Отсутствует клеймо сварщика | Устанимое | УМИ Корпус №11 |  | Смена А УМИ
2078 | К00-0000192 | 10.05.2026 | Участок металлоизделий | (ПФК) Кронштейн КР1 (Ц 207.02.00.000 СБ) (снятие фасок) | МК, другое | 3 | 57.54 | Несоответствие геометрических размеров | По КД размер 228+-2мм, фактически 222-225мм. | Устанимое | УМИ Корпус №11 |  | Смена А УМИ
2080 | К00-0000192 | 10.05.2026 | Участок металлоизделий | (ПФК) Секция прохода СП2-1 (Ц 208.32.01.000 СБ) (снятие фасок) | МК, другое | 6 | 618.06 | Дефекты сварных швов | Плохое повторное возбуждение дуги. Неполный сварной шов №1 на ребре (2шт). Заусенцы (2шт). Отсутствует фаска 2х45 градусов (2шт) | Устанимое | УМИ Корпус №11 |  | Смена А УМИ
2081 | К00-0000192 | 10.05.2026 | Участок металлоизделий | (ПФК) Секция прохода СП2-1 (Ц 208.32.01.000 СБ) (снятие фасок) | МК, другое | 4 | 412.04 | Дефекты сварных швов | Плохое повторное возбуждение дуги. Отсутствует фаска 2х45 градусов. Брызги металла (2шт). Натёк на технологическое отверстие (1шт). | Устанимое | УМИ Корпус №11 |  | Смена А УМИ
2085 | К00-0000193 | 11.05.2026 | Участок металлоизделий | (ПФК) Карниз К2 (Ц 208.07.00.000 СБ) (правка) | МК, другое | 2 | 236.26 | Плохое повторное возбуждение дуги | Плохое повторное возбуждение дуги | Устранено | УМИ Корпус №11 |  | Смена В УМИ
2086 | К00-0000193 | 11.05.2026 | Участок металлоизделий | (ПФК) Секция прохода СП2-2 (Ц 208.32.02.000 СБ) (правка) | МК, другое | 5 | 307.7 | Плохое повторное возбуждение дуги | Плохое повторное возбуждение дуги | Устранено | УМИ Корпус №11 |  | Смена В УМИ
2100 | К00-0000197 | 13.05.2026 | Участок производства настилов | (ПФК) Настил SP 34х38/30х3 S5 А 1350х520 (сварка) | Настилы сварные |  |  | Несплавление | Несплавление (1шт) | Устанимое | УПН Корпус №13 |  | Смена А УПН
2124 | К00-0000202 | 17.05.2026 | Участок металлоизделий | (ПФК) Карниз К2 (Ц 208.07.00.000 СБ) (правка) | МК, другое | 1 | 118.13 | Единичный подрез | Единичный подрез | Устранено | УМИ Корпус №11 |  | Смена Б УМИ
2125 | К00-0000203 | 18.05.2026 | Участок производства настилов | (ПФК) Настил SP 34х38/30х3 S5 А 1365х800 (сварка) | Настилы сварные | 1 | 28.55 | Брызги металла | Сварные брызги. | Устранено | УПН Корпус №13 |  | Смена А УПН
2126 | К00-0000203 | 18.05.2026 | Участок производства настилов | (ПФК) Настил SP 34х38/30х3 S5 А 1365х500 (сварка) | Настилы сварные | 1 | 18.18 | Невыполнение требований НТД | Выступ связующего элемента не более 1,5 мм, факт 2. Сварные брызги. | Устранено | УПН Корпус №13 |  | Смена А УПН
2127 | К00-0000203 | 18.05.2026 | Участок производства настилов | (ПФК) Настил SP 34х38/30х3 S5 А 1350х560 (сварка) | Настилы сварные | 3 | 60.78 | Дефекты сварных швов | Натёк, брызги металла | Устранено | УПН Корпус №13 |  | Смена А УПН
2128 | К00-0000203 | 18.05.2026 | Участок производства настилов | (ПФК) Настил SP 34х38/30х3 S5 А 1280х1000 (сварка) | Настилы сварные | 2 | 65.02 | Дефекты сварных швов | Натёк, брызги металла | Устранено | УПН Корпус №13 |  | Смена А УПН
2129 | К00-0000203 | 18.05.2026 | Участок производства настилов | (ПФК) Настил SP 34х38/30х5 S4 А 2200х1000 (сварка) | Настилы сварные | 3 | 251.49 | Брызги металла | Сварные брызги. | Устранено | УПН Корпус №13 |  | Смена А УПН
2130 | К00-0000203 | 18.05.2026 | Участок производства настилов | (ПФК) Настил SP 34х38/30х5 S4 А 2040х1000 (сварка) | Настилы сварные | 3 | 233.7 | Брызги металла | Сварные брызги. | Устранено | УПН Корпус №13 |  | Смена А УПН
2131 | К00-0000203 | 18.05.2026 | Участок производства настилов | (ПФК) Настил SP 34х38/40х4 S4 А 270х616 (сварка) | Настилы сварные | 6 | 48.72 | Дефекты сварных швов | Натёк, брызги металла | Устранено | УПН Корпус №13 |  | Смена А УПН
2132 | К00-0000203 | 18.05.2026 | Участок производства настилов | (ПФК) Настил SP 34х38/40х4 S4 А 270х990 (сварка) | Настилы сварные | 4 | 51.52 | Дефекты сварных швов | Натёк, брызги металла | Устранено | УПН Корпус №13 |  | Смена А УПН
2133 | К00-0000203 | 18.05.2026 | Участок производства настилов | (ПФК) Настил SP 34х38/40х4 S4 А 1348х990 (сварка) | Настилы сварные | 5 | 279.1 | Отсутствует печать самоконтроля | Отсутствует печать самоконтроля | Устранено | УПН Корпус №13 |  | Смена А УПН
2134 | К00-0000203 | 18.05.2026 | Участок производства настилов | (ПФК) Настил SP 34х38/40х4 S4 А 1348х616 (сварка) | Настилы сварные | 3 | 105.78 | Дефекты сварных швов | Сварные брызги, несплавления связующих элементов с крайней несущей полосой. | Устранено | УПН Корпус №13 |  | Смена А УПН
2135 | К00-0000203 | 18.05.2026 | Участок производства настилов | (ПФК) Настил SP 34х38/30х3 S5 А 1365х1000 (сварка) | Настилы сварные | 3 | 103.65 | Брызги металла | Сварные брызги. | Устранено | УПН Корпус №13 |  | Смена А УПН
2136 | К00-0000203 | 18.05.2026 | Участок производства настилов | (ПФК) Настил SP 34х38/30х3 S5 А 1170х1000 (сварка) | Настилы сварные | 4 | 119.28 | Отсутствует печать самоконтроля | Отсутствует печать самоконтроля | Устранено | УПН Корпус №13 |  | Смена А УПН
2144 | К00-0000205 | 19.05.2026 | Участок металлоизделий | (ПФК) Секция ограждения пешеходного 426-1,0Д/2,0 Крест (ПО 122.01.02.000-01 СБ) (сварка) | ПО | 14 | 219.66 | Дефекты сварных швов | 1. Брызги металла. 2. Кратеры. 3. Поры. 4. Остатки сварочной проволоки. | Устранено | УМИ Корпус №11 |  | Смена А УМИ
2145 | К00-0000205 | 19.05.2026 | Участок металлоизделий | (ПФК) Элемент закладной ЗФ-30/8/Д380-2,5 (ЭЗ 357.00.00.000 СБ) (сварка) | ОО | 13 | 1358.24 | Дефекты сварных швов | Не выполнено требование "Заварить" | Устранено | УМИ Корпус №11 |  | Смена А УМИ
2146 | К00-0000205 | 19.05.2026 | Участок металлоизделий | (ПФК) Секция ограждения пешеходного 426-1,0Д/2,0 Крест (ПО 122.01.02.000-01 СБ) (сварка) | ПО | 4 | 62.76 | Незаваренный кратер | Кратер | Устранено | УМИ Корпус №11 |  | Смена А УМИ
2160 | К00-0000207 | 20.05.2026 | Участок металлоизделий | (ПФК) Стержень секции С1 (М 037.01.01.000 СБ) (слесарная) | Мачты | 1 | 1099.51 | Дефекты сварных швов | 1. Сварной шов №5 не соответствует требованиям КД. 2. Брызги металла | Устранено | УМИ Корпус №11 |  | Смена Б УМИ
2169 | К00-0000209 | 21.05.2026 | Участок металлоизделий | (ПФК) Элемент закладной ЗФ-30/8/Д380-2,5 (ЭЗ 357.00.00.000 СБ) (сварка) | ОО | 6 | 626.88 | Дефекты сварных швов | 1. Шов №1 не выполнено требование "Заварить" | Устранено | УМИ Корпус №11 |  | Смена Б УМИ
2175 | К00-0000210 | 22.05.2026 | Участок металлоизделий | (ПФК) Корпус оголовка D1256 (М 025.01.01.000 СБ) (сварка) | Мачты | 3 | 165.03 | Дефекты сварных швов | 1. Сварной шов №1 не соответствует требованиям КД. 2. Кратеры. 3. Брызги металла | Устранено | УМИ Корпус №11 |  | Смена В УМИ
2177 | К00-0000210 | 22.05.2026 | Участок металлоизделий | (ПФК) Элемент закладной ЗФ-24/12/Д400-3,0 (сварка) | ОО | 8 | 1144.48 | Дефекты сварных швов | 1. Не выполнено требование "Заварить". 2. Подрезы. | Устранено | УМИ Корпус №11 |  | Смена В УМИ
2178 | К00-0000210 | 22.05.2026 | Участок металлоизделий | (ПФК) Тросодержатель МФГ-М 002.30.01.000 (сварка) | Мачты | 16 | 57.92 | Неполный (незавершенный) рез | Неполный рез | Устранено | УМИ Корпус №11 |  | Смена В УМИ
2180 | К00-0000211 | 25.05.2026 | Участок металлоизделий | (ПФК) Стержень секции С1 (М 037.01.01.000 СБ) (слесарная) | Мачты | 1 | 1099.51 | Невыполнение требований НТД | 1. Не выполнено требовние "Заварить". 2. Налипший шлак | Устранено | УМИ Корпус №11 |  | Смена Б УМИ
2191 | К00-0000213 | 27.05.2026 | Участок металлоизделий | (ПФК) Кронштейн 1.К1-2,0-2,0-Ф4 (формирование отверстий) | ОО | 69 | 1234.41 | Налипший шлак | Налипший шлак | Устранено | УМИ Корпус №11 |  | Смена В УМИ
2192 | К00-0000213 | 27.05.2026 | Участок металлоизделий | (ПФК) Стержень секции С1 (М 037.01.01.000 СБ) (слесарная) | Мачты | 1 | 1099.51 | Налипший шлак | Налипший шлак | Устранено | УМИ Корпус №11 |  | Смена В УМИ
2193 | К00-0000213 | 27.05.2026 | Участок металлоизделий | (ПФК) Каркас короны (I/D1256/d805) (сварка) | Мачты | 1 | 41.68 | Дефекты сварных швов | Кратеры, поры, брызги металла | Устранено | УМИ Корпус №11 |  | Смена В УМИ
2194 | К00-0000213 | 27.05.2026 | Участок металлоизделий | (ПФК) Корпус оголовка D1256 (М 025.01.01.000 СБ) (сварка) | Мачты | 3 | 165.03 | Дефекты сварных швов | У сварного шва №1 не выполнено снятие усиление. | Устранено | УМИ Корпус №11 |  | Смена В УМИ
2195 | К00-0000213 | 27.05.2026 | Участок металлоизделий | (ПФК) Секция ограждения пешеходного 426-1,0Д/2,0 Крест (ПО 122.01.02.000-01 СБ) (сварка) | ПО | 13 | 203.97 | Дефекты сварных швов | Кратеры, поры, брызги металла | Устранено | УМИ Корпус №11 |  | Смена В УМИ
2200 | К00-0000214 | 28.05.2026 | Участок металлоизделий | (ПФК) Корпус КД6 тип А (200х400) с распоркой для Ш14 (сварка) | КД6 | 2 | 5.2 | Дефекты сварных швов | 1. Кратеры. 2. Брызги металла | Устанимое | УМИ Корпус №11 |  | Смена В УМИ
2206 | К00-0000214 | 28.05.2026 | Участок металлоизделий | (ПФК) Анкер СА-W/2,5-0,7-М5 (сварка) | ДО | 11 | 157.762 | Дефекты сварных швов | 1. Не обеспечен плавный переход к основному металла. 2. Кратеры | Устанимое | УМИ Корпус №11 |  | Смена В УМИ
2208 | К00-0000215 | 29.05.2026 | Участок металлоизделий | (ПФК) Секция ограждения пешеходного 426-1,0Д/2,0 Крест (ПО 122.01.02.000-01 СБ) (сварка) | ПО | 30 | 470.7 | Дефекты сварных швов | Кратеры, Брызги металла, поры | Устранено | УМИ Корпус №11 |  | Смена А УМИ
2220 | К00-0000217 | 02.06.2026 | Участок металлоизделий | (ПФК) Корпус оголовка D1256 (М 025.01.01.000 СБ) (сварка) | Мачты | 7 | 385.07 | Дефекты сварных швов | Не снято усиление шва №1 | Устранено | УМИ Корпус №11 |  | Смена В УМИ
2230 | К00-0000218 | 03.06.2026 | Участок металлоизделий | (ПФК) Талреп II (М 026.01.02.000 СБ) (сварка) | Мачты | 3 | 0.75 | Дефекты сварных швов | Брызги металла | Устранено | УМИ Корпус №11 |  | Смена А УМИ
2241 | К00-0000221 | 08.06.2026 | Участок металлоизделий | (ПФК) Секция заполнения СЗ-2000 (сварка) | ПО | 3 | 35.97 | Дефекты сварных швов | Поры, брызги | Устранено | УМИ Корпус №11 |  | Смена А УМИ
2242 | К00-0000221 | 08.06.2026 | Участок металлоизделий | ДЛЯ ЗК 496 и 497_(ПФК) Секция ограждения пешеходного 427-1,0Д/2,0 Крест (80) (сварка) | ПО | 23 | 268.64 | Заусенец в виде металлической стружки | Заусенцы | Устранено | УМИ Корпус №11 |  | Смена А УМИ
2243 | К00-0000221 | 08.06.2026 | Участок металлоизделий | ДЛЯ ЗК 496 и 497_(ПФК) Секция ограждения пешеходного 427-1,0Д/2,0 Крест (80) (сварка) | ПО | 5 | 58.4 | Дефекты сварных швов | Брызги, кратеры | Устранено | УМИ Корпус №11 |  | Смена А УМИ
2244 | К00-0000221 | 08.06.2026 | Участок металлоизделий | ДЛЯ ЗК 496 и 497_(ПФК) Секция ограждения пешеходного 427-1,0Д/2,0 Крест (80) (сварка) | ПО | 4 | 46.72 | Невыполнение требований НТД | Отсутствует тех.отверстие детали 7, Брызги, кратеры | Устранено | УМИ Корпус №11 |  | Смена А УМИ
2252 | К00-0000223 | 10.06.2026 | Участок металлоизделий | (ПФК) Стержень секции С1 (М 037.01.01.000 СБ) (слесарная) | Мачты | 2 | 2199.02 | Дефекты сварных швов | Сварной шов по КД Т3 фактически Т1 | Устранено | УМИ Корпус №11 |  | Смена Б УМИ
2258 | К00-0000223 | 10.06.2026 | Участок металлоизделий | (ПФК) Стойка перильная СПО-012 (сварка) | ПО | 16 | 184.8 | Дефекты сварных швов | Поры, брызги, плохое повторное возбуждение дуги | Устранено | УМИ Корпус №11 |  | Смена Б УМИ
2259 | К00-0000223 | 10.06.2026 | Участок металлоизделий | ДЛЯ ЗК 496 и 497_(ПФК) Секция ограждения пешеходного 427-1,0Д/2,0 Крест (80) (сварка) | ПО | 8 | 93.44 | Невыполнение требований НТД | Заусенцы, остатки сварочной проволоки, брызги металла | Устранено | УМИ Корпус №11 |  | Смена Б УМИ
2263 | К00-0000224 | 11.06.2026 | Участок металлоизделий | (ПФК) Стержень секции С1 (М 037.01.01.000 СБ) (слесарная) | Мачты | 1 | 1099.51 | Дефекты сварных швов | 1. Брызги. 2. Кратеры. 3. Плохое повтороное возбуждение дуги | Устранено | УМИ Корпус №11 |  | Смена Б УМИ
2265 | К00-0000224 | 11.06.2026 | Участок металлоизделий | (ПФК) Изделие закладное МН3 (слесарная) | МК, другое | 1 | 146.79 | Дефекты сварных швов | Брызги | Устранено | УМИ Корпус №11 |  | Смена Б УМИ
2267 | К00-0000224 | 11.06.2026 | Участок металлоизделий | (ПФК) Изделие закладное МН5' (слесарная) | МК, другое | 1 | 705.06 | Невыполнение требований НТД | 1. Брызги металла. 2. Натеки. 3. Размер 496+3 фактически 446 мм | Устранено | УМИ Корпус №11 |  | Смена Б УМИ
2269 | К00-0000225 | 15.06.2026 | Участок металлоизделий | (ПФК) Элемент закладной ЗФ-27/4/К230-1,5 (Окно) (сварка) | ОО | 12 | 357.6 | Дефекты сварных швов | Брызги, остатки сварочной проволоки, кратеры | Устранено | УМИ Корпус №11 |  | Смена Б УМИ
2276 | К00-0000226 | 16.06.2026 | Цех цинкования | ГПСкомпл(60) Секция С1-ц (60) (М 038.01.00.000 СБ) | Мачты | 1 | 1113.77 | Шлак (флюс, зола) на поверхности ЦП | Шлак (флюс, зола) на поверхности ЦП | Устранено | Корпус №01 |  | Смена Б ЦГЦ
2277 | К00-0000226 | 16.06.2026 | Цех цинкования | ПФЦ(60) Секция 3 (М 013.03.00.000 СБ) (оцинкование) | Мачты | 1 | 174.81 | Шлак (флюс, зола) на поверхности ЦП | Шлак (флюс, зола) на поверхности ЦП | Устранено | Корпус №01 |  | Смена Б ЦГЦ
2282 | К00-0000227 | 16.06.2026 | Участок металлоизделий | ДО СПИСАНИЯ_(ПФК) Каркас короны (М 009.40.01.000 СБ) (сварка) | Мачты | 1 | 74.1 | Дефекты сварных швов | Брызги металла | Устранено | УМИ Корпус №11 |  | Смена Б УМИ
2294 | К00-0000230 | 18.06.2026 | Склад готовой продукции | ГПЦ(100) Секция прохода СП2-1 (Ц 208.32.01.000 СБ) | МК, другое | 2 | 206.02 | Невыполнение требований НТД | Бурая ржавчина, забоины, наплывы цинка в виде острых капель | Устранено | ЦГЦ |  | Логистика
2296 | К00-0000230 | 18.06.2026 | Склад готовой продукции | ГПЦ(100) Карниз К2 (Ц 208.07.00.000 СБ) | МК, другое | 1 | 118.13 | Бурая ржавчина | Бурая ржавчина | Устранено | ЦГЦ |  | Логистика
2297 | К00-0000230 | 18.06.2026 | Склад готовой продукции | ГПЦ(100) Секция прохода СП2-2 (Ц 208.32.02.000 СБ) | МК, другое | 3 | 184.62 | Бурая ржавчина | Бурая ржавчина | Устранено | ЦГЦ |  | Логистика
2298 | К00-0000230 | 18.06.2026 | Склад готовой продукции | ГПЦ(100) Секция прохода СП2-2 (Ц 208.32.02.000 СБ) | МК, другое | 3 | 184.62 | Бурая ржавчина | Бурая ржавчина в местах несплошности покрытия, наносная бурая ржавчина | Устранено | ЦГЦ |  | Логистика
2300 | К00-0000230 | 18.06.2026 | Склад готовой продукции | ГПЦ(80) Изделие закладное МН4 | МК, другое | 1 | 594.79 | Наплывы цинка в виде острых капель | Наплывы цинка в виде острых капель | Устранено | ЦГЦ |  | Логистика
2301 | К00-0000230 | 18.06.2026 | Склад готовой продукции | ГПЦ(80) Изделие закладное МН4 | МК, другое | 1 | 594.79 | Бурая ржавчина | Бурая ржавчина в местах несплошности покрытия, наносная бурая ржавчина | Устранено | ЦГЦ |  | Логистика
2313 | К00-0000234 | 24.06.2026 | Участок металлоизделий | (ПФК) Секция нижняя (М 009.01.00.000 СБ) (сварка) | Мачты | 1 | 1977 | Брызги металла | Брызги металла | Устранено | УМИ Корпус №11 |  | Смена А УМИ
2317 | К00-0000235 | 25.06.2026 | Участок металлоизделий | (ПФК) Каркас короны (М 009.40.01.000 СБ) (слесарная) | Мачты | 1 | 74.1 | Дефекты сварных швов | Натеки, Брызги, кратеры.ю | Устранено | УМИ Корпус №11 |  | Смена А УМИ
2318 | К00-0000235 | 25.06.2026 | Участок металлоизделий | (ПФК) Секция нижняя (М 013.01.00.000 СБ) (слесарная) | Мачты | 1 | 1314.8 | Дефекты сварных швов | Не выполнено требование "Заварить". | Устранено | УМИ Корпус №11 |  | Смена А УМИ
2320 | К00-0000235 | 25.06.2026 | Участок металлоизделий | (ПФК) Стержень секции С1 (М 037.01.01.000 СБ) (слесарная) | Мачты | 1 | 1099.51 | Дефекты сварных швов | Не выполнено требование "Заварить". | Устранено | УМИ Корпус №11 |  | Смена А УМИ
2761 | С00-0000042 | 08.04.2026 | Корпус №01 | ГПЦ(настил)(40) Настил Р 44,4х11,1/30х3 А Zn 695х782 | Настилы прессованные | 1 | 14.69 | Линейное смещение между свариваемыми элементами |  | Устранимое | Не определено | Участок производства настилов | Невозможно установить | Неправильное выполнение технологических операций по сварке | Невнимательность исполнителя |  | Не отражены в 1C:ERP
2762 | С00-0000043 | 08.04.2026 | Корпус №01 | ГПЦ(настил)(40) Настил Р 44,4х11,1/30х3 А Zn 850х782 | Настилы прессованные | 1 | 17.75 | Линейное смещение между свариваемыми элементами |  | Устранимое | Не определено | Участок производства настилов | Невозможно установить | Неправильное выполнение технологических операций по сварке | Невнимательность исполнителя |  | Не отражены в 1C:ERP
2763 | С00-0000044 | 09.04.2026 | ЦГЦ Большая линия | ГПЦ(70) Труба 89х3,5 (12м) | МК, другое | 2 | 177.12 | Механическое повреждение | замятие | Устранимое | Не определено | [5 empty] | Не отражены в 1C:ERP
2764 | С00-0000045 | 10.04.2026 | Корпус №01 | ГПЦ(80) Стойка дорожная СД-1,45Ш14-3 | ДО | 2 | 35.76 | Несоответствие геометрических размеров |  | Неустранимое | УМИ корпус №4 | Участок металлоизделий | Невозможно установить | Невнимательность исполнителя | Невнимательность исполнителя | Проговорить в сменах с операторами работающими на пиле пакетной резке о контроле изготавливаемых ПФ.
2765 | С00-0000046 | 04.05.2026 | Корпус №01 | ГПЦ(80) Стойка дорожная СД-1,45Ш14-3 | ДО | 1 | 17.88 | Несоответствие поверхности металлоизделий | брак | Неустранимое | УМИ корпус №4 | Отдел закупок | Невозможно установить | Скрытый дефект в продукции поставщиков | Невнимательность исполнителя | 1. Усилить контроль со стороны операторов во время операции "пробивка отверстий". 2. Направить поставщику информацию о выявленном несоответствии Отв.
2766 | С00-0000047 | 05.05.2026 | Цех цинкования | ГПЦ(100) Секция прохода СП2-2 (Ц 208.32.02.000 СБ) | МК, другое | 33 | 2030.82 | Несоответствие геометрических размеров | Отклонение от прямолинейности | Устранимое | УМИ корпус №11 | Технологический отдел | Невозможно установить | При разработке технологии выбраны неоптимальные процессы, операции, режимы работы оборудования | При разработке технологии выбраны неоптимальные процессы, операции, режимы работы оборудования | При выявлении несоответствий сделать дополнительную операцию "правка" после оцинкования по примеру оснований демпферов. Отв. технологический отдел. | Отражены в 1C:ERP
2767 | С00-0000048 | 06.05.2026 | Участок металлоизделий | (ПФ) Швеллер МВС-10-80.00.01 (формирование отверстий) | МК, другое | 2 | 365.58 | Несоответствие требованиям КД | Смещение отверстий относительно оси симметрии,диаметр отверстий 24,8 мм.,по черт.22 мм.Изготовливались в присутствии технолога. | Устранимое | УМИ корпус №4 | Департамент производства | Невозможно установить | Малый опыт работы на оборудовании/технологической операции | Малый опыт работы на оборудовании/технологической операции | Не требуются. Было пробное изготовление. Изделия будут доработаны и вовлечены на аналогичное изделие либо на другую продукцию в качестве материала. По
2768 | С00-0000049 | 07.05.2026 | Корпус №01 | ГПЦ(100) Секция прохода СП2-2 (Ц 208.32.02.000 СБ) | МК, другое | 5 | 307.7 | Отклонение от прямолинейности | Отклонение от прямолинейности | Устранимое | УМИ корпус №11 | Технологический отдел | Невозможно установить | При разработке технологии выбраны неоптимальные процессы, операции, режимы работы оборудования | При разработке технологии выбраны неоптимальные процессы, операции, режимы работы оборудования | Разработаны ранее в акте №47. | Не отражены в 1C:ERP
2769 | С00-0000050 | 08.05.2026 | Корпус №01 | ГПЦ(80) Стойка дорожная СД-1,45Ш14-3 | ДО | 400 | 7152 | Несоответствие геометрических размеров |  | Малозначительное | УМИ корпус №4 | Участок металлоизделий | Смена Б УМИ | Не определены (частично или полностью) требования к продукции | Невнимательность исполнителя | проведен инструктаж о качестве выпускаемой продукции
2770 | С00-0000051 | 13.05.2026 | ЦГЦ Большая линия | (ПФК) Крышка люка ФГН-11,5-02 (маркировка) | ОО | 25 | 55.5 | Несоответствие требованиям КД | лишнее отверстие | Устранимое | УМИ корпус №11 | Технологический отдел | Смена А УМИ | Некорректно разработана программа для оборудования | Невнимательность исполнителя | 1.Провести профилактическая беседа с исполнителем. 2. Скорректировать УП. Отв. Технолог ТО | Не отражены в 1C:ERP
2771 | С00-0000051 | 13.05.2026 | ЦГЦ Большая линия | (ПФК) Крышка люка ФГН-11,5-02 (маркировка) | ОО | 7 | 15.54 | Несоответствие требованиям КД | лишнее отверстие | Устранимое | УМИ корпус №11 | Технологический отдел | Смена А УМИ | Некорректно разработана программа для оборудования | Невнимательность исполнителя | 1.Провести профилактическая беседа с исполнителем. 2. Скорректировать УП. Отв. Технолог ТО | Не отражены в 1C:ERP
2772 | С00-0000052 | 15.05.2026 | Корпус №01 | (ПФК) Секция балки СБ-W/4-4320 (профилирование) | ДО | 4 | 253.16 | Несоответствие требованиям КД | отверстия не соответствуют чертежу | Устранимое | УМИ корпус №2 | Участок металлоизделий | Смена А УМИ | Некорректно разработана программа для оборудования | Невнимательность исполнителя | Проводить контроль первого изделия при использовании новой программы Отв. сменные мастера/бригадиры срок: постоянно | Не отражены в 1C:ERP
2773 | С00-0000054 | 19.05.2026 | ЦГЦ Большая линия | ГПЦ(80) Секция балки деформационного шва СБ-ДШ-W/3-3320/0,5-М5 | МО | 20 | 751.54 | Не соответствует марка стали и /или материал | из разной стали | Устранимое | УМИ корпус №11 | Участок металлоизделий | Смена А УМИ | Не проведён технический контроль продукции, сырья, материалов, комплектующих | Невнимательность исполнителя | 1. Усилить контроль. 2. Проводить контроль и проверку кремния на СиМ отв. сменный мастер/бригадир | Не отражены в 1C:ERP
2774 | С00-0000055 | 21.05.2026 | ЦГЦ Большая линия | (ПФК) Кронштейн (ПО 350.03.00.000 СБ) (сварка) | ПО | 50 | 131.5 | Несоответствие сварного соединения требованиям КД | Сварные швы не соответствуют п 4.3.11 ГОСТ 9.307 | Устранимое | УМИ корпус №11 | Участок металлоизделий | Смена А УМИ | Не проведён технический контроль продукции, сырья, материалов, комплектующих | Невнимательность исполнителя | Усилить самоконтроль после сварки изделий на роботе Отв. Сменный мастер/бригадир | Не отражены в 1C:ERP
2775 | С00-0000056 | 23.05.2026 | ЦГЦ Большая линия | (ПФК) Настил Р 33,3х11,1/30х2 1 А 1000х1000 (РН 040.03.00.000 СБ) (сварка лазерная) | Настилы прессованные | 1 | 23.57 | Отсутствует сварной шов | Отсутствует сварной шов | Устранимое | УПН корпус №07 | Участок производства настилов | Смена А УПН | Малый опыт работы на оборудовании/технологической операции | Невнимательность исполнителя | Причина - некорректные настройки на контактной сварке. Корректирующие действия - вызов технолога для подбора правильных параметров сварки, настройка и | Не отражены в 1C:ERP
2776 | С00-0000057 | 27.05.2026 | Корпус №01 | (ПФК) Настил Р 44,4х11,1/30х3 А 895х1517 (сварка лазерная) | Настилы прессованные | 2 | 71.28 | Дефекты сварных швов |  | Устранимое | УПН корпус №13 | Участок производства настилов | Смена Б УПН | Нарушение режимов работы оборудования | Невнимательность исполнителя | Дополнительный контроль со стороны мастера и технолога за процессом контактной сварки. | Не отражены в 1C:ERP
2777 | С00-0000058 | 27.05.2026 | Корпус №01 | ГПСкомпл(60) Стойка опоры ОМ-5,37-ц (консоль 6 м) | МК | 2 | 255.26 | Механическое повреждение | замятие | Устранимое | Не определено |  | Невозможно установить | Невнимательность исполнителя | Невнимательность исполнителя | механическое повреждение, возможно при транспортировке | Не отражены в 1C:ERP
2778 | С00-0000059 | 28.05.2026 | Участок 8-11 корпуса | (ПФК) Цоколь металлический (410х300х170, отв. 135х246, М24) (сварка) | По чертежам заказчика | 24 | 753.36 | Некорректное позиционирование детали (деталей) | Некорректное позиционирование детали №2 | Малозначительное | УМИ Корпус №11 | Департамент производства | Смена В УМИ | Нарушение требований технологической документации | Невнимательность исполнителя | Усилить внимание к прописанным требованиям в КД со стороны исполнителей. Отв. см. мастер УМИ. | Не отражены в 1C:ERP
2779 | С00-0000060 | 29.05.2026 | Участок производства настилов | _уу_Полоса 5,0*30*6000 ГОСТ 103-2006/ Ст3сп | СиМ | 59 | 417.012 | Несоответствие геометрических размеров | длина меньше 6000 мм | В лом; | Не определено |  | Входной контроль СиМ
2780 | С00-0000061 | 01.06.2026 | ЦГЦ Большая линия | (ПФК) Настил Р 44,4х11,1/30х3 А 1005х1095 (сварка лазерная) | Настилы прессованные | 2 | 57.48 | Отсутствует сварной шов | Отсутствует сварной шов | Устранимое | УПН корпус №07 | Участок производства настилов | Невозможно установить | При разработке технологии выбраны неоптимальные процессы, операции, режимы работы оборудования |  | Технология контактной сварки отрабатывается и дорабатывается по настоящее время. В дневные смены сотрудник тех. отдела проверяет и подбирает режимы св | Не отражены в 1C:ERP
2781 | С00-0000062 | 02.06.2026 | Участок производства настилов | (ПФ) Заготовка настила SP 34х50/30х3 S4 4000х1000 (заготовка-сварка) | Настилы сварные | 2 | 180.44 | Невыполнение требований НТД | Кривизна несущей полосы, несплавление связующего прутка. | Неустранимое | УПН корпус №13 | Участок производства настилов | Невозможно установить | При разработке технологии выбраны неоптимальные процессы, операции, режимы работы оборудования |  | При сварке матов на линии обязательно присутствует технолог.
2782 | С00-0000063 | 04.06.2026 | ЦГЦ Большая линия | ПФЦ(40) Настил Р 44,4х11,1/30х3 А Zn 935х1095 (оцинкование) | Настилы прессованные | 24 | 642.48 | Дефекты сварных швов | дефект сварного шва после оцинкования | Устранимое | УПН корпус №13 | Участок производства настилов | Невозможно установить | При разработке технологии выбраны неоптимальные процессы, операции, режимы работы оборудования | Невнимательность исполнителя | Технология контактной сварки отрабатывается и дорабатывается по настоящее время. В дневные смены сотрудник тех. отдела проверяет и подбирает режимы св | Не отражены в 1C:ERP
2783 | С00-0000064 | 04.06.2026 | ЦГЦ Большая линия | ПФЦ(40) Настил Р 44,4х11,1/30х3 А Zn 895х1095 (оцинкование) | Настилы прессованные | 9 | 231.66 | Дефекты сварных швов | дефект сварного шва после оцинкования | Устранимое | УПН корпус №13 | Участок производства настилов | Невозможно установить | При разработке технологии выбраны неоптимальные процессы, операции, режимы работы оборудования | Невнимательность исполнителя | Технология контактной сварки отрабатывается и дорабатывается по настоящее время. В дневные смены сотрудник тех. отдела проверяет и подбирает режимы св | Не отражены в 1C:ERP
2784 | С00-0000066 | 10.06.2026 | Корпус №01 | ГПЦ(120) Секция балки СБ-W/4-6320/1,5 | ДО | 1 | 85.868 | Механическое повреждение | замятие | Устранимое | Не определено | _Структура ПМ-ГРУПП | Невозможно установить |  |  | Невозможно установить причину | Не отражены в 1C:ERP
2785 | С00-0000067 | 10.06.2026 | Корпус №01 | (ПФК) Настил SP 34х38/25х2 S4 А 730х750 (сварка) | Настилы сварные | 1 | 8.12 | Отсутствует сварной шов | Отсутствует сварной шов | Устранимое | УПН корпус №13 | Участок производства настилов | Невозможно установить | При разработке технологии выбраны неоптимальные процессы, операции, режимы работы оборудования | Невнимательность исполнителя | Настройка работы режимов контактной сварки корректируется, для качественного сплавления металла. Данная задача на контроле технолога. | Не отражены в 1C:ERP
2786 | С00-0000068 | 10.06.2026 | Корпус №01 | ДЛЯ ЗК 496 и 497_ГПЦ(80) Секция ограждения пешеходного 427-1,0Д/2,0 Крест (80) | ПО | 102 | 1191.36 | Отклонение от прямолинейности | Отклонение от прямолинейности | Устранимое | УМИ корпус №11 | Участок металлоизделий | Невозможно установить | При разработке технологии выбраны неоптимальные процессы, операции, режимы работы оборудования | Невнимательность исполнителя | Доработать кондуктор и поменять порядок сварки изделия. Отв. наладчик и инженер по сварке. | Не отражены в 1C:ERP
2787 | С00-0000069 | 10.06.2026 | Корпус №01 | (ПФК) Настил Р 44,4х11,1/30х3 А 935х1380 (сварка лазерная) | Настилы прессованные | 2 | 67.76 | Отсутствует сварной шов | Отсутствует сварной шов | Устранимое | УПН корпус №13 | Участок производства настилов | Смена А УПН | При разработке технологии выбраны неоптимальные процессы, операции, режимы работы оборудования | Невнимательность исполнителя | Настройка работы режимов контактной сварки корректируется, для качественного сплавления металла. Данная задача на контроле технолога. | Не отражены в 1C:ERP
2788 | С00-0000069 | 10.06.2026 | Корпус №01 | (ПФК) Настил Р 44,4х11,1/30х3 А 935х1380 (сварка лазерная) | Настилы прессованные | 2 | 67.76 | Отклонение от допуска формы и расположения | отклонение по диагонали | Устранимое | УПН корпус №13 | Участок производства настилов | Смена А УПН | При разработке технологии выбраны неоптимальные процессы, операции, режимы работы оборудования | Невнимательность исполнителя | Настройка работы режимов контактной сварки корректируется, для качественного сплавления металла. Данная задача на контроле технолога. | Не отражены в 1C:ERP
2789 | С00-0000070 | 11.06.2026 | ЦГЦ Выпуск | ДЛЯ ЗК 496 и 497_ГПЦ(80) Секция ограждения пешеходного 427-1,0Д/2,0 Крест (80) | ПО | 5 | 58.4 | Отклонение от прямолинейности | кривые | Устранимое | УМИ корпус №11 | Участок металлоизделий | Невозможно установить | При разработке технологии выбраны неоптимальные процессы, операции, режимы работы оборудования | Невнимательность исполнителя | Доработать кондуктор и поменять порядок сварки изделия. Отв. наладчик и инженер по сварке. | Не отражены в 1C:ERP
2790 | С00-0000071 | 11.06.2026 | Корпус №01 | ГПЦ(60) Секция нижняя ВМО-25/6+М5-ц(60) | Мачты | 1 | 516.75 | Несоответствие геометрических размеров | отклонение по изгибу ствола | Малозначительное | УМИ корпус №11 | Участок металлоизделий | Невозможно установить | Не проведён технический контроль продукции, сырья, материалов, комплектующих | Невнимательность исполнителя | Провести беседу с исполнителем о требованиях к качеству продукции и корректности чтения КД Отв. сменный мастер/бригадир | Не отражены в 1C:ERP
2791 | С00-0000072 | 16.06.2026 | Корпус №01 | (ПФК(закупка)) Настил SP 34х38/25х2 S4 А 730х750 (от поставщика/переработчика) | Настилы сварные | 2 | 16.24 | Отсутствует сварной шов | Отсутствует сварной шов | Устранимое | Не определено | Участок производства настилов | Смены А+Б+В УПН | Неисправности оборудования, влияющие на качество продукции | Малый опыт работы на оборудовании/технологической операции | неправильно подобраны настройки на линии сварки решетчатых настилов. принято решение, если идут дефекты по сварке, останавливать сварку и не варить бе | Не отражены в 1C:ERP
2792 | С00-0000073 | 17.06.2026 | Корпус №01 | (ПФК) Секция верхняя ВМО-25/6+М5 (расцинкование) | МК, другое | 1 | 133.14 | Отклонение формообразования и линейных размеров |  | Устранимое | Не определено | [5 empty] | Не отражены в 1C:ERP
2793 | С00-0000074 | 18.06.2026 | Корпус №01 | (ПФК) Консоль-амортизатор КА-140/С (БО 014.00.00.034-01) (профилирование) | ДО | 1 | 2.223 | Смещение сетки отверстий | Несоответсвие расположение отверстия | Неустранимое | УМИ корпус №4 | Участок металлоизделий | Смена А УМИ | Неисправности оборудования, влияющие на качество продукции | Невнимательность исполнителя | Усилить самоконтроль операторов проф. линии при укладке изделий в тарное место. Отв. см. мастера УМИ.
2794 | С00-0000075 | 18.06.2026 | Корпус №01 | ГПЦ(80) Стойка дорожная СД-1,45Ш14-3 | ДО | 1 | 17.88 | Отклонение от допуска формы и расположения | скошен срез | Неустранимое | УМИ корпус №4 | Участок металлоизделий | Невозможно установить | Невнимательность исполнителя | Невнимательность исполнителя | Усилить самоконтроль на пиле пакетной резки и на пробивке со стороны исполнителей. Отв. см. мастера УМИ.
2795 | С00-0000076 | 19.06.2026 | ЦГЦ Большая линия | НЕ ИСПОЛЬЗОВАТЬ_ПФЦ(60) Корпус оголовка (М 009.20.10.000 СБ) (оцинкование) | Мачты | 5 | 120.3 | Несоответствие геометрических размеров |  | Неустранимое | УМИ корпус №11 | Участок металлоизделий | Смена Б УМИ | Нарушение требований технологической документации | Невнимательность исполнителя | Конструктив будет изменен, проводятся опытные работы на ОЭУ.
2796 | С00-0000077 | 21.06.2026 | ЦГЦ Большая линия | ПФЦ(60) Секция 2 (М 013.02.00.000 СБ) (оцинкование) | Мачты | 1 | 607.14 | Несоответствие требованиям КД | уши приварены не по чертежу | Устранимое | УМИ корпус №11 | Участок металлоизделий | Смена Б УМИ | Нарушение требований технологической документации | Невнимательность исполнителя | проведен инструктаж о качестве продукции | Не отражены в 1C:ERP
2797 | С00-0000078 | 23.06.2026 | Корпус №01 | ГПЦ(80) Стойка СП11 | РО | 1 | 720.35 | Механическое повреждение |  | Устранимое | Не определено | Участок металлоизделий | Невозможно установить | Не определены (частично или полностью) требования к продукции | Невнимательность исполнителя | продукция от перерабтчика | Не отражены в 1C:ERP
2798 | С00-0000079 | 24.06.2026 | ЦГЦ Большая линия | ПФЦ(80) Деталь закладная ЗД-16 (оцинкование) | МК | 2 | 48.7 | Некорректное позиционирование детали (деталей) | трубка приварена со смещением | Устранимое | УМИ корпус №11 | Департамент производства | Смена В УМИ | Нарушение требований технологической документации | Невнимательность исполнителя | провести инструктаж с исполнителем о качестве выпускаемой продукции. Отв. см. мастер/бригадир | Не отражены в 1C:ERP
2799 | С00-0000080 | 26.06.2026 | ЦГЦ Большая линия | (ПФК) Настил SP 34х38/25х2 S4 А 730х750 (сварка) | Настилы сварные | 1 | 8.12 | Отсутствует сварной шов | оторван прут | Устранимое | УПН корпус №13 | Участок производства настилов | Смена Б УПН | Неправильное выполнение технологических операций по сварке | Невнимательность исполнителя | была проведена беседа с сотрудником | Не отражены в 1C:ERP
2800 | С00-0000081 | 29.06.2026 | _Склад корпус №13 | (ПФ) Заготовка настила SP 34х38/25х2 S4 6100х1000 (заготовка-сварка) | Настилы сварные | 1 | 90.62 | Непровар в корне сварного шва | непроварен связующий пруток, выпуклость | Неустранимое | УПН корпус №13 | Участок производства настилов | Смена А УПН | Неисправности оборудования, влияющие на качество продукции |  | Сварка осуществлялась с технологом,режимы сварки не смогли подобрать. На данный момент принято решение приостановить сварку данного вида изделий. Возм