## Лист_1
№ п/п | Номер | Дата | Место проведения контроля | Номенклатура | Группа номенклатуры | Кол., шт. | Кол., кг | Вид несоответствия | Несоответствие | Критичность несоответствия | Склад (место возникновения) | Ответственное подразделение за несоответствие | Ответственная смена за несоответствие | Коренная причина возникновения | Коренная причина необнаружения | Корректирующие действия | Затраты на доработку
442 | И00-0000225 | 02.07.2026 | Склад ПДС черный | ПФК(закупка) Элемент закладной ЗФ-24/4/К230-5,0 (Окно) (ЭЗ 354.00.00.000 СБ) (от поставщика/перераб | ОО | 40 | 7320 | Невыполнение технических требований КД | Дет. 2 Стержень (219х6 Д=4986) отсутствует притупление кромок пазов R1 min. | Устранимое | УМИ корпус №9 | Исполнительная дирекция Продмаш | Невозможно установить | Не проведён технический контроль продукции, сырья, материалов, комплектующих | Не проведён технический контроль продукции, сырья, материалов, комплектующих | В систему заведены операции "Слесарная" для стыкового и стандартного изготовления, номеклатура ниже (ПФ) Стержень (219х6 L=4986) (ЭЗ 354.00.00.001) (с | Отражены в 1C:ERP
443 | И00-0000226 | 02.07.2026 | Склад готовой продукции | ГПЦ(настил)(80) Настил SP 34х38/25х2 S4 А Zn 730х750 | Настилы сварные | 60 | 487.2 | Невыполнение требований НТД | 1. Выступ связующего элемента относительно несущей полосы 0,8-1,0 мм (по СТО не более 0,5 мм). 2.Выступание связующих элементов над несущими полосами 2,5-4,0 мм (по СТО не более 1,5 мм). 3. Поры. | Устранимое | УПН корпус №13 | Участок производства настилов | Смены А+Б+В УПН | При разработке технологии выбраны неоптимальные процессы, операции, режимы работы оборудования | Нарушение режимов работы оборудования | Изготовление сварных матов стоит на контроле сменного мастера, сотрудника Техотдела и менеджера по производству. Подбтраются оптимальные параметры сва | Не отражены в 1C:ERP
444 | И00-0000226 | 02.07.2026 | Склад готовой продукции | ГПЦ(настил)(80) Настил SP 34х38/25х2 S4 А Zn 730х750 | Настилы сварные | 60 | 487.2 | Невыполнение требований НТД | 1. Выступ связующего элемента относительно несущей полосы 0,8-1,0 мм (по СТО не более 0,5 мм). 2.Выступание связующих элементов над несущими полосами 2,5-4,0 мм (по СТО не более 1,5 мм). 3. Поры. 4. Отклонение от прямолинейности боковых несущих полос 2 мм (по СТО не более 1,8 мм). 5. Отсутствие штампа самоконтроля. 6. Выступание несущих полос над обрамляющими 3 мм (по СТО не более 1 мм) 7. Несплавление | Устранимое | УПН корпус №13 | Участок производства настилов | Смены А+Б+В УПН | При разработке технологии выбраны неоптимальные процессы, операции, режимы работы оборудования | Нарушение режимов работы оборудования | Изготовление сварных матов стоит на контроле сменного мастера, сотрудника Техотдела и менеджера по производству. Подбтраются оптимальные параметры сва | Не отражены в 1C:ERP
445 | И00-0000226 | 02.07.2026 | Склад готовой продукции | ГПЦ(настил)(80) Настил SP 34х38/25х2 S4 А Zn 730х750 | Настилы сварные | 60 | 487.2 | Невыполнение требований НТД | 1. Выступ связующего элемента относительно несущей полосы 0,8-1,0 мм (по СТО не более 0,5 мм). 2.Выступание связующих элементов над несущими полосами 2,5-4,0 мм (по СТО не более 1,5 мм). 3. Поры. 4. Отсутствие штампа самоконтроля | Устранимое | УПН корпус №13 | Участок производства настилов | Смены А+Б+В УПН | При разработке технологии выбраны неоптимальные процессы, операции, режимы работы оборудования | Нарушение режимов работы оборудования | Изготовление сварных матов стоит на контроле сменного мастера, сотрудника Техотдела и менеджера по производству. Подбтраются оптимальные параметры сва | Не отражены в 1C:ERP
446 | И00-0000226 | 02.07.2026 | Склад готовой продукции | ГПЦ(настил)(80) Настил SP 34х38/25х2 S4 А Zn 730х750 | Настилы сварные | 60 | 487.2 | Невыполнение требований НТД | 1. Выступ связующего элемента относительно несущей полосы 0,8-1,0 мм (по СТО не более 0,5 мм). 2.Выступание связующих элементов над несущими полосами 2,5-4,0 мм (по СТО не более 1,5 мм). 3. Поры. 4. Отсутствие штампа самоконтроля. | Устранимое | УПН корпус №13 | Участок производства настилов | Смены А+Б+В УПН | При разработке технологии выбраны неоптимальные процессы, операции, режимы работы оборудования | Нарушение режимов работы оборудования | Изготовление сварных матов стоит на контроле сменного мастера, сотрудника Техотдела и менеджера по производству. Подбтраются оптимальные параметры сва | Не отражены в 1C:ERP
447 | И00-0000227 | 06.07.2026 | Корпус №11 | (ПФК) Секция заполнения СЗ-3000 (сварка) | ПО | 44 | 783.2 | Дефекты сварных швов | 1. Несплавление. 2. Поры. 3. Брызги металла. 4. Не заваренные кратеры | Устранимое | УМИ корпус №11 | Участок металлоизделий | Смена А УМИ | Не проведён технический контроль продукции, сырья, материалов, комплектующих | Невнимательность исполнителя | Провести беседу с исполнителем, усилить контроль отв. сменный мастер/бригадир | Не отражены в 1C:ERP
448 | И00-0000228 | 06.07.2026 | Корпус №11 | (ПФК) Основание (М 009.80.01.000 СБ) (сварка) | Мачты | 4 | 46.12 | Невыполнение требований НТД | 1. Прогиб в плоскости детали поз.2 - 2 мм (по ГОСТ 23118 не более 0,3 мм). 2. Отсутствует штамп самоконтроля | Малозначительное Устранимое | УМИ корпус №11 | Департамент производства | Смена В УМИ | Нарушение требований технологической документации | Невнимательность исполнителя | Провести беседу с исполнителем, усилить контроль отв. сменный мастер/бригадир | Не отражены в 1C:ERP
449 | И00-0000229 | 07.07.2026 | Корпус №11 | (ПФК) Секция заполнения СЗ-3000 (сварка) | ПО | 44 | 783.2 | Брызги металла | Брызги металла | Устранимое | УМИ корпус №11 | Участок металлоизделий | Смена А УМИ | Не проведён технический контроль продукции, сырья, материалов, комплектующих | Невнимательность исполнителя | Провести беседу с исполнителем, усилить контроль отв. сменный мастер/бригадир | Не отражены в 1C:ERP
450 | И00-0000230 | 07.07.2026 | Корпус №11 | (ПФК) Стойка перильная СПО-014 (сварка) | ПО | 19 | 247.76 | Невыполнение требований НТД | Несоответствия требованиям КД: 1. Неверное позиционирование детали 2. Дефекты сварных швов: 1. Поры. 2. Брызги металла. 3. Натеки. 4. Плохое повторное возбуждение дуги. 5. Ассиметричный сварной шов. | Устранимое | УМИ корпус №11 | Участок металлоизделий | Смена А УМИ | Малый опыт работы на оборудовании/технологической операции | Невнимательность исполнителя | проведена беседа с исполнителем о качестве выпускаемой продукции. отв. мастер/бригадир | Не отражены в 1C:ERP
451 | И00-0000231 | 07.07.2026 | Корпус №11 | (ПФК) Перильное ограждение П2 (Ц 208.03.00.000 СБ) (снятие фасок) | МК | 14 | 1119.44 | Невыполнение требований НТД | 1. Сварной шов неполной длины. 2. Брызги металла. 3. Плохое повторное возбуждение дуги. 4. Кратеры. 5. Натеки. 6. Цепочка застывших капель. 7. Отсутствие штампа самоконтроля. | Устранимое | УМИ корпус №11 | Участок металлоизделий | Смена А УМИ | Невнимательность исполнителя | Малый опыт работы на оборудовании/технологической операции | проведен инструктаж о качестве изделий с исполнителем | Не отражены в 1C:ERP
452 | И00-0000232 | 09.07.2026 | Корпус №11 | (ПФ) Оболочка нижней секции (М 009.01.10.000) (сварка) | Мачты | 1 | 1570.55 | Невыполнение требований НТД | 1. Брызги металла. 2. Натеки. 3. Плохое повторное возбуждение дуги. 4. Несплавление. 5. Остатки сварочной проволоки. 6. Деталь 5 по КД 3 шт, фактически 4 шт. | Устранимое | УМИ корпус №11 | Участок металлоизделий | Смена А УМИ | Нарушение требований к качеству и техническим характеристикам изделий | Невнимательность исполнителя | с исполнителеми проведена беседа | Не отражены в 1C:ERP
453 | И00-0000233 | 09.07.2026 | Корпус №11 | (ПФК) Стойка перильная СПО-012 (сварка) | ПО | 45 | 519.75 | Дефекты сварных швов | 1. Брызги металла. 2. Плохое повторное возбужение дуги. | Устранимое | УМИ корпус №11 | Департамент производства | Смена В УМИ | Оборудование не обеспечивает выполнение требований по качеству и производительности (морально устаре | Невнимательность исполнителя | Провести беседу с исполнителями, усилить контроль отв. сменный мастер/бригадир. Наладчик скорректировал работу робота. | Не отражены в 1C:ERP
454 | И00-0000234 | 13.07.2026 | Склад готовой продукции | ГПСкомпл(60) Кронштейн 2.К1-1,5-1,5-Ф1-ц (МС 859.00.00.000 СБ) | ОО | 34 | 424.66 | Несоответствует упаковка тарного места | Упаковка тарного места не соответствует требованиям КД, НТД | Устранимое | ЦЦ БЛ | Департамент производства | Смены А+Б+В ЦГЦ | Упаковка не обеспечивает сохранность изделия при хранении и транспортировке | Не проведён технический контроль продукции, сырья, материалов, комплектующих | пересмотрели упаковку | Не отражены в 1C:ERP
455 | И00-0000234 | 13.07.2026 | Склад готовой продукции | ГПСкомпл(60) Кронштейн 2.К1-1,5-2,0-Ф1-ц (МС 862.00.00.000 СБ) | ОО | 4 | 55.88 | Несоответствует упаковка тарного места | Упаковка тарного места не соответствует требованиям КД, НТД | Устранимое | ЦЦ БЛ | Департамент производства | Смены А+Б+В ЦГЦ | Упаковка не обеспечивает сохранность изделия при хранении и транспортировке | Не проведён технический контроль продукции, сырья, материалов, комплектующих | пересмотрели упаковку | Не отражены в 1C:ERP
456 | И00-0000234 | 13.07.2026 | Склад готовой продукции | ГПСкомпл(60) Кронштейн 1.К2-2,0-1,5-0/180-Ф4-ц (МС 866.00.00.000 СБ) | ОО | 15 | 442.5 | Несоответствует упаковка тарного места | Упаковка тарного места не соответствует требованиям КД, НТД | Устранимое | ЦЦ БЛ | Департамент производства | Смены А+Б+В ЦГЦ | Упаковка не обеспечивает сохранность изделия при хранении и транспортировке | Не проведён технический контроль продукции, сырья, материалов, комплектующих | пересмотрели упаковку | Не отражены в 1C:ERP
457 | И00-0000234 | 13.07.2026 | Склад готовой продукции | ГПСкомпл(60) Кронштейн 2.К2-2,0-2,0-0/-Ф5-ц | ОО | 36 | 1224 | Несоответствует упаковка тарного места | Упаковка тарного места не соответствует требованиям КД, НТД | Устранимое | ЦЦ БЛ | Департамент производства | Смены А+Б+В ЦГЦ | Упаковка не обеспечивает сохранность изделия при хранении и транспортировке | Не проведён технический контроль продукции, сырья, материалов, комплектующих | пересмотрели упаковку | Не отражены в 1C:ERP
458 | И00-0000234 | 13.07.2026 | Склад готовой продукции | ГПСкомпл(60) Кронштейн 2.К2-1,0-1,5-0/180-Ф5-ц | ОО | 45 | 1218.6 | Несоответствует упаковка тарного места | Упаковка тарного места не соответствует требованиям КД | Устранимое | ЦЦ БЛ | Департамент производства | Смены А+Б+В ЦГЦ | Упаковка не обеспечивает сохранность изделия при хранении и транспортировке | Не проведён технический контроль продукции, сырья, материалов, комплектующих | пересмотрели упаковку | Не отражены в 1C:ERP
465 | И00-0000236 | 16.07.2026 | Склад готовой продукции | ГПЦ(настил)(80) Настил SP 34х38/25х2 S4 А Zn 730х750 | Настилы сварные | 60 | 487.2 | Невыполнение требований НТД | Бурая ржавчина, локальные участки без нанесения покрытия, следы доработки сваркой. Отсутствует маркировочная бирка. Предельное отклонение несущей полосы – выгнутость до 5 мм (СТО 07525912-049-2024 не более (1/200)*L – не более 3,7 мм) | Устранимое | УПН корпус №13 | Участок производства настилов | Невозможно установить | Малый опыт работы на оборудовании/технологической операции | Невнимательность исполнителя |  | Не отражены в 1C:ERP
466 | И00-0000236 | 16.07.2026 | Склад готовой продукции | ГПЦ(настил)(80) Настил SP 34х38/25х2 S4 А Zn 730х750 | Настилы сварные | 60 | 487.2 | Несоответствия ЦП | Бурая ржавчина, локальные участки без нанесения покрытия, следы доработки сваркой. На бирке отсутствует печать самоконтроля. | Устранимое | УПН корпус №13 | Участок производства настилов | Невозможно установить | Малый опыт работы на оборудовании/технологической операции | Невнимательность исполнителя |  | Не отражены в 1C:ERP
467 | И00-0000237 | 16.07.2026 | Склад готовой продукции | ГПЦ(настил)(40) Настил SP 34х38/30х2 А Zn 1230х1130 К | Настилы сварные | 1 | 26 | Отклонение от прямолинейности | Предельные отклонения несущей полосы - вогнутость до 12 мм. | Устранимое | УПН корпус №13 | Участок производства настилов | Смены А+Б+В УПН | При разработке технологии выбраны неоптимальные процессы, операции, режимы работы оборудования | Невнимательность исполнителя | Проверять продукцию в черном. | Отражены в 1C:ERP
468 | И00-0000237 | 16.07.2026 | Склад готовой продукции | ГПЦ(настил)(80) Настил SP 34х38/25х2 S4 А Zn 730х750 | Настилы сварные | 40 | 324.8 | Отклонение от прямолинейности | Предельные отклонения несущей полосы - вогнутость до 10 мм. | Устранимое | УПН корпус №13 | Участок производства настилов | Смены А+Б+В УПН | При разработке технологии выбраны неоптимальные процессы, операции, режимы работы оборудования | Невнимательность исполнителя | Проверять продукцию в черном. | Отражены в 1C:ERP
469 | И00-0000237 | 16.07.2026 | Склад готовой продукции | ГПЦ(настил)(80) Настил SP 34х38/25х2 S4 А Zn 730х750 | Настилы сварные | 40 | 324.8 | Отклонение от прямолинейности | Предельные отклонения несущей полосы - вогнутость до 10 мм. | Устранимое | УПН корпус №13 | Участок производства настилов | Смены А+Б+В УПН | При разработке технологии выбраны неоптимальные процессы, операции, режимы работы оборудования | Невнимательность исполнителя | Проверять продукцию в черном. | Отражены в 1C:ERP
470 | И00-0000238 | 16.07.2026 | Корпус №11 | (ПФ) Ухо (М 009.01.00.004) (раскрой) | Мачты | 12 | 16.8 | Отсутствует маркировка | Отсутствует маркировочная бирка | Устранимое | Логистика
471 | И00-0000238 | 16.07.2026 | Корпус №11 | (ОО_ПФК) Деформационная секция №8 (сварка), (опытный образец) | ФО | 1 | 22.22 | Отсутствует маркировка | Отсутствует маркировочная бирка | Устранимое | Логистика
472 | И00-0000238 | 16.07.2026 | Корпус №11 | (ПФК(закупка)) Упор задний СМО-1,0Д-03-000 (от поставщика/переработчика) | МО | 1 | 6.4 | Отсутствует маркировка | Отсутствует маркировочная бирка | Устранимое | Логистика
473 | И00-0000238 | 16.07.2026 | Корпус №11 | (ПФК) Опора СМО-1,0Д-02-000 (сварка) | МО | 9 | 90.63 | Отсутствует маркировка | Отсутствует маркировочная бирка | Устранимое | Логистика
474 | И00-0000239 | 16.07.2026 | Корпус №11 | (ПФК) Карниз К1 (Ц 208.04.00.000 СБ) (снятие фасок) | МК | 4 | 363.24 | Невыполнение требований НТД | 1. Прогиб в плоскости детали поз 3. - 3-5 мм (по ГОСТ 2318 не более 0,001х2062 = 2 мм). 2. Не выполнено снятие фаски 2х45.. | Малозначительное Устранимое | УМИ корпус №11 | Участок металлоизделий | Смена Б УМИ | При разработке технологии выбраны неоптимальные процессы, операции, режимы работы оборудования | Не проведён технический контроль продукции, сырья, материалов, комплектующих | с исполнителем проведена разьеснительная беседа | Не отражены в 1C:ERP
475 | И00-0000239 | 16.07.2026 | Корпус №11 | (ПФК) Карниз К1н (Ц 208.24.00.000 СБ) (снятие фасок) | МК | 5 | 454.05 | Невыполнение требований НТД | 1. Прогиб в плоскости детали поз 3. - 3-5 мм (по ГОСТ 2318 не более 0,001х2062 = 2 мм). 2. Не выполнено снятие фаски 2х45.. | Малозначительное Устранимое | УМИ корпус №11 | Участок металлоизделий | Смена Б УМИ | При разработке технологии выбраны неоптимальные процессы, операции, режимы работы оборудования | Не проведён технический контроль продукции, сырья, материалов, комплектующих | с исполнителем проведена разьеснительная беседа | Не отражены в 1C:ERP
476 | И00-0000240 | 16.07.2026 | Корпус №11 | (ПФК) Лестница Л0 (Ц 208.06.00.000 СБ) (сварка) | МК | 1 | 112.68 | Невыполнение требований НТД | 1. Прогиб в плоскости детали поз.2 - 17 мм (по ГОСТ 23118 не более 10 мм). 2. Сварной шов №3 не соответствует ГОСТ 14098. 3. Брызги металла. | Малозначительное Устранимое | УМИ корпус №11 | Участок металлоизделий | Смена В УМИ | Нарушение требований к качеству и техническим характеристикам изделий | Невнимательность исполнителя | с сотрудниками проведена беседа , быть более внимательными к изготавлеваемой продукции | Не отражены в 1C:ERP
477 | И00-0000241 | 16.07.2026 | Корпус №11 | (ПФК) Стойка перильная СПО-012 (сварка) | ПО | 36 | 415.8 | Дефекты сварных швов | 1. Сварной шов выполнен по незамкнутому контуру. 2. Брызги металла. 3. Плохое повторное возбуждение дуги. | Устранимое | УМИ корпус №11 | Департамент производства | Смена В УМИ | Малый опыт работы на оборудовании/технологической операции | Невнимательность исполнителя | усилить контроль за качеством выпускаемой продукции,инструктаж операторов. отв. мастер /бригадар | Не отражены в 1C:ERP
478 | И00-0000242 | 16.07.2026 | Склад ПДС черный | _уу_Лист 5,0 ГОСТ 19903-2015/ 09Г2С, В-09Г2С (С345) | СиМ | 16451 | 16451 | Бурая ржавчина | Степень окисления В, локально, до 100 мм от кромки. (И 027-2024) | Не указано | Логистика
479 | И00-0000242 | 16.07.2026 | Склад ПДС черный | _уу_Лист 5,0 ГОСТ 19903-2015/ 09Г2С, В-09Г2С (С345) | СиМ | 8545 | 8545 | Бурая ржавчина | Степень окисления В, по всей поверхности. (И 027-2024) | Не указано | Логистика
480 | И00-0000242 | 16.07.2026 | Склад ПДС черный | _уу_Лист 5,0 ГОСТ 19903-2015/ 09Г2С, В-09Г2С (С345) | СиМ | 7655 | 7655 | Бурая ржавчина | Степень окисления В, по всей поверхности. (И 027-2024) | Не указано | Логистика
481 | И00-0000242 | 16.07.2026 | Склад ПДС черный | _уу_Лист 5,0 ГОСТ 19903-2015/ 09Г2С, В-09Г2С (С345) | СиМ | 580 | 580 | Бурая ржавчина | Толщ. мм: 4,1-4,3. Степень окисления В-С, по всей поверхности. (И 027-2024) | Не указано | Логистика
482 | И00-0000243 | 20.07.2026 | Корпус №09 | (ПФК) Настил Р 33,3х33,3/30х2 А 1895х1374 (Н-3/1) (сварка лазерная) | Настилы прессованные | 3 | 73.08 | Несоответствие геометрических размеров | По КД размер 1374-4 мм, фактически 1376-1380 мм | Устранимое | УПН корпус №9 | Участок производства настилов | Смена Б УПН | Неправильное выполнение технологических операций по сварке | Невнимательность исполнителя | беседа с сотрудником | Не отражены в 1C:ERP
483 | И00-0000243 | 20.07.2026 | Корпус №09 | (ПФК) Настил Р 33,3х33,3/30х2 А 1895х1374 (Н-3) (сварка лазерная) | Настилы прессованные | 1 | 24.36 | Несоответствие геометрических размеров | По КД размер 1374-4 мм, фактически 1376 мм | Устранимое | УПН корпус №9 | Участок производства настилов | Смена Б УПН | Неправильное выполнение технологических операций по сварке | Невнимательность исполнителя | беседа с сотрудником | Не отражены в 1C:ERP
484 | И00-0000243 | 20.07.2026 | Корпус №09 | (ПФК) Настил Р 33,3х33,3/30х2 А 1070х1374 (Н-2) (сварка лазерная) | Настилы прессованные | 5 | 112.05 | Несоответствие геометрических размеров | По КД размер 1374-4 мм, фактически 1375-1376 мм | Устранимое | УПН корпус №9 | Участок производства настилов | Смена Б УПН | Неправильное выполнение технологических операций по сварке | Невнимательность исполнителя | беседа с сотрудником | Не отражены в 1C:ERP
485 | И00-0000243 | 20.07.2026 | Корпус №09 | (ПФК) Настил Р 33,3х33,3/30х2 А 1070х1374 (Н-2/1) (сварка лазерная) | Настилы прессованные | 5 | 112.05 | Несоответствие геометрических размеров | По КД размер 1374-4 мм, фактически 1375-1376 мм | Устранимое | УПН корпус №9 | Участок производства настилов | Смена Б УПН | Неправильное выполнение технологических операций по сварке | Невнимательность исполнителя | беседа с сотрудником | Не отражены в 1C:ERP
486 | И00-0000244 | 20.07.2026 | Корпус №11 | (ПФК) Секция прохода СП10 (Ц 208.14.00.000 СБ) (снятие фасок) | МК | 2 | 124.9 | Дефекты сварных швов | Брызги металла, пора, плохое повторное возбуждение дуги | Устранимое | УМИ корпус №11 | Участок металлоизделий | Смена Б УМИ | Нарушение требований технологической документации | Невнимательность исполнителя | проведен инструктаж с сотрудниками о качестве выпускаемой продукции | Не отражены в 1C:ERP
487 | И00-0000245 | 20.07.2026 | Корпус №11 | (ПФК) Ограждение пешеходное ограничивающее 401-ОПО-Д/1,0-2,0 (сварка) | ПО | 16 | 239.36 | Сварной шов выполнен не по всей длине сопряжения деталей | Соединение дет. 5 с дет. 3 и соединение дет. 5 с дет. 2 и 4 сварной шоф №2 неполной длины. | Устранимое | УМИ корпус №11 | Участок металлоизделий | Смена Б УМИ | Нарушение требований технологической документации | Невнимательность исполнителя | корректировка работы робота | Не отражены в 1C:ERP
488 | И00-0000246 | 25.07.2026 | ЦГЦ Выпуск | ГПЦ(80) Стойка мостовая СМ-2 (ГОСТ 26804) | МО | 12 | 233.52 | Отсутствует маркировка | Отсутствует маркировка с логотипом завода. | Малозначительное | ЦЦ Зачистка | Исполнительная дирекция Продмаш | Невозможно установить | Оборудование не обеспечивает выполнение требований по качеству и производительности (морально устаре |  | При постановке штемпельной краской принято решение не ставить логотип завода, так как это не является обязательным требованием по ТР ТС 014
489 | И00-0000247 | 27.07.2026 | Склад готовой продукции | ГПЦ(80) Стойка дорожная СД-1,95Ш14-3 | ДО | 15 | 356.7 | Несоответствия ЦП | Несплошность цинкового покрытия (непроцинковка), забоины до основного металла, бурая ржавчина. | Устранимое | ЦЦ БЛ | Цех цинкования | Смена Б ЦГЦ | Не проведён технический контроль продукции, сырья, материалов, комплектующих | Невнимательность исполнителя | Провести инструктаж с операторами участка зачистки | Не отражены в 1C:ERP
490 | И00-0000248 | 27.07.2026 | Склад готовой продукции | ГПЦ(80) Основание ФО-У-80 | ДО | 3 | 431.04 | Наплывы цинка в виде острых капель | Дефекты ЦП: забоины до основного металла, острые капли | Устранимое | ЦЦ БЛ | Цех цинкования | Смена В ЦГЦ | Отсутствует контроль параметров технологического процесса | Не проведён технический контроль продукции, сырья, материалов, комплектующих | после правки продукцию возвращать на доработку в цех цинкования, а не отправлять как готовую на СГП | Не отражены в 1C:ERP
491 | И00-0000248 | 27.07.2026 | Склад готовой продукции | ГПЦ(80) Основание ФО-У-80 | ДО | 1 | 143.68 | Наплывы цинка в виде острых капель | Дефекты ЦП: наплывы в виде острых капель | Устранимое | ЦЦ БЛ | Цех цинкования | Смена В ЦГЦ | Отсутствует контроль параметров технологического процесса | Не проведён технический контроль продукции, сырья, материалов, комплектующих | после правки продукцию возвращать на доработку в цех цинкования, а не отправлять как готовую на СГП | Не отражены в 1C:ERP
492 | И00-0000249 | 27.07.2026 | Склад готовой продукции | ГПЦ(100) Секция прохода СП2-1 (Ц 208.32.01.000 СБ) | МК | 6 | 618.06 | Бурая ржавчина | Бурая ржавчина | Устранимое | ЦЦ БЛ | Центр технической обработки заказов | Невозможно установить | Ошибки в чертежах/конструкторской документации (КД) |  | Гост 9.307 4.3.4 Расстояние между параллельными поверхностями в изделии должно быть не менее 4 мм. Примечание — При расстояниях менее 4 мм возможна не | Не отражены в 1C:ERP
493 | И00-0000249 | 27.07.2026 | Склад готовой продукции | ГПЦ(100) Карниз К2 (Ц 208.07.00.000 СБ) | МК | 3 | 354.39 | Бурая ржавчина | Бурая ржавчина | Устранимое | ЦЦ БЛ | Центр технической обработки заказов | Невозможно установить | Ошибки в чертежах/конструкторской документации (КД) |  | Гост 9.307 4.3.4 Расстояние между параллельными поверхностями в изделии должно быть не менее 4 мм. Примечание — При расстояниях менее 4 мм возможна не | Не отражены в 1C:ERP
494 | И00-0000249 | 27.07.2026 | Склад готовой продукции | ГПЦ(100) Карниз К2 (Ц 208.07.00.000 СБ) | МК | 1 | 118.13 | Забоины ЦП до основного металла | Забоины ЦП до основного металла | Устранимое | ЦЦ БЛ | Центр технической обработки заказов | Невозможно установить | Ошибки в чертежах/конструкторской документации (КД) |  | Гост 9.307 4.3.4 Расстояние между параллельными поверхностями в изделии должно быть не менее 4 мм. Примечание — При расстояниях менее 4 мм возможна не | Не отражены в 1C:ERP
495 | И00-0000249 | 27.07.2026 | Склад готовой продукции | ГПЦ(100) Карниз К2 (Ц 208.07.00.000 СБ) | МК | 1 | 118.13 | Шлак (флюс, зола) на поверхности ЦП | Шлак (флюс, зола) на поверхности ЦП | Устранимое | ЦЦ БЛ | Центр технической обработки заказов | Невозможно установить | Ошибки в чертежах/конструкторской документации (КД) |  | Гост 9.307 4.3.4 Расстояние между параллельными поверхностями в изделии должно быть не менее 4 мм. Примечание — При расстояниях менее 4 мм возможна не | Не отражены в 1C:ERP
496 | И00-0000249 | 27.07.2026 | Склад готовой продукции | ГПЦ(100) Карниз К1н (Ц 208.24.00.000 СБ) | МК | 3 | 272.43 | Несоответствия ЦП | Бурая ржавчина, забоины до основного металла, наплывы цинка | Устранимое | ЦЦ БЛ | Центр технической обработки заказов | Невозможно установить | Ошибки в чертежах/конструкторской документации (КД) |  | Гост 9.307 4.3.4 Расстояние между параллельными поверхностями в изделии должно быть не менее 4 мм. Примечание — При расстояниях менее 4 мм возможна не | Не отражены в 1C:ERP
497 | И00-0000250 | 28.07.2026 | Корпус №11 | (ПФК) Стойка перильная СПО-014 (210х120, М20) (сварка) | ПО | 17 | 287.3 | Дефекты сварных швов | Кратеры, цепочка пор, отсутствие плавного перехода сварного шва к основному металлу, брызги металла, сварной шов выполнен не по замкному контуру. | Устранимое | УМИ корпус №11 | Участок металлоизделий | Смена Б УМИ | Нарушение требований технологической документации | Невнимательность исполнителя | проведен инструктаж о требование к качеству с исполнителями . | Не отражены в 1C:ERP
498 | И00-0000250 | 28.07.2026 | Корпус №11 | (ПФК) Стойка перильная СПО-014 (210х120, М20) (сварка) | ПО | 10 | 169 | Брызги металла | Брызги металла | Устранимое | УМИ корпус №11 | Участок металлоизделий | Смена Б УМИ | Нарушение требований технологической документации | Невнимательность исполнителя | проведен инструктаж о требование к качеству с исполнителями . | Не отражены в 1C:ERP
499 | И00-0000250 | 28.07.2026 | Корпус №11 | (ПФК) Стойка перильная СПО-012 (сварка) | ПО | 20 | 231 | Дефекты сварных швов | Натёки, брызги металла, раковина, сварной шов выполнен не по замкнутому контуру, отсутствие плавного перехода сварного шва к основному металлу. | Устранимое | УМИ корпус №11 | Участок металлоизделий | Смена Б УМИ | Нарушение требований технологической документации | Невнимательность исполнителя | проведен инструктаж о требование к качеству с исполнителями . | Не отражены в 1C:ERP
500 | И00-0000250 | 28.07.2026 | Корпус №11 | (ПФК) Опора СМО-1,0Д-02-000 (сварка) | МО | 86 | 866.02 | Дефекты сварных швов | Натёки, раковины, кратеры, брызги металла, раковина. | Устранимое | УМИ корпус №11 | Участок металлоизделий | Смена Б УМИ | Нарушение требований технологической документации | Невнимательность исполнителя | проведен инструктаж о требование к качеству с исполнителями . | Не отражены в 1C:ERP
501 | И00-0000251 | 29.07.2026 | ЦГЦ Выпуск | ГПЦ(80) Стойка концевая левая СПО-014-02 (210х120, М20) | ПО | 1 | 23.2 | Некорректное позиционирование детали (деталей) | Неправильное позиционирование деталей №3, 6. 7. | Малозначительное Устранимое | УМИ корпус №11 | Участок металлоизделий | Смена Б УМИ | Нарушение требований технологической документации | Невнимательность исполнителя | 1. с оператором проведена беседа о не допустимости данных дефектов при сборке и сварке изделий. 2. Добавить в чертеж 3D изометрию Отв. ЦТОЗ | Не отражены в 1C:ERP
502 | И00-0000251 | 29.07.2026 | ЦГЦ Выпуск | ГПЦ(80) Стойка деформационного шва правая СПО-014-03 (210х120, М20) | ПО | 2 | 35.2 | Некорректное позиционирование детали (деталей) | Неправильное позиционирование деталей №3. | Малозначительное Устранимое | УМИ корпус №11 | Участок металлоизделий | Смена Б УМИ | Нарушение требований технологической документации | Невнимательность исполнителя | 1. с оператором проведена беседа о не допустимости данных дефектов при сборке и сварке изделий. 2. Добавить в чертеж 3D изометрию Отв. ЦТОЗ | Не отражены в 1C:ERP
503 | И00-0000251 | 29.07.2026 | ЦГЦ Выпуск | ГПЦ(80) Стойка деформационного шва левая СПО-014-04 (210х120, М20) | ПО | 2 | 35.2 | Некорректное позиционирование детали (деталей) | Неправильное позиционирование деталей №3. | Малозначительное Устранимое | УМИ корпус №11 | Участок металлоизделий | Смена Б УМИ | Нарушение требований технологической документации | Невнимательность исполнителя | 1. с оператором проведена беседа о не допустимости данных дефектов при сборке и сварке изделий. 2. Добавить в чертеж 3D изометрию Отв. ЦТОЗ | Не отражены в 1C:ERP
504 | И00-0000251 | 29.07.2026 | ЦГЦ Выпуск | ГПЦ(80) Стойка концевая правая СПО-014-01 (210х120, М20) | ПО | 1 | 23.2 | Некорректное позиционирование детали (деталей) | Неправильное позиционирование деталей №3, 7, 8. | Малозначительное Устранимое | УМИ корпус №11 | Участок металлоизделий | Смена Б УМИ | Нарушение требований технологической документации | Невнимательность исполнителя | 1. с оператором проведена беседа о не допустимости данных дефектов при сборке и сварке изделий. 2. Добавить в чертеж 3D изометрию Отв. ЦТОЗ | Не отражены в 1C:ERP
505 | И00-0000252 | 29.07.2026 | ЦГЦ Выпуск | ГПЦ(80) Стойка мостовая СМ-2 (ГОСТ 26804) | МО | 30 | 583.8 | Отсутствует маркировка | Отсутствует маркировка с логотипом завода. | Малозначительное | ЦЦ Зачистка | Исполнительная дирекция Продмаш | Невозможно установить | Оборудование не обеспечивает выполнение требований по качеству и производительности (морально устаре |  | При постановке штемпельной краской принято решение не ставить логотип завода, так как это не является обязательным требованием по ТР ТС 014
506 | И00-0000253 | 03.08.2026 | Корпус №11 | (ПФК) Консоль отрывная КО-150-W (сварка) | ДО | 1823 | 3368.904 | Брызги металла | Брызги металла | Устранимое | УМИ корпус №11 | Участок металлоизделий | Смены А+Б+В УМИ | Невнимательность исполнителя | Невнимательность исполнителя | Усилить самоконтроль во время изготовления продукции на сварочном роботе. Отв. см. мастера УМИ. | Не отражены в 1C:ERP
507 | И00-0000253 | 03.08.2026 | Корпус №11 | (ПФК) Консоль отрывная КО-150-W (сварка) | ДО | 320 | 591.36 | Брызги металла | Брызги металла | Устранимое | УМИ корпус №11 | Участок металлоизделий | Смены А+Б+В УМИ | Невнимательность исполнителя | Невнимательность исполнителя | Усилить самоконтроль во время изготовления продукции на сварочном роботе. Отв. см. мастера УМИ. | Не отражены в 1C:ERP
508 | И00-0000254 | 05.08.2026 | Корпус №04 | (ПФ) Плита 25х800х1000 мм (раскрой) | РО | 7 | 900.48 | Отклонение формообразования и линейных размеров | ГОСТ 23118 предельные отклонения допустимых прогибов до 1 мм. Фактически от 3-7 мм. | Малозначительное | УМИ корпус №4 | Участок металлоизделий | Смена Б УМИ | Не определены (частично или полностью) требования к продукции | При разработке технологии выбраны неоптимальные процессы, операции, режимы работы оборудования | необходима операция правка после раскроя,т.к. происходит термическое воздействие на заготовку.
509 | И00-0000254 | 05.08.2026 | Корпус №04 | (ПФ) Плита 25х800х1000 (ОР 371.01.00.001) (раскрой) | РО | 3 | 393.48 | Отклонение формообразования и линейных размеров | ГОСТ 23118 предельные отклонения допустимых прогибов до 1 мм. Фактически от 3-6 мм. | Малозначительное | УМИ корпус №4 | Участок металлоизделий | Смена Б УМИ | Не определены (частично или полностью) требования к продукции | При разработке технологии выбраны неоптимальные процессы, операции, режимы работы оборудования | необходима операция правка после раскроя,т.к. происходит термическое воздействие на заготовку.
510 | И00-0000255 | 06.08.2026 | Корпус №11 | (ПФК) Стойка МВС-10-120 (МВС-10-120.00.00 СБ) (слесарная) | МК, другое | 1 | 723.9 | Механическое повреждение | Механическое повреждение при хранении: - деформация поз.5 Планка | Устранимое | Логистика | Отдел логистики | Невозможно установить | Низкая оборачиваемость товаров на складе | Невнимательность исполнителя | Минимизировать количество перестановок для такого рода конструкций. Отв. Отдел логистики
511 | И00-0000256 | 11.08.2026 | Корпус №09 | (ПФ) Стержень закладной (Тр.219х6 L=2486) (ЭЗ 249.00.00.001) (слесарная) | ОО | 1 | 74.64 | Наличие сварного соединения, не указанного в КД | Наличие поперечного сварного шва на высоте 890 мм от торца со стороны паза 100х400 мм. | Неустранимое | УМИ корпус №4 | Участок металлоизделий | Смена А УМИ | Скрытый дефект в продукции поставщиков | Не проведён технический контроль продукции, сырья, материалов, комплектующих | 1. Направить информацию поставщику о выявленном несоответствии (сварной шов) Отв. отдел закупок 2. Усилить контроль за данным видом изделий перед взят
512 | И00-0000257 | 11.08.2026 | Склад готовой продукции | ГПЦ(80) Стойка перильная СПО-012 | ПО | 20 | 231 | Невыполнение требований НТД | Скапливание атмосферной влаги на конструкциях (деталь 4) | Устранимое | Склад готовой продукции | Отдел логистики | Невозможно установить | Не определены требования к хранению и транспортировке продукции, сырья, материалов, комплектующих | Нарушение установленных схем маршрутов и перемещений внутри предприятия |  | Не отражены в 1C:ERP
513 | И00-0000258 | 11.08.2026 | Корпус №11 | (ПФ) Фланец (20х390х390) (ЭЗ 248.00.00.001) (раскрой) | ОО | 80 | 1368.8 | Невыполнение требований НТД | Геометрические размеры: 1. Размер по КД 390 (+/-0,5) фактически 387-396 мм. 2. Размер по КД 34 (+1) мм фактически до 36 мм. Дефекты реза: 1. Единичные и групповые выхваты в отверстиях. | Малозначительное Неустранимое | УМИ корпус №4 | Участок металлоизделий | Смена А УМИ | Не проведён технический контроль продукции, сырья, материалов, комплектующих | Невнимательность исполнителя | 1. Проводить контроль первой детали 2. Провести беседу с исполнителем о корректности чтения КД и о проведении контроля Отв. сменный мастер/бригадир
514 | И00-0000259 | 13.08.2026 | Корпус №13 | (ПФК) Настил Р 44,4х11,1/30х2 А 1496х1000 (сварка лазерная) | Настилы прессованные | 50 | 1513.5 | Невыполнение требований НТД | Дефекты сварных швов: 1. Натек. 2. Налипший шлак. Заусенцы | Устранимое | УПН корпус №13 | Участок производства настилов | Смена А УПН | Неправильное выполнение технологических операций по сварке | Невнимательность исполнителя | разработаны ранее | Не отражены в 1C:ERP
515 | И00-0000260 | 13.08.2026 | Склад готовой продукции | ГПЦ(100) Карниз К1н (Ц 208.24.00.000 СБ) | МК | 3 | 272.43 | Несоответствия ЦП | Бурая ржавчина, крупинки гартцинка более 2 мм. | Устранимое | ЦЦ БЛ | Цех цинкования | Смены А+Б+В ЦГЦ | Дефицит персонала |  | Открыт набор персонала | Не отражены в 1C:ERP
516 | И00-0000260 | 13.08.2026 | Склад готовой продукции | ГПЦ(100) Карниз К1 (Ц 208.04.00.000 СБ) | МК | 2 | 181.62 | Несоответствия ЦП | Бурая ржавчина, крупинки гартцинка более 2 мм. | Устранимое | ЦЦ БЛ | Цех цинкования | Смены А+Б+В ЦГЦ | Дефицит персонала |  | Открыт набор персонала | Не отражены в 1C:ERP
517 | И00-0000260 | 13.08.2026 | Склад готовой продукции | ГПЦ(100) Ограждение для ПО1 (Ц 207.10.01.000 СБ) | МК, другое | 104 | 681.2 | Несоответствия ЦП | Бурая ржавчина, забоины до основного металла, наплывы цинка в зоне монтажных отверстий | Устранимое | ЦЦ БЛ | Цех цинкования | Смены А+Б+В ЦГЦ | Дефицит персонала |  | Открыт набор персонала | Не отражены в 1C:ERP
518 | И00-0000260 | 13.08.2026 | Склад готовой продукции | ГПЦ(100) Ограждение сигнальное ОС (Ц 208.05.00.000 СБ) | МК, другое | 12 | 373.32 | Бурая ржавчина | Бурая ржавчина | Устранимое | ЦЦ БЛ | Цех цинкования | Смены А+Б+В ЦГЦ | Дефицит персонала |  | Открыт набор персонала | Не отражены в 1C:ERP
519 | И00-0000260 | 13.08.2026 | Склад готовой продукции | ГПЦ(60) Элемент закладной ЗФ-24/4/К230-5,0-ц (Окно) (ЭЗ 354.00.00.000 СБ) | ОО | 15 | 2745 | Несоответствия ЦП | Бурая ржавчина, забоины до основного металла, наплывы цинка в виде острых капель | Устранимое | ЦЦ БЛ | Цех цинкования | Смены А+Б+В ЦГЦ | Дефицит персонала |  | Открыт набор персонала | Не отражены в 1C:ERP
520 | И00-0000260 | 13.08.2026 | Склад готовой продукции | ГПЦ(80) Рама Э 357.01.01.000 | ВС | 2 | 379.2 | Несоответствия ЦП | Бурая ржавчина, забоины до основного металла. | Устранимое | ЦЦ БЛ | Цех цинкования | Смены А+Б+В ЦГЦ | Дефицит персонала |  | Открыт набор персонала | Не отражены в 1C:ERP
521 | И00-0000261 | 18.08.2026 | Склад готовой продукции | ГПЦ(60) Трубка 20х3,0 (М 009.20.00.003) | Мачты | 308 | 6.16 | Несоответствие геометрических размеров | Размер 19+/-1 мм, фактически 17+/-1 мм | Неустранимое | УМИ корпус №4 | Дирекция по разработкам | Смены А+Б УМИ | Производственные процессы не адаптированы к специфике конкретного заказа | Производственные процессы не адаптированы к специфике конкретного заказа | Изменение КД. Задел не использовать согласно конструкторскому извещению 283/2026-М.
522 | И00-0000261 | 18.08.2026 | Склад готовой продукции | ГПЦ(60) Трубка 20х3,0 (М 009.20.00.003) | Мачты | 12 | 0.24 | Несоответствие геометрических размеров | Размер 19+/-1 мм, фактически 17+/-1 мм | Неустранимое | УМИ корпус №4 | Дирекция по разработкам | Смены А+Б УМИ | Производственные процессы не адаптированы к специфике конкретного заказа | Производственные процессы не адаптированы к специфике конкретного заказа | Изменение КД. Задел не использовать согласно конструкторскому извещению 283/2026-М.
523 | И00-0000262 | 18.08.2026 | Корпус №09 | ПФЦ(60) Трубка 20х3,0 (М 009.20.00.003) (оцинкование) | Мачты | 162 | 3.24 | Несоответствие геометрических размеров | Размер 19+/-1 мм, фактически 17+/-1 мм | Неустранимое | УМИ корпус №4 | Дирекция по разработкам | Смена Б УМИ | Производственные процессы не адаптированы к специфике конкретного заказа | Производственные процессы не адаптированы к специфике конкретного заказа | Изменение КД. Задел не использовать согласно конструкторскому извещению 283/2026-М.
524 | И00-0000263 | 18.08.2026 | Склад готовой продукции | ГПЦ(80) Стойка перильная СПО-012 | ПО | 40 | 462 | Невыполнение требований НТД | Несоответствует упаковка тарного места, отсутствует печать самоконтроля. Дефекты цинкового покрытия: Забоины до основного металла, бурая вжавчина. | Устранимое | ЦЦ БЛ | Цех цинкования | Смены А+Б+В ЦГЦ | Невнимательность исполнителя | Невнимательность исполнителя | проведен инструктаж с исполнителем | Не отражены в 1C:ERP
525 | И00-0000263 | 18.08.2026 | Склад готовой продукции | ГПЦ(80) Стойка перильная СПО-012 | ПО | 1 | 11.55 | Невыполнение требований НТД | Несоответствует упаковка тарного места, отсутствует печать самоконтроля. Дефекты цинкового покрытия: Забоины до основного металла, бурая вжавчина. | Устранимое | ЦЦ БЛ | Цех цинкования | Смены А+Б+В ЦГЦ | Невнимательность исполнителя | Невнимательность исполнителя | проведен инструктаж с исполнителем | Не отражены в 1C:ERP
526 | И00-0000263 | 18.08.2026 | Склад готовой продукции | ГПЦ(80) Стойка перильная СПО-012 | ПО | 4 | 46.2 | Невыполнение требований НТД | Несоответствует упаковка тарного места. Дефекты цинкового покрытия: Забоины до основного металла, бурая вжавчина. | Устранимое | ЦЦ БЛ | Цех цинкования | Смены А+Б+В ЦГЦ | Невнимательность исполнителя | Невнимательность исполнителя | проведен инструктаж с исполнителем | Не отражены в 1C:ERP
527 | И00-0000264 | 18.08.2026 | Склад готовой продукции | ГПЦ(80) Балка СБ-1б | ДО | 160 | 6890.88 | Несоответствия ЦП | Дефекты покрытия: забоины, наплывы цинка в зоне монтажных отверстий, разрушения покрытия до основанного металла, бурая ржавчина. | Устранимое | ЦЦ БЛ | Цех цинкования | Смены Б+В ЦГЦ | Дефицит персонала |  | Открыт набор персонала | Не отражены в 1C:ERP
528 | И00-0000265 | 18.08.2026 | Склад готовой продукции | ГПЦ(80) Закладная деталь ЗДСБО1 | ДО | 9 | 349.2 | Несоответствия ЦП | Дефекты покрытия: забоины, бурая ржавчина. | Устранимое | ЦЦ БЛ | Цех цинкования | Смена А ЦГЦ | Невнимательность исполнителя | Невнимательность исполнителя | проведен инструктаж с исполнителем | Не отражены в 1C:ERP
529 | И00-0000266 | 20.08.2026 | _Склад корпус №9 | (ПФ) Плита 25х800х1000 (ОР 371.01.00.001) (раскрой) | ОО | 2 | 262.32 | Отклонение формообразования и линейных размеров | ГОСТ 23118 предельные отклонения допустимых прогибов до 1 мм. Фактически до 2 мм. | Малозначительное | УМИ корпус №9 | Участок металлоизделий | Невозможно установить | Не проведён технический контроль продукции, сырья, материалов, комплектующих | Невнимательность исполнителя | Не требуется, отклонение не существенное
530 | И00-0000268 | 20.08.2026 | Склад готовой продукции | ДЛЯ ЗК 496 и 497_ГПЦ(80) Секция ограждения пешеходного 427-1,0Д/2,0 Крест (80) | ПО | 1 | 11.68 | Несплавление | Дефект сварного шва: несплавление сварного шва с основным металлом. | Устранимое | УМИ корпус №11 | Участок металлоизделий | Невозможно установить | Невнимательность исполнителя | Невнимательность исполнителя | Усилить самоконтроль со стороны операторов на св. роботе. Отв. см. мастера УМИ. | Не отражены в 1C:ERP
531 | И00-0000269 | 24.08.2026 | Корпус №11 | (ПФК) Кронштейн 2.К2-1,0-1,5-0/180-Ф5 (сварка) | ОО | 10 | 270.8 | Невыполнение требований НТД | 1. Превышение перекрытия сварного шва. 2. Брызги металла. 3. Поры. 4. Кратеры. 5. Сварной шов неполной длины. 6. Отверсти по КД 2 места, фактически 1. 7. Отсутствует штамп самоконтроля | Устранимое | УМИ корпус №11 | Участок металлоизделий | Смена А УМИ | Малый опыт работы на оборудовании/технологической операции | Невнимательность исполнителя | Усилить контроль качества выпускаемой продукции со стороны исполнителей.Ознакомить повторно с требованиям по самоконтролю Отв. см. мастера УМИ. | Не отражены в 1C:ERP
532 | И00-0000270 | 26.08.2026 | Корпус №11 | (ПФ) Оболочка ФГН-11,5-02 (4/219/100) (ОО 259.01.00.001) (правка) | ОО | 11 | 2005.63 | Скручивание профиля | 1. Скручивание (винтообразность) элемента 15 мм. (по ГОСТ не более 10 мм). | Малозначительное | УМИ корпус №8 | Технический департамент | Смены А+Б+В УМИ | Неисправности оборудования, влияющие на качество продукции | Неисправности оборудования, влияющие на качество продукции | Произвести ремонт авт. линии сварки опор. Отв. технический департамент.
533 | И00-0000270 | 26.08.2026 | Корпус №11 | (ПФ) Оболочка ФГН-11,5-02 (4/219/100) (ОО 259.01.00.001) (правка) | ОО | 11 | 2005.63 | Скручивание профиля | 1. Скручивание (винтообразность) элемента 15 мм. (по ГОСТ не более 10 мм). | Малозначительное | УМИ корпус №8 | Технический департамент | Смены А+Б+В УМИ | Неисправности оборудования, влияющие на качество продукции | Неисправности оборудования, влияющие на качество продукции | Произвести ремонт авт. линии сварки опор. Отв. технический департамент.
534 | И00-0000271 | 27.08.2026 | Корпус №11 | (ПФК) Консоль отрывная КО-150-W (сварка) | ДО | 430 | 794.64 | Брызги металла | Брызги металла | Устранимое | УМИ корпус №11 | Участок металлоизделий | Смены Б+В УМИ | Малый опыт работы на оборудовании/технологической операции | Невнимательность исполнителя | Обратить внимание на качество выпускаемой продукции со стороны исполнителей. Отв. см. мастера УМИ. | Не отражены в 1C:ERP
535 | И00-0000271 | 27.08.2026 | Корпус №11 | (ПФК) Консоль отрывная КО-150-W (сварка) | ДО | 704 | 1300.992 | Дефекты сварных швов | 1. Брызги металла. 2. Поры | Устранимое | УМИ корпус №11 | Участок металлоизделий | Смены Б+В УМИ | Малый опыт работы на оборудовании/технологической операции | Невнимательность исполнителя | Обратить внимание на качество выпускаемой продукции со стороны исполнителей. Отв. см. мастера УМИ. | Не отражены в 1C:ERP
536 | И00-0000272 | 28.08.2026 | Корпус №11 | (ПФК) Консоль отрывная КО-150-W (сварка) | ДО | 1802 | 3330.096 | Брызги металла | Брызги металла | Устранимое | УМИ корпус №11 | Участок металлоизделий | Смены А+В УМИ | Малый опыт работы на оборудовании/технологической операции | Невнимательность исполнителя | Обратить внимание на качество выпускаемой продукции со стороны исполнителей. Отв. см. мастера УМИ.
537 | И00-0000273 | 01.09.2026 | Корпус №09 | ПФЦ(60) Каркас короны (М 009.40.01.000 СБ) (оцинкование) | Мачты | 5 | 370.5 | Несоответствие геометрических размеров | Размер по КД 11 (+0,5 мм) фактически 10,2-12,2 мм | Малозначительное | УМИ корпус №11 | Департамент производства | Смены Б+В УМИ | Не проведён технический контроль продукции, сырья, материалов, комплектующих | Невнимательность исполнителя | Провести инструктаж с исполнителем, усилить контроль за выполнением требований по КД. | Не отражены в 1C:ERP
538 | И00-0000274 | 03.09.2026 | Корпус №11 | (ПФК) Секция прохода СП2-1 (Ц 208.32.01.000 СБ) (снятие фасок) | МК | 6 | 618.06 | Невыполнение требований НТД | 1. Не выполнено требование "Снять фаски 2х45". 2. Брызги металла. 3. Натеки. | Устранимое | УМИ корпус №11 | Участок металлоизделий | Смена Б УМИ | Не определены (частично или полностью) требования к продукции | Малый опыт работы на оборудовании/технологической операции | усилить контроль за оператороми | Не отражены в 1C:ERP
539 | И00-0000274 | 03.09.2026 | Корпус №11 | (ПФК) Секция прохода СП2-1 (Ц 208.32.01.000 СБ) (снятие фасок) | МК | 14 | 1442.14 | Невыполнение требований НТД | 1. Не выполнено требование "Снять фаски 2х45". 2. Брызги металла. 3. Натеки. 4. Поры. 5. Остатки сварочной проволоки. 6. Плохое повторное возбуждение дуги. | Устранимое | УМИ корпус №11 | Участок металлоизделий | Смена Б УМИ | Не определены (частично или полностью) требования к продукции | Малый опыт работы на оборудовании/технологической операции | усилить контроль за оператороми | Не отражены в 1C:ERP
540 | И00-0000274 | 03.09.2026 | Корпус №11 | (ПФК) Секция прохода СП3-3 (Ц 208.33.04.000 СБ) (снятие фасок) | МК | 4 | 67.52 | Невыполнение требований НТД | 1. Не выполнено требование "Снять фаски 2х45". 2. Брызги металла. 3. Натеки. | Устранимое | УМИ корпус №11 | Участок металлоизделий | Смена Б УМИ | Не определены (частично или полностью) требования к продукции | Малый опыт работы на оборудовании/технологической операции | усилить контроль за оператороми | Не отражены в 1C:ERP
541 | И00-0000275 | 07.09.2026 | Склад готовой продукции | ГПЦ(65) Столик опорный ОПС | МК | 55 | 3295.05 | Несоответствия ЦП | Бурая ржавчина, забоины до основного металла. | Устранимое | ЦЦ БЛ | Цех цинкования | Смены А+Б ЦГЦ | Невнимательность исполнителя |  | провести инструктаж с исполнителем | Не отражены в 1C:ERP
542 | И00-0000276 | 09.09.2026 | Корпус №11 | (ПФК) Кронштейн 1.К2-2,0-2,0-Ф4 (сварка) | ОО | 15 | 431.7 | Невыполнение требований НТД | 1. Размер по КД 356 мм (+/-2) фактически 355-360 мм, и 370 мм. 2. Отсутствие клейма сварщика. 3. Отсутствие штампа самоконтроля. | Малозначительное Устранимое | УМИ корпус №11 | Участок металлоизделий | Смена Б УМИ | Нарушение требований технологической документации | Невнимательность исполнителя | проведена беседа о качестве выпускаемой продукции | Не отражены в 1C:ERP
543 | И00-0000277 | 17.09.2026 | Склад готовой продукции | ГПЦ(80) Укосина 1 | ФО | 2 | 3.74 | Отсутствует товарный вид | На ЦП, локальные очаги белой ржавчины. | Устранимое | Склад готовой продукции | Исполнительная дирекция Продмаш | Невозможно установить | Игнорирование стандартов и правил, установленных на предприятии |  | Наличие пыли, потомучто пыльно. Наличие белой коррозии, потому что влажно. Заниженная толщина цинкового покрытия 2 из 8, говорит о пересорте металла. | Не отражены в 1C:ERP
544 | И00-0000277 | 17.09.2026 | Склад готовой продукции | ГПЦ(80) Направляющая задняя | Панголин | 3 | 26.862 | Отсутствует товарный вид | На ЦП пыль | Устранимое | Склад готовой продукции | Исполнительная дирекция Продмаш | Невозможно установить | Игнорирование стандартов и правил, установленных на предприятии |  | Наличие пыли, потомучто пыльно. Наличие белой коррозии, потому что влажно. Заниженная толщина цинкового покрытия 2 из 8, говорит о пересорте металла. | Не отражены в 1C:ERP
545 | И00-0000277 | 17.09.2026 | Склад готовой продукции | ГПЦ(80) Направляющая рядовая | Панголин | 9 | 73.179 | Отсутствует товарный вид | На ЦП пыль, локальные очаги белой ржавчины. | Устранимое | Склад готовой продукции | Исполнительная дирекция Продмаш | Невозможно установить | Игнорирование стандартов и правил, установленных на предприятии |  | Наличие пыли, потомучто пыльно. Наличие белой коррозии, потому что влажно. Заниженная толщина цинкового покрытия 2 из 8, говорит о пересорте металла. | Не отражены в 1C:ERP
546 | И00-0000277 | 17.09.2026 | Склад готовой продукции | ГПЦ(80) Направляющая рядовая | ФО | 2 | 16.262 | Отсутствует товарный вид | На ЦП пыль, локальные очаги белой ржавчины. | Устранимое | Склад готовой продукции | Исполнительная дирекция Продмаш | Невозможно установить | Игнорирование стандартов и правил, установленных на предприятии |  | Наличие пыли, потомучто пыльно. Наличие белой коррозии, потому что влажно. Заниженная толщина цинкового покрытия 2 из 8, говорит о пересорте металла. | Не отражены в 1C:ERP
547 | И00-0000277 | 17.09.2026 | Склад готовой продукции | ГПЦ(80) Накладка БО 280.00.00.004 | ФО | 24 | 13.68 | Отсутствует товарный вид | На ЦП пыль, локальные очаги белой ржавчины. | Устранимое | Склад готовой продукции | Исполнительная дирекция Продмаш | Невозможно установить | Игнорирование стандартов и правил, установленных на предприятии |  | Наличие пыли, потомучто пыльно. Наличие белой коррозии, потому что влажно. Заниженная толщина цинкового покрытия 2 из 8, говорит о пересорте металла. | Не отражены в 1C:ERP
548 | И00-0000277 | 17.09.2026 | Склад готовой продукции | ГПЦ(80) Боковина 1 | Панголин | 32 | 242.24 | Отсутствует товарный вид | На ЦП пыль | Устранимое | Склад готовой продукции | Исполнительная дирекция Продмаш | Невозможно установить | Игнорирование стандартов и правил, установленных на предприятии |  | Наличие пыли, потомучто пыльно. Наличие белой коррозии, потому что влажно. Заниженная толщина цинкового покрытия 2 из 8, говорит о пересорте металла. | Не отражены в 1C:ERP
549 | И00-0000277 | 17.09.2026 | Склад готовой продукции | ГПЦ(80) Распорка БО 280.00.00.005 | Панголин | 28 | 29.12 | Отсутствует товарный вид | На ЦП пыль, локальные очаги белой ржавчины. | Устранимое | Склад готовой продукции | Исполнительная дирекция Продмаш | Невозможно установить | Игнорирование стандартов и правил, установленных на предприятии |  | Наличие пыли, потомучто пыльно. Наличие белой коррозии, потому что влажно. Заниженная толщина цинкового покрытия 2 из 8, говорит о пересорте металла. | Не отражены в 1C:ERP
550 | И00-0000277 | 17.09.2026 | Склад готовой продукции | ГПЦ(80) Стойка БО 280.00.00.006 | Панголин | 24 | 68.88 | Отсутствует товарный вид | На ЦП пыль | Устранимое | Склад готовой продукции | Исполнительная дирекция Продмаш | Невозможно установить | Игнорирование стандартов и правил, установленных на предприятии |  | Наличие пыли, потомучто пыльно. Наличие белой коррозии, потому что влажно. Заниженная толщина цинкового покрытия 2 из 8, говорит о пересорте металла. | Не отражены в 1C:ERP
551 | И00-0000277 | 17.09.2026 | Склад готовой продукции | ГПЦ(80) Стойка БО 280.00.00.006 | ФО | 3 | 8.61 | Отсутствует товарный вид | На ЦП пыль | Устранимое | Склад готовой продукции | Исполнительная дирекция Продмаш | Невозможно установить | Игнорирование стандартов и правил, установленных на предприятии |  | Наличие пыли, потомучто пыльно. Наличие белой коррозии, потому что влажно. Заниженная толщина цинкового покрытия 2 из 8, говорит о пересорте металла. | Не отражены в 1C:ERP
552 | И00-0000277 | 17.09.2026 | Склад готовой продукции | ГПЦ(80) Боковина 2 | ФО | 8 | 91.04 | Несоответствие средней толщины ЦП | Толщина цинкового покрытия средняя толщина 63,4 мкм. На ЦП пыль | Устранимое | Склад готовой продукции | Исполнительная дирекция Продмаш | Невозможно установить | Игнорирование стандартов и правил, установленных на предприятии |  | Наличие пыли, потомучто пыльно. Наличие белой коррозии, потому что влажно. Заниженная толщина цинкового покрытия 2 из 8, говорит о пересорте металла. | Не отражены в 1C:ERP
553 | И00-0000277 | 17.09.2026 | Склад готовой продукции | ГПЦ(80) Профиль заднего упора ДД | Панголин | 6 | 75.06 | Отсутствует товарный вид | На ЦП пыль, локальные очаги белой ржавчины. | Устранимое | Склад готовой продукции | Исполнительная дирекция Продмаш | Невозможно установить | Игнорирование стандартов и правил, установленных на предприятии |  | Наличие пыли, потомучто пыльно. Наличие белой коррозии, потому что влажно. Заниженная толщина цинкового покрытия 2 из 8, говорит о пересорте металла. | Не отражены в 1C:ERP
554 | И00-0000278 | 17.09.2026 | Корпус №11 | (ПФК) Секция ограждения пешеходного 426-1,0Д/2,0 Крест (сварка) | ПО | 30 | 433.8 | Дефекты сварных швов | 1. Поры. 2. Кратеры. 3. Брызги металла. 4. Натеки. 5. Остатки сварочной проволоки. 6. Сварной шов неполной длины | Устранимое | УМИ корпус №11 | Участок производства настилов | Смена Б УПН | Малый опыт работы на оборудовании/технологической операции | Невнимательность исполнителя | Усиленный контроль со стороны оператора | Не отражены в 1C:ERP
555 | И00-0000279 | 17.09.2026 | Корпус №11 | (ПФК) Секция СР25 (ОР 288.02.00.000 СБ) (слесарная) | РО | 2 | 743.24 | Невыполнение требований НТД | Зазор между листом и стальной линейкой 3-4 мм. (по ГОСТ не более 1,2 мм). | Устранимое | УМИ корпус №11 | Департамент производства | Смены Б+В УМИ | Невнимательность исполнителя | Не проведён технический контроль продукции, сырья, материалов, комплектующих | Усилить контроль за качеством выпускаемой продукции. Проведен инструктаж с исполнителем. | Не отражены в 1C:ERP
556 | И00-0000280 | 21.09.2026 | Корпус №11 | (ПФК) Секция перильного ограждения (ПО 356.01.00.000 СБ) (сварка) | ПО | 12 | 1318.56 | Несоответствие геометрических размеров | 1. Размер по КД 150 мм(+/-2), фактически 143-157 мм. | Малозначительное | УМИ корпус №11 | Участок металлоизделий | Смена Б УМИ | Нарушение требований технологической документации | Невнимательность исполнителя | проведен инструктаж с исполнителем о соответствии КД изготавлеваемых изделий | Не отражены в 1C:ERP
557 | И00-0000281 | 21.09.2026 | Корпус №11 | (ПФК) Секция ограждения пешеходного 426-1,0Д/2,0 Крест (сварка) | ПО | 31 | 448.26 | Дефекты сварных швов | 1. Брызги металла. 2. Поры. 3. Натеки | Устранимое | УМИ корпус №11 | Департамент производства | Смена В УМИ | Малый опыт работы на оборудовании/технологической операции | Не проведён технический контроль продукции, сырья, материалов, комплектующих | провести инструктаж с исполнителем, усилить контроль за готовой продукцией | Не отражены в 1C:ERP
558 | И00-0000281 | 21.09.2026 | Корпус №11 | (ПФК) Секция ограждения пешеходного 426-1,0Д/2,0 Крест (сварка) | ПО | 30 | 433.8 | Дефекты сварных швов | 1. Брызги металла. 2. Поры. 3. Натеки | Устранимое | УМИ корпус №11 | Департамент производства | Смена В УМИ | Малый опыт работы на оборудовании/технологической операции | Не проведён технический контроль продукции, сырья, материалов, комплектующих | провести инструктаж с исполнителем, усилить контроль за готовой продукцией | Не отражены в 1C:ERP
559 | И00-0000282 | 21.09.2026 | Корпус №11 | (ПФК) Секция основная ФО-2 (сварка) | ФО | 12 | 350.88 | Дефекты сварных швов | 1. Поры. 2. Брызги металла | Устранимое | УМИ корпус №11 | Участок металлоизделий | Смена Б УМИ | Нарушение требований технологической документации | Невнимательность исполнителя | проведен инструктаж ,о качестве выпускаемой продукции | Не отражены в 1C:ERP
560 | И00-0000283 | 21.09.2026 | Корпус №11 | (ПФК) Консоль отрывная КО-150-W (сварка) | ДО | 768 | 1419.264 | Брызги металла | Брызги металла | Устранимое | УМИ корпус №11 | Участок металлоизделий | Смена Б УМИ | Малый опыт работы на оборудовании/технологической операции | Невнимательность исполнителя | проведена беседа о качестве выпускаемой продукции | Не отражены в 1C:ERP
561 | И00-0000284 | 22.09.2026 | Корпус №01 | ГПЦ(80) Деталь закладная ЗД-1000-01 | ФО | 20 | 246 | Дефекты сварных швов | Несплавление (отсутствие соединения между основным металлом дет. 2 и наплавленным металлом) – 1изд.; Поры (шов №2) – 2 изд.; Подрезы более 1 мм (шов №2) – 3 изд.; Натеки, плохое повторное возбуждение дуги – 20 изд. | Устранимое | УМИ корпус №11 | Участок металлоизделий | Смена Б УМИ | Малый опыт работы на оборудовании/технологической операции | Незнание/непонимание требований к качеству продукции | Довести до сотрудника о важности качества выпускаемой продукции. Отв. см. мастер Андреюшкин А.П. | Не отражены в 1C:ERP
562 | И00-0000285 | 22.09.2026 | Корпус №01 | ГПЦ(80) Секция основная L=820 мм | ФО | 128 | 1685.248 | Отклонение формообразования и линейных размеров | На торцевых поверхностях реза : заусенцы до 1мм. искривления до 2.5 мм на длине до 40 мм. | Малозначительное Устранимое | УМИ корпус №11 | Участок металлоизделий | Смена Б УМИ | Износ элементов и узлов оборудования | Незнание/непонимание требований к качеству продукции | Мастеру/бригадиру своевременно информировать Технический департамент об износе ножей оборудования для организации их своевременной замены. Срок: пост | Не отражены в 1C:ERP
563 | И00-0000286 | 23.09.2026 | Склад готовой продукции | ГПСкомпл(80) Плита начальная с наклейкой ФО-2 разделительная (красно-белая) (БО 202.07.00.000-02) | ФО | 1 | 30.1 | Механическое повреждение | Механическое повреждение наклейки | Устранимое | Склад готовой продукции | Департамент производства | Невозможно установить | Упаковка не обеспечивает сохранность изделия при хранении и транспортировке | Незнание/непонимание требований к качеству продукции | Необходимо разработать схему упаковки и упаковывать такие изделия в воздушно пузырьковую пленку
564 | И00-0000286 | 23.09.2026 | Склад готовой продукции | ГПСкомпл(80) Плита начальная с наклейкой ФО-2 правая | ФО | 1 | 30.1 | Механическое повреждение | Механическое повреждение наклейки | Устранимое | Склад готовой продукции | Департамент производства | Невозможно установить | Упаковка не обеспечивает сохранность изделия при хранении и транспортировке | Незнание/непонимание требований к качеству продукции | Необходимо разработать схему упаковки и упаковывать такие изделия в воздушно пузырьковую пленку
565 | И00-0000287 | 24.09.2026 | Склад готовой продукции | ГПЦ(80) Основание ФО-У-80 | ФО | 4 | 574.72 | Невыполнение требований НТД | Наплывы цинка мешающие сборке, непроцинковка, крупинки гартцинка больше 2 мм | Устранено | Отдел логистики |  | Логистика
566 | И00-0000287 | 24.09.2026 | Склад готовой продукции | ГПЦ(80) Основание ФО-У-80 | ФО | 3 | 431.04 | Невыполнение требований НТД | Наплывы цинка мешающие сборке, непроцинковка, крупинки гартцинка больше 2 мм, отсутствие картонных уголков в местах упаковки | Устранено | Отдел логистики |  | Логистика
567 | И00-0000287 | 24.09.2026 | Склад готовой продукции | ГПЦ(80) Основание ФО-У-90 | ФО | 6 | 1162.86 | Невыполнение требований НТД | Наплывы цинка мешающие сборке, непроцинковка, крупинки гартцинка больше 2 мм | Устранено | Отдел логистики |  | Логистика
568 | И00-0000287 | 24.09.2026 | Склад готовой продукции | ГПЦ(80) Основание ФО-У-90 | ФО | 3 | 581.43 | Невыполнение требований НТД | Наплывы цинка мешающие сборке, непроцинковка, крупинки гартцинка больше 2 мм, отсутствие картонных уголков в местах упаковки | Устранено | Отдел логистики |  | Логистика
569 | И00-0000288 | 28.09.2026 | Корпус №11 | (ПФК) Стержень мачтовой опоры (сварка) | ОО | 13 | 5571.15 | Несоответствие требованиям КД | Некорректное расположение граней с пазами друг относительно друга. | Малозначительное | УМИ корпус №11 | Участок металлоизделий | Смены Б+В УМИ | Невнимательность исполнителя | Невнимательность исполнителя | Усилить контроль со стороны операторов при операции "Гибка". Отв. см. мастера УМИ.
570 | И00-0000289 | 28.09.2026 | Корпус №08 | (ПФ) Оболочка мачтовой опоры (сварка) | ОО | 12 | 4675.56 | Несоответствие требованиям КД | 1. Отсутствует маркировочная бирка.2Некорректное расположение грани с пазами друг относительно друга. | Малозначительное | УМИ корпус №11 | Департамент производства | Смены Б+В УМИ | Невнимательность исполнителя | Не проведён технический контроль продукции, сырья, материалов, комплектующих | Проведен инструктаж с сотрудниками выполняющими данную операцию. Усилить контроль за выполнением требываний КД. | Не отражены в 1C:ERP
571 | И00-0000289 | 28.09.2026 | Корпус №08 | (ПФ) Оболочка мачтовой опоры (сварка) | ОО | 6 | 2337.78 | Несоответствие требованиям КД | Некорректное расположение грани с пазами друг относительно друга. | Малозначительное | УМИ корпус №11 | Департамент производства | Смены Б+В УМИ | Невнимательность исполнителя | Не проведён технический контроль продукции, сырья, материалов, комплектующих | Проведен инструктаж с сотрудниками выполняющими данную операцию. Усилить контроль за выполнением требываний КД. | Не отражены в 1C:ERP
572 | И00-0000290 | 28.09.2026 | Корпус №11 | (ПФК) Секция основная ФО-2 (сварка) | ФО | 7 | 204.68 | Невыполнение требований НТД | 1. Брызги металла. 2. Натеки. 3. Ассиметричный сварной шов. 4. Подрезы. 5. Налипший шлак | Устранимое | УМИ корпус №11 | Департамент производства | Смена В УМИ | Не проведён технический контроль продукции, сырья, материалов, комплектующих | Невнимательность исполнителя | Провести инструктаж с исполнителем, усилит контроль продукции. | Не отражены в 1C:ERP
573 | И00-0000291 | 30.09.2026 | Склад готовой продукции | ГПСкомпл(80) Плита начальная с наклейкой ФО-2 разделительная (красно-белая) (БО 202.07.00.000-02) | ФО | 1 | 30.1 | Механическое повреждение | Механическое повреждение дет. 4 Сегмент 2 (красный) | Малозначительное | Склад готовой продукции | Отдел логистики | Невозможно установить | Не определены требования к хранению и транспортировке продукции, сырья, материалов, комплектующих |  | разработать схему упаковки и хранения продукции
574 | И00-0000292 | 30.09.2026 | Корпус №01 | ГПЦ(80) Стержень мачтовой опоры | ОО | 2 | 857.1 | Несоответствие требованиям КД | Некорректное расположение граней с пазами друг относительно друга. | Малозначительное | УМИ корпус №11 | Участок металлоизделий | Невозможно установить | Невнимательность исполнителя | Невнимательность исполнителя | Усилить контроль со стороны операторов при операции "Гибка". Отв. см. мастера УМИ.
575 | И00-0000292 | 30.09.2026 | Корпус №01 | ГПЦ(80) Стержень мачтовой опоры | МК, другое | 2 | 857.1 | Несоответствие требованиям КД | Некорректное расположение граней с пазами друг относительно друга. | Малозначительное | УМИ корпус №11 | Участок металлоизделий | Невозможно установить | Невнимательность исполнителя | Невнимательность исполнителя | Усилить контроль со стороны операторов при операции "Гибка". Отв. см. мастера УМИ.
2329 | К00-0000239 | 01.07.2026 | Участок металлоизделий | (ПФК) Деталь закладная ЗД-11 (420х370х150) (отв.135х246, М24) (сварка) | По чертежам заказчика | 13 | 349.44 | Невыполнение требований НТД | Брызги, кратеры, незавершенный рез. | Устранено | УМИ Корпус №11 |  | Смена Б УМИ
2331 | К00-0000240 | 02.07.2026 | Участок производства настилов | (ПФК) Настил SP 34х38/30х3 S5 А 1280х1167 (сварка) | Настилы сварные | 1 | 39.62 | Дефекты сварных швов | остатки сварной проволоки | Устранено | УПН Корпус №13 |  | Смена Б УПН
2333 | К00-0000240 | 02.07.2026 | Участок производства настилов | (ПФК) Настил SP 34х38/30х3 S5 А 1280х1000 (РН 177.00.00.000-08) (сварка) | Настилы сварные | 3 | 104.34 | Невыполнение требований НТД | Выступание связующих полос, брызги, несплавления. | Устранено | УПН Корпус №13 |  | Смена Б УПН
2337 | К00-0000241 | 02.07.2026 | Участок металлоизделий | (ПФК) Кронштейн 2.К2-2,0-2,0-0/-Ф5 (сварка) | ОО | 5 | 170 | Дефекты сварных швов | Поры, несплавление, брызги, плохое повторне возбуждение дуги, кратеры. | Устранено | УМИ Корпус №11 |  | Смена Б УМИ
2338 | К00-0000241 | 02.07.2026 | Участок металлоизделий | (ПФК) Деталь закладная ЗД-11 (420х370х150) (отв.135х246, М24) (сварка) | По чертежам заказчика | 8 | 215.04 | Невыполнение требований НТД | 1.Незавареный кратер. 2. Брызги металла. 3. Незавершеный рез. | Устранено | УМИ Корпус №11 |  | Смена Б УМИ
2339 | К00-0000242 | 06.07.2026 | Участок металлоизделий | (ПФК) Перильное ограждение П2 (Ц 208.03.00.000 СБ) (снятие фасок) | МК, другое | 30 | 2398.8 | Отсутствует печать самоконтроля | Отсутствует печать самоконтроля | Устранено | УМИ Корпус №11 |  | Смена Б УМИ
2340 | К00-0000242 | 06.07.2026 | Участок металлоизделий | (ПФК) Закладная деталь стойки перильного ограждения ЗДСПО (сварка) | ПО | 35 | 232.05 | Дефекты сварных швов | Плохое повторное возбуждение дуги, кратеры | Устранено | УМИ Корпус №11 |  | Смена Б УМИ
2341 | К00-0000242 | 06.07.2026 | Участок металлоизделий | (ПФК) Секция заполнения СЗ-3000 (сварка) | ПО | 40 | 712 | Отсутствует печать самоконтроля | Отсутствует печать самоконтроля | Устранено | УМИ Корпус №11 |  | Смена Б УМИ
2342 | К00-0000243 | 06.07.2026 | Склад готовой продукции | ГПЦ(настил)(40) Настил SP 34х38/30х3 S5 А Zn 1280х465 | Настилы сварные | 1 | 17.06 | Бурая ржавчина | Бурая ржавчина | Устранено | Отдел логистики |  | Логистика
2343 | К00-0000243 | 06.07.2026 | Склад готовой продукции | ГПЦ(настил)(40) Настил SP 34х38/30х3 S5 А Zn 1280х1000 (РН 177.00.00.000-08) | Настилы сварные | 1 | 34.78 | Бурая ржавчина | Бурая ржавчина | Устранено | Отдел логистики |  | Логистика
2344 | К00-0000243 | 06.07.2026 | Склад готовой продукции | ГПЦ(настил)(40) Настил SP 34х38/30х3 S5 А Zn 1280х1167 | Настилы сварные | 1 | 39.62 | Бурая ржавчина | Бурая ржавчина | Устранено | Отдел логистики |  | Логистика
2347 | К00-0000245 | 08.07.2026 | Участок металлоизделий | (ПФК) Секция 2 (М 009.02.00.000 СБ) (сварка) | Мачты | 2 | 2442.18 | Брызги металла | Брызги металла | Устранено | УМИ Корпус №11 |  | Смена В УМИ
2356 | К00-0000247 | 10.07.2026 | Участок металлоизделий | (ПФК) Рама Э 357.01.01.000 (сварка) | ВС | 1 | 189.6 | Дефекты сварных швов | 1. Брызги металла. 2. Поры. 3. Подрезы. | Устранено | УМИ Корпус №11 |  | Смена А УМИ
2376 | К00-0000250 | 15.07.2026 | Участок производства настилов | (ПФК) Настил SP 34х38/30х3 S4 А 2849х542 (Н8) (сварка) | Настилы сварные | 1 | 41.52 | Дефекты сварных швов | Брызги, остатки сварочной проволоки | Устранено | УПН Корпус №13 |  | Смена А УПН
2377 | К00-0000250 | 15.07.2026 | Участок производства настилов | (ПФК) Настил SP 34х38/30х3 S4 А 2799х460 (Н10) (сварка) | Настилы сварные | 1 | 35.72 | Брызги металла | Брызги металла | Устранено | УПН Корпус №13 |  | Смена А УПН
2378 | К00-0000250 | 15.07.2026 | Участок производства настилов | (ПФК) Настил SP 34х38/30х3 S4 А 1991х583 (Н5) (сварка) | Настилы сварные | 2 | 62 | Дефекты сварных швов | Отсутствует сварной шов | Устранено | УПН Корпус №13 |  | Смена А УПН
2379 | К00-0000250 | 15.07.2026 | Участок производства настилов | (ПФК) Настил SP 34х38/30х3 S4 А 1963х647 (Н14) (сварка) | Настилы сварные | 1 | 34.07 | Брызги металла | Брызги металла | Устранено | УПН Корпус №13 |  | Смена А УПН
2380 | К00-0000250 | 15.07.2026 | Участок производства настилов | (ПФК) Настил SP 34х38/30х3 S4 А 1495х920 (Н34/1) (сварка) | Настилы сварные | 1 | 36.64 | Брызги металла | Брызги металла | Устранено | УПН Корпус №13 |  | Смена А УПН
2381 | К00-0000250 | 15.07.2026 | Участок производства настилов | (ПФК) Настил SP 34х38/30х3 S4 А 1310х920 (Н34/2) (сварка) | Настилы сварные | 1 | 32.4 | Дефекты сварных швов | Остатки сварочной проволоки, натек | Устранено | УПН Корпус №13 |  | Смена А УПН
2385 | К00-0000253 | 16.07.2026 | Участок металлоизделий | (ПФК) Ствол секции нижней (М 009.01.02.000 СБ) (сварка) | Мачты | 1 | 1611.61 | Невыполнение требований НТД | Не выполнено притупление кромок обечайки. Незавершенный рез | Устранено | УМИ Корпус №11 |  | Смена А УМИ
2389 | К00-0000254 | 17.07.2026 | Участок металлоизделий | (ПФК) Секция прохода СП3-1н (Ц 208.33.01.000 СБ) (снятие фасок) | МК, другое | 1 | 34.82 | Плохое повторное возбуждение дуги | Плохое повторное возбуждение дуги | Устранено | УМИ Корпус №11 |  | Смена Б УМИ
2390 | К00-0000254 | 17.07.2026 | Участок металлоизделий | (ПФК) Секция прохода СП2-1 (Ц 208.32.01.000 СБ) (снятие фасок) | МК, другое | 3 | 309.03 | Плохое повторное возбуждение дуги | Плохое повторное возбуждение дуги | Устранено | УМИ Корпус №11 |  | Смена Б УМИ
2395 | К00-0000255 | 20.07.2026 | Участок металлоизделий | (ПФК) Секция прохода СП1-1 (Ц 208.25.01.000 СБ) (снятие фасок) | МК, другое | 3 | 238.47 | Плохое повторное возбуждение дуги | Плохое повторное возбуждение дуги | Устранено | УМИ Корпус №11 |  | Смена А УМИ
2396 | К00-0000255 | 20.07.2026 | Участок металлоизделий | (ПФК) Карниз К1 (Ц 208.04.00.000 СБ) (снятие фасок) | МК, другое | 1 | 90.81 | Плохое повторное возбуждение дуги | Плохое повторное возбуждение дуги | Устранено | УМИ Корпус №11 |  | Смена А УМИ
2397 | К00-0000256 | 21.07.2026 | Участок металлоизделий | (ПФК) Секция прохода СП5 (Ц 208.12.00.000 СБ) (снятие фасок) | МК, другое | 1 | 55.37 | Плохое повторное возбуждение дуги | Плохое повторное возбуждение дуги | Устранено | УМИ Корпус №11 |  | Смена А УМИ
2398 | К00-0000256 | 21.07.2026 | Участок металлоизделий | (ПФК) Секция прохода СП2 (Ц 208.09.00.000 СБ) (снятие фасок) | МК, другое | 2 | 131.3 | Плохое повторное возбуждение дуги | Плохое повторное возбуждение дуги | Устранено | УМИ Корпус №11 |  | Смена А УМИ
2400 | К00-0000256 | 21.07.2026 | Участок металлоизделий | (ПФК) Секция прохода СП1-1н (Ц 208.31.01.000 СБ) (снятие фасок) | МК, другое | 5 | 397.45 | Плохое повторное возбуждение дуги | Плохое повторное возбуждение дуги | Устранено | УМИ Корпус №11 |  | Смена А УМИ
2403 | К00-0000256 | 21.07.2026 | Участок металлоизделий | (ПФК) Секция прохода СП1-2 (Ц 208.25.02.000 СБ) (снятие фасок) | МК, другое | 3 | 142.14 | Плохое повторное возбуждение дуги | Плохое повторное возбуждение дуги | Устранено | УМИ Корпус №11 |  | Смена А УМИ
2433 | К00-0000259 | 23.07.2026 | Цех цинкования | ГПЦ(80) Стойка дорожная СД-1,45Ш14-3 | ДО | 5 | 89.4 | Наплывы цинка в виде острых капель | Наплывы цинка в виде острых капель | Устранено | Корпус №01 |  | Смена Б ЦГЦ
2438 | К00-0000260 | 24.07.2026 | Участок металлоизделий | (ПФК) Перильное ограждение П5 (Ц 208.23.00.000 СБ) (снятие фасок) | МК, другое | 1 | 71.25 | Несоответствие сварных швов | сварной шов неполной длины | Устранено | УМИ Корпус №11 |  | Смена В УМИ
2439 | К00-0000260 | 24.07.2026 | Участок металлоизделий | (ПФК) Ограждение для ПО1 (Ц 207.10.01.000 СБ) (снятие фасок) | МК, другое | 30 | 196.5 | Брызги металла | Брызги металла | Устранено | УМИ Корпус №11 |  | Смена В УМИ
2440 | К00-0000261 | 24.07.2026 | Цех цинкования | ГПЦ(100) Лестница Л0 (Ц 208.06.00.000 СБ) | МК, другое | 1 | 112.68 | Шлак (флюс, зола) на поверхности ЦП | Шлак (флюс, зола) на поверхности ЦП | Устранено | Корпус №01 |  | Смена В ЦГЦ
2441 | К00-0000261 | 24.07.2026 | Цех цинкования | ГПЦ(80) Закладная деталь ЗДСБО1 | ДО | 1 | 38.8 | Бурая ржавчина | Бурая ржавчина | Устранено | Корпус №01 |  | Смена В ЦГЦ
2443 | К00-0000261 | 24.07.2026 | Цех цинкования | ГПЦ(80) Стойка дорожная СД-1,45Ш14-3 | ДО | 3 | 53.64 | Наплывы цинка в виде острых капель | Наплывы цинка в виде острых капель | Устранено | Корпус №01 |  | Смена В ЦГЦ
2450 | К00-0000262 | 28.07.2026 | Участок металлоизделий | (ПФК) Ограждение пешеходное ограничивающее 401-ОПО-Д/1,0-2,0 (сварка) | ПО | 45 | 673.2 | Сварной шов выполнен не по всей длине сопряжения деталей | Сварной шов выполнен не по всей длине сопряжения деталей | Устранено | УМИ Корпус №11 |  | Смена Б УМИ
2459 | К00-0000263 | 30.07.2026 | Цех цинкования | ГПЦ(настил)(40) Настил SP 34х38/30х3 S4 А Zn 2375(2013)х1249 | Настилы сварные | 1 | 68.91 | Отсутствует печать самоконтроля | Отсутствует печать самоконтроля | Устранено | ЦГЦ Большая линия |  | Смена В ЦГЦ
2461 | К00-0000263 | 30.07.2026 | Цех цинкования | ГПЦ(настил)(40) Настил SP 34х38/50х3 S4 А Zn 1850х1000 (Н36/1) | Настилы сварные | 1 | 75.21 | Наплывы цинка в виде острых капель | Наплывы цинка в виде острых капель | Устранено | ЦГЦ Большая линия |  | Смена В ЦГЦ
2463 | К00-0000263 | 30.07.2026 | Цех цинкования | ПФЦ(40) Настил SP 34х38/50х3 S4 А Zn 1850х850 (Н37/1) (оцинкование) | Настилы сварные | 1 | 64.93 | Наплывы цинка в виде острых капель | Наплывы цинка в виде острых капель | Устранено | ЦГЦ Большая линия |  | Смена В ЦГЦ
2465 | К00-0000263 | 30.07.2026 | Цех цинкования | ГПЦ(настил)(40) Настил SP 34х38/30х3 S4 А Zn 2849х1000 (Н6) | Настилы сварные | 2 | 148.3 | Наплывы цинка в виде острых капель | Наплывы цинка в виде острых капель | Устранено | ЦГЦ Большая линия |  | Смена В ЦГЦ
2467 | К00-0000263 | 30.07.2026 | Цех цинкования | ГПЦ(настил)(40) Настил SP 34х38/50х4 S4 А Zn 1851х530 (Н29) | Настилы сварные | 1 | 54.62 | Наплывы цинка в виде острых капель | Наплывы цинка в виде острых капель | Устанимое | ЦГЦ Большая линия |  | Смена В ЦГЦ
2470 | К00-0000263 | 30.07.2026 | Цех цинкования | ГПЦ(настил)(40) Настил SP 34х38/30х3 S4 А Zn 1963х1000 (Н4) | Настилы сварные | 1 | 51.55 | Наплывы цинка в виде острых капель | Наплывы цинка в виде острых капель | Устранено | ЦГЦ Большая линия |  | Смена В ЦГЦ
2476 | К00-0000265 | 03.08.2026 | Участок металлоизделий | (ПФК) Элемент закладной ЗФ-24/4/К230-2,5 (ЭЗ 249.00.00.000 СБ) (сварка) | ОО | 1 | 91.53 | Отсутствует сварной шов | Отстствубт сварные швы | Устранено | УМИ Корпус №11 |  | Смена В УМИ
2494 | К00-0000270 | 10.08.2026 | Цех цинкования | ГПЦ(80) Секция балки СБ-W/2,5-6320/0,5-М5 | ДО | 2 | 108.6 | Забоины ЦП до основного металла | Забоины ЦП до основонго металла | Устранено | Корпус №01 |  | Смена А ЦГЦ
2514 | К00-0000275 | 13.08.2026 | Участок металлоизделий | (ПФК) Каркас короны (М 009.40.01.000 СБ) (слесарная) | Мачты | 2 | 148.2 | Брызги металла | Брызги металла | Устранено | УМИ Корпус №11 |  | Смена Б УМИ
2518 | К00-0000276 | 14.08.2026 | Участок металлоизделий | (ПФК) Секция нижняя (М 009.01.00.000 СБ) (сварка) | Мачты | 1 | 1977 | Брызги металла | Брызги металла | Устранено | УМИ Корпус №11 |  | Смена В УМИ
2524 | К00-0000278 | 17.08.2026 | Участок металлоизделий | (ПФК) Стержень секции ВМО-16/6 (слесарная) | МК | 2 | 1285.1 | Брызги металла | Брызги металла | Устранено | УМИ Корпус №11 |  | Смена Б УМИ
2525 | К00-0000278 | 17.08.2026 | Участок металлоизделий | (ПФК) Элемент закладной ЗФ-16/4/К140-1,5 (окно) (сварка) | ОО | 8 | 249.04 | Невыполнение требований НТД | Не выполнено притупление кромок, Натеки, Брызги металла | Устранено | УМИ Корпус №11 |  | Смена Б УМИ
2531 | К00-0000281 | 19.08.2026 | Участок металлоизделий | (ПФК) Стержень секции ВМО-16/6 (слесарная) | МК | 1 | 642.55 | Невыполнение требований НТД | Не выполнено притупление кромок, брызги металла, натеки | Устранено | УМИ Корпус №11 |  | Смена В УМИ
2532 | К00-0000281 | 19.08.2026 | Участок металлоизделий | (ПФК) Стержень секции ВМО-16/6 (слесарная) | МК | 1 | 642.55 | Дефекты сварных швов | Не выполнено требование "Заварить", Брызги | Устранено | УМИ Корпус №11 |  | Смена В УМИ
2535 | К00-0000281 | 19.08.2026 | Участок металлоизделий | (ПФК) Ствол секции нижней (М 009.01.02.000 СБ) (сварка) | Мачты | 1 | 1611.61 | Брызги металла | Брызги металла | Устранено | УМИ Корпус №11 |  | Смена В УМИ
2557 | К00-0000286 | 26.08.2026 | Участок металлоизделий | (ПФК) Каркас короны (М 009.40.01.000 СБ) (слесарная) | Мачты | 1 | 74.1 | Брызги металла | Брызги металла | Устранено | УМИ Корпус №11 |  | Смена А УМИ
2558 | К00-0000286 | 26.08.2026 | Участок металлоизделий | (ПФК) Каркас короны (М 009.40.01.000 СБ) (слесарная) | Мачты | 1 | 74.1 | Дефекты сварных швов | Брызги, кратеры | Устранено | УМИ Корпус №11 |  | Смена А УМИ
2582 | К00-0000293 | 04.09.2026 | Участок металлоизделий | (ПФК) Секция основная ФО-2 (сварка) | ФО | 8 | 233.92 | Дефекты сварных швов | 1. Поры. 2. Брызги. 3. Плохое повтороное возбуждение дуги. 4. кратеры | Устранено | УМИ Корпус №11 |  | Смена В УМИ
2585 | К00-0000293 | 04.09.2026 | Участок металлоизделий | (ПФК) Стойка мостовая СМ-2 (сварка) | МО | 15 | 291.9 | Брызги металла | Брызги метала | Устранено | УМИ Корпус №11 |  | Смена В УМИ
2606 | К00-0000298 | 17.09.2026 | Участок металлоизделий | (ПФК) Секция СР25 (ОР 288.02.00.000 СБ) (слесарная) | РО | 2 | 743.24 | Невыполнение требований НТД | 1. Брызги металла. 2. Зазор между листом и стальной линейкой 3 мм. | Устранено | УМИ Корпус №11 |  | Смена А УМИ
2607 | К00-0000298 | 17.09.2026 | Участок металлоизделий | (ПФК) Секция СР25 (ОР 288.02.00.000 СБ) (слесарная) | РО | 2 | 743.24 | Невыполнение требований НТД | 1. Пора. 2. Зазор между листом и стальной линейкой 3 мм. | Устранено | УМИ Корпус №11 |  | Смена А УМИ
2609 | К00-0000299 | 18.09.2026 | Участок металлоизделий | (ПФК) Секция СР25 (ОР 288.02.00.000 СБ) (слесарная) | РО | 2 | 743.24 | Невыполнение требований НТД | 1. Брызги металла. 2. Зазор между стальной линейкой и фланцем 3 мм. | Устранено | УМИ Корпус №11 |  | Смена Б УМИ
2610 | К00-0000299 | 18.09.2026 | Участок металлоизделий | (ПФК) Секция СР25 (ОР 288.02.00.000 СБ) (слесарная) | РО | 1 | 371.62 | Невыполнение требований НТД | 1. Зазор между стальной линейкой и фланцем 3 мм. | Устранено | УМИ Корпус №11 |  | Смена Б УМИ
2611 | К00-0000299 | 18.09.2026 | Участок металлоизделий | (ПФК) Секция СР25 (ОР 288.02.00.000 СБ) (слесарная) | РО | 2 | 743.24 | Невыполнение требований НТД | 1. Поры. 2. Зазор между стальной линейкой и фланцем 3 мм. | Устранено | УМИ Корпус №11 |  | Смена Б УМИ
2664 | К00-0000314 | 24.09.2026 | Участок металлоизделий | (ПФК) Секция СР46 (ОР 312.02.00.000 СБ) (слесарная) | РО | 2 | 1335.32 | Брызги металла | Брызги металла | Устранено | УМИ Корпус №11 |  | Смена Б УМИ
2665 | К00-0000314 | 24.09.2026 | Участок металлоизделий | (ПФК) Секция ограждения пешеходного 426-1,0Д/2,0 Крест (сварка) | ПО | 30 | 433.8 | Дефекты сварных швов | Поры. Брызги | Устранено | УМИ Корпус №11 |  | Смена Б УМИ
2667 | К00-0000315 | 24.09.2026 | Склад готовой продукции | ГПЦ(65) Решетка сварная балочная СБР1.2 | МК | 5 | 481.1 | Несоответствия ЦП | Забоины до оснвоного металла,шлак. | Устранено | Корпус №01 |  | Логистика
2670 | К00-0000315 | 24.09.2026 | Склад готовой продукции | ГПЦ(65) Решетка сварная балочная СБР2.1 | МК | 7 | 907.06 | Несоответствия ЦП | Забоины до оснвоного металла,шлак. | Устранено | Корпус №01 |  | Логистика
2671 | К00-0000316 | 28.09.2026 | Участок металлоизделий | (ПФК) Стержень секции С1 (Ц 242.01.01.000 СБ) (слесарная) | Опоры по чертежам заказчика | 2 | 1522.48 | Брызги металла | Брызги металла | Устранено | УМИ Корпус №11 |  | Смена Б УМИ
2672 | К00-0000316 | 28.09.2026 | Участок металлоизделий | (ПФК) Стержень секции С1 (Ц 242.01.01.000 СБ) (слесарная) | Опоры по чертежам заказчика | 1 | 761.24 | Натек | Натек | Устранено | УМИ Корпус №11 |  | Смена Б УМИ
2676 | К00-0000316 | 28.09.2026 | Участок металлоизделий | (ПФК) Стойка СП44 (ОР 315.01.00.000 СБ) (слесарная) | РО | 1 | 741.6 | Брызги металла | Брызги | Устранено | УМИ Корпус №11 |  | Смена Б УМИ
2681 | К00-0000316 | 28.09.2026 | Участок металлоизделий | (ПФК) Секция заполнения СЗ-2000 (сварка) | ПО | 10 | 119.9 | Дефекты сварных швов | 1. Поры. 2. Брызги. 3. Натеки | Устранено | УМИ Корпус №11 |  | Смена Б УМИ
2683 | К00-0000317 | 29.09.2026 | Цех цинкования | ГПЦ(80) Секция основная L=820 мм | ФО | 5 | 65.83 | Наплывы цинка в виде острых капель | Наплывы цинка в виде острых капель | Устранено | Корпус №01 |  | Смена Б ЦГЦ
2685 | К00-0000318 | 29.09.2026 | Участок металлоизделий | (ПФК) Стойка (120х60х4 L=2250) (сварка) | МК, другое | 5 | 87.2 | Дефекты сварных швов | плохое повторное возбуждение дуги, Сварной шов выполнен не по всей длине сопряжения деталей | Устранено | УМИ Корпус №11 |  | Смена Б УМИ
2686 | К00-0000318 | 29.09.2026 | Участок металлоизделий | (ПФК) Кронштейн 1.К2-2,0-1,5-0/180-Ф4 (МС 866.00.00.000 СБ) (сварка) | ОО | 4 | 118 | Дефекты сварных швов | подрез, поры, кратеры. брызги металла | Устранено | УМИ Корпус №11 |  | Смена Б УМИ
2687 | К00-0000318 | 29.09.2026 | Участок металлоизделий | (ПФК) Рама Э 357.01.01.000 (сварка) | ВС | 1 | 189.6 | Сварной шов выполнен не по всей длине сопряжения деталей | Сварной шов выполнен не по всей длине сопряжения деталей | Устранено | УМИ Корпус №11 |  | Смена Б УМИ
2688 | К00-0000318 | 29.09.2026 | Участок металлоизделий | (ПФК) Стойка мостовая СМ-0,75Д14 (М20 200х160) (сварка) | МО | 1 | 21.05 | Скопление/цепочка пор | цепочка пор | Устранено | УМИ Корпус №11 |  | Смена Б УМИ
2689 | К00-0000318 | 29.09.2026 | Участок металлоизделий | (ПФК) Столик опорный (сварка) | МК, другое | 4 | 86.36 | Несплавление | отсутствие соединения между основным и наплавленным металлом | Устранено | УМИ Корпус №11 |  | Смена Б УМИ
2690 | К00-0000318 | 29.09.2026 | Участок металлоизделий | (ПФК) Столик опорный (сварка) | МК, другое | 2 | 43.18 | Сварной шов выполнен не по всей длине сопряжения деталей | Сварной шов выполнен не по всей длине сопряжения деталей | Устранено | УМИ Корпус №11 |  | Смена Б УМИ
2693 | К00-0000319 | 29.09.2026 | Склад готовой продукции | ГПЦ(настил)(40) Настил Р 44,4х11,1/30х2 1 А Zn 1696х1000 | Настилы прессованные | 5 | 176.9 | Бурая ржавчина | Бурая ржавчина | Устранено | Отдел логистики |  | Логистика
2694 | К00-0000319 | 29.09.2026 | Склад готовой продукции | ГПЦ(настил)(40) Настил Р 44,4х11,1/30х2 1 А Zn 1696х1000 | Настилы прессованные | 45 | 1592.1 | Несоответствия ЦП | Бурая ржавчина, забоины до основного металла | Устранено | Отдел логистики |  | Логистика
2695 | К00-0000319 | 29.09.2026 | Склад готовой продукции | ГПЦ(настил)(40) Настил Р 44,4х11,1/30х2 1 А Zn 1696х1000 | Настилы прессованные | 14 | 495.32 | Несоответствия ЦП | Бурая ржавчина, забоины до основного металла, наплывы цинка в виде острых капель | Устранено | Отдел логистики |  | Логистика
2696 | К00-0000319 | 29.09.2026 | Склад готовой продукции | ГПЦ(настил)(40) Настил Р 44,4х11,1/30х2 1 А Zn 1696х1000 | Настилы прессованные | 6 | 212.28 | Несоответствия ЦП | Бурая ржавчина, наплывы цинка в виде острых капель | Устранено | Отдел логистики |  | Логистика
2697 | К00-0000320 | 18.09.2026 | Участок металлоизделий | (ПФК) Стойка СГ7 (ОР 288.01.00.000 СБ) (слесарная) | РО | 1 | 704.61 | Невыполнение требований НТД | Сварные брызги, непровары, не выполнено требование заварить, остатки сварочной проволоки | Устранено | УМИ Корпус №11 |  | Смена Б УМИ
2698 | К00-0000320 | 18.09.2026 | Участок металлоизделий | (ПФК) Стойка СГ7 (ОР 288.01.00.000 СБ) (слесарная) | РО | 4 | 2818.44 | Невыполнение требований НТД | Сварные брызги, непровары, не выполнено требование заварить. | Устранено | УМИ Корпус №11 |  | Смена Б УМИ
2699 | К00-0000321 | 13.09.2026 | Участок металлоизделий | (ПФК) Стойка СГ7 (ОР 288.01.00.000 СБ) (слесарная) | РО | 6 | 4227.66 | Невыполнение требований НТД | Сварные брызги | Устранено | УМИ Корпус №11 |  | Смена А УМИ
2801 | С00-0000082 | 02.07.2026 | Корпус №01 | (ПФК(закупка)) Стойка перильного ограждения С2 (от поставщика/переработчика) | МК | 24 | 1545.84 | Наличие карманов, закрытых полостей и воздушных мешков |  | Устранимое | УМИ Корпус №11 | ЦТОЗ по конструкторскому сопровождению продаж МК | Невозможно установить | Ошибки в чертежах/конструкторской документации (КД) | Невнимательность исполнителя | Внимательность при разработке и техконтроле чертежей Скорретировать КД
2802 | С00-0000083 | 09.07.2026 | Корпус №01 | ГПЦ(60) Консоль-амортизатор КА (БО 248.01.00.002-01) | ДО | 600 | 1977.6 | Не соответствует марка стали и /или материал |  | Устранимое | УМИ корпус №4 | Департамент производства | Смена В УМИ | Не проведён технический контроль продукции, сырья, материалов, комплектующих | Невнимательность исполнителя | Провести инструктаж с исполнителем, | Не отражены в 1C:ERP
2803 | С00-0000084 | 09.07.2026 | Корпус №01 | ГПЦ(65) Стойка перильного ограждения С2.1 | ПО | 1 | 44.9 | Отклонение формообразования и линейных размеров | +замятие | Устранимое | Не определено | [5 empty] | Не отражены в 1C:ERP
2804 | С00-0000085 | 09.07.2026 | ЦГЦ Большая линия | (ПФК) Секция балки СБ-W/2,5-6320/0,5-М5 (профилирование) | ДО | 1 | 54.3 | Несоответствие требованиям КД | выкус | Устранимое | УМИ корпус №2 | Участок металлоизделий | Смена А УМИ | Не проведён технический контроль продукции, сырья, материалов, комплектующих | Невнимательность исполнителя | Проведен доп.инструктаж с испонителем.Отв.см.мастер. | Не отражены в 1C:ERP
2805 | С00-0000086 | 11.07.2026 | Корпус №01 | ПФЦ(60) Корпус КД6 тип А (100х200) (оцинкование) | ДО | 25 | 25.75 | Некорректное позиционирование детали (деталей) |  | Устанимое | УМИ корпус №11 | Участок металлоизделий | Смена Б УМИ | Нарушение требований технологической документации | Невнимательность исполнителя | с исполнителем проведена беседа о не допустимости подобных дефектов. отв. см.мастер/бригадир | Не отражены в 1C:ERP
2806 | С00-0000087 | 13.07.2026 | Корпус №01 | ГПЦ(80) Секция балки СБ-W/2,5-6320/0,5-М5 | ДО | 142 | 7710.6 | Вмятина |  | Устранимое | УМИ корпус №2 | Участок металлоизделий | Смена Б УМИ | Неисправности оборудования, влияющие на качество продукции | Невнимательность исполнителя | усилить контроль за качеством выпускаемой продукции,инструктаж операторов. отв. мастер /бригадар | Не отражены в 1C:ERP
2807 | С00-0000087 | 13.07.2026 | Корпус №01 | ГПЦ(80) Секция балки СБ-W/2,5-6320/0,5-М5 | ДО | 60 | 3258 | Вмятина |  | Устранимое | УМИ корпус №2 | Участок металлоизделий | Смена Б УМИ | Неисправности оборудования, влияющие на качество продукции | Невнимательность исполнителя | усилить контроль за качеством выпускаемой продукции,инструктаж операторов. отв. мастер /бригадар | Не отражены в 1C:ERP
2808 | С00-0000088 | 14.07.2026 | Участок производства настилов | (ПФ) Заготовка настила SP 30х101/30х2 6100х1000 (d5) (заготовка-сварка) | Настилы сварные | 1 | 105.25 | Несоответствие требованиям КД | Несоответствие размера ячеек, отклонение от прямолинейности несущей полосы, выступание связующего прутка на несущей полосой. | Неустранимое | УПН корпус №13 | Участок производства настилов | Смена А УПН | Неисправности оборудования, влияющие на качество продукции | Неисправности оборудования, влияющие на качество продукции | пробный мат, регулировали настройки, подбирали необходимые параметры сварки.
2809 | С00-0000089 | 15.07.2026 | ЦГЦ Большая линия | ГПЦ(80) Секция балки СБ-W/3-4320/0,5-М5 | МО | 1 | 46.255 | Несоответствие геометрических размеров | длинее на 1,5 см | Устранимое | УМИ корпус №2 | Участок металлоизделий | Смена В УМИ | Нарушение требований к качеству и техническим характеристикам изделий | Невнимательность исполнителя | проведена беседа с исполнителем. | Не отражены в 1C:ERP
2810 | С00-0000090 | 15.07.2026 | ЦГЦ Большая линия | ГПЦ(80) Секция балки СБ-W/2,5-4320/0,5-М5 | ДО | 1 | 37.92 | Несоответствие требованиям КД | вмятина | Устранимое | УМИ корпус №2 | Участок металлоизделий | Смена Б УМИ | Нарушение требований к качеству и техническим характеристикам изделий | Невнимательность исполнителя | проведен инструктаж с исполнителями о качестве выпускаемой продукции | Не отражены в 1C:ERP
2811 | С00-0000091 | 17.07.2026 | Корпус №01 | (ПФК) Настил угловой SP 34х50/25х3 S4 Е 1001х1676 (РН/1.1) (сварка) | Настилы сварные | 8 | 211.12 | Не соответствует марка стали и /или материал | разные марки стали не близкие по хим составу | Устранимое | УПН корпус №13 | Участок производства настилов | Невозможно установить | Некорректно выбраны материалы/комплектующие | Невнимательность исполнителя | разработаны ранее | Не отражены в 1C:ERP
2812 | С00-0000091 | 17.07.2026 | Корпус №01 | (ПФК) Настил угловой SP 34х50/25х3 S4 Е 1001х1225 (РН/2.1) (сварка) | Настилы сварные | 3 | 55.8 | Не соответствует марка стали и /или материал | разные марки стали не близкие по хим составу | Устранимое | УПН корпус №13 | Участок производства настилов | Невозможно установить | Некорректно выбраны материалы/комплектующие | Невнимательность исполнителя | разработаны ранее | Не отражены в 1C:ERP
2813 | С00-0000091 | 17.07.2026 | Корпус №01 | (ПФК) Настил угловой SP 34х50/25х3 S4 Е 1001х1225 (РН/2.2) (сварка) | Настилы сварные | 3 | 55.8 | Не соответствует марка стали и /или материал | разные марки стали не близкие по хим составу | Устранимое | УПН корпус №13 | Участок производства настилов | Невозможно установить | Некорректно выбраны материалы/комплектующие | Невнимательность исполнителя | разработаны ранее | Не отражены в 1C:ERP
2814 | С00-0000091 | 17.07.2026 | Корпус №01 | (ПФК) Настил угловой SP 34х50/25х3 S4 Е 1001х1225 (РН/2.2 с отв.) (сварка) | Настилы сварные | 1 | 18.86 | Не соответствует марка стали и /или материал | разные марки стали не близкие по хим составу | Устранимое | УПН корпус №13 | Участок производства настилов | Невозможно установить | Некорректно выбраны материалы/комплектующие | Невнимательность исполнителя | разработаны ранее | Не отражены в 1C:ERP
2815 | С00-0000091 | 17.07.2026 | Корпус №01 | (ПФК) Настил угловой SP 34х50/25х3 S4 Е 1001х1140 (РН/3.2 с отв.) (сварка) | Настилы сварные | 1 | 17.36 | Не соответствует марка стали и /или материал | разные марки стали не близкие по хим составу | Устранимое | УПН корпус №13 | Участок производства настилов | Невозможно установить | Некорректно выбраны материалы/комплектующие | Невнимательность исполнителя | разработаны ранее | Не отражены в 1C:ERP
2816 | С00-0000092 | 23.07.2026 | Корпус №01 | ГПЦ(80) Связь анкерная СА-W/3-М5 | МО | 2 | 50.074 | Несоответствие геометрических размеров | Несоответствие геометрических размеров | Устранимое | УМИ корпус №11 | Участок металлоизделий | Невозможно установить |  |  | Не требуются, изделие в допуске. | Не отражены в 1C:ERP
2817 | С00-0000093 | 27.07.2026 | ЦГЦ Большая линия | ГПЦ(60) Крышка ФГН-5,0-02-ц (4/75/155) | ОО | 8 | 12.64 | Несоответствие требованиям КД | отсутствует скоба на пластине | Устранимое | УМИ корпус №11 | Участок металлоизделий | Смена В УМИ | Невнимательность исполнителя | Невнимательность исполнителя | Провести беседу с исполнителе. Усилить контроль за выполнением требываний КД со стороны бригадира и сменного мастера | Не отражены в 1C:ERP
2818 | С00-0000094 | 29.07.2026 | ЦГЦ Большая линия | (ПФК) Настил SP 34х50/25х3 S4 Е 800х1000 (сварка) | Настилы сварные | 122 | 2032.52 | Не соответствует марка стали и /или материал | разный кремний на полосе обрамления | Устранимое | УПН корпус №13 | Участок производства настилов | Невозможно установить | Малый опыт работы на оборудовании/технологической операции | Невнимательность исполнителя | разработаны ранее | Не отражены в 1C:ERP
2819 | С00-0000094 | 29.07.2026 | ЦГЦ Большая линия | (ПФК) Настил SP 34х50/25х3 S4 Е 800х1000 (сварка) | Настилы сварные | 6 | 99.96 | Не соответствует марка стали и /или материал | разный кремний на полосе обрамления | Устранимое | УПН корпус №13 | Участок производства настилов | Невозможно установить | Малый опыт работы на оборудовании/технологической операции | Невнимательность исполнителя | разработаны ранее | Не отражены в 1C:ERP
2820 | С00-0000095 | 02.08.2026 | Корпус №01 | ГПСкомпл(60) Кронштейн 1.К2-2,0-1,5-0/180-Ф4-ц (МС 866.00.00.000 СБ) | ОО | 12 | 354 | Наличие карманов, закрытых полостей и воздушных мешков | воздушный карман в месте сгиба | Устранимое | УМИ корпус №11 | Участок металлоизделий | Невозможно установить | Не определены (частично или полностью) требования к продукции | Не определены (частично или полностью) требования к продукции |  | Не отражены в 1C:ERP
2821 | С00-0000096 | 02.08.2026 | ЦГЦ Большая линия | ГПЦ(60) Ствол опоры ФГН-10,0-02-ц (ОО 304.01.00.000 СБ) | ОО | 2 | 329.64 | Механическое повреждение | замятые | Устранимое | Не определено | [5 empty] | Не отражены в 1C:ERP
2822 | С00-0000097 | 03.08.2026 | Корпус №01 | ГПЦ(80) Секция балки СБ-W/3-6320/0,5-М5 | ДО | 1 | 67.763 | Несоответствие требованиям КД | выкус | Устранимое | УМИ корпус №2 | Участок металлоизделий | Смена А УМИ | Не проведён технический контроль продукции, сырья, материалов, комплектующих | Невнимательность исполнителя | Усилить контроль за исполнителем. Отв Бригадир
2823 | С00-0000098 | 05.08.2026 | Корпус №01 | (ПФК(закупка)) Сегмент секции С-1 нижняя часть (ОР 374.02.02.000 СБ) (от поставщика/переработчика) | ОО | 1 | 539.75 | Наличие карманов, закрытых полостей и воздушных мешков | нет отверстий под слив цинка | Устранимое | УМИ корпус №11 | Участок металлоизделий | Невозможно установить | Нарушение требований технологической документации | При разработке технологии выбраны неоптимальные процессы, операции, режимы работы оборудования | необходимо изменение КД | Не отражены в 1C:ERP
2824 | С00-0000099 | 05.08.2026 | Корпус №01 | ПФК(закупка) Кронштейн 1.К2-2,0-1,5-0/180-Ф4 (МС 866.00.00.000 СБ) (от поставщика/переработчика) | ОО | 10 | 295 | Наличие карманов, закрытых полостей и воздушных мешков | воздушный карман в месте сгиба | Устранимое | УМИ корпус №11 | Участок металлоизделий | Невозможно установить | Не определены (частично или полностью) требования к продукции | Не определены, частично или полностью, обязанности и/или полномочия | необходимо изменение в КД | Не отражены в 1C:ERP
2825 | С00-0000100 | 06.08.2026 | Корпус №01 | ГПЦ(80) Секция балки СБ-W/3-6320/0,5-М5 | ДО | 1 | 67.763 | Несоответствия металлопроката |  | Устранимое | УМИ корпус №2 | Участок металлоизделий | Смена А УМИ | Скрытый дефект в продукции поставщиков | Не проведён технический контроль продукции, сырья, материалов, комплектующих | 1. Направить информацию о выявленном несоответствии поставщику. Отв. отдел закупок 2. Усилить контроль отв. сменный мастер/бригадир
2826 | С00-0000101 | 06.08.2026 | Корпус №01 | ГПЦ(80) Секция балки СБ-W/3-6320/0,5-М5 | ДО | 30 | 2032.89 | Механическое повреждение |  | Устранимое | Склад готовой продукции | Отдел логистики | Невозможно установить | Не соблюдены требования к хранению и транспортировке продукции, сырья, материалов, комплектующих | На соблюдены требования к хранению и транспортировке продукции, сырья, материалов, комплектующих | Проработка в коллективе, соблюдение правил транспортировки и хранения
2827 | С00-0000102 | 08.08.2026 | ЦГЦ Большая линия | ГПЦ(80) Секция балки СБ-3N/2,5-4320/0,5-М5 | МО | 1 | 61.69 | Несоответствие требованиям КД | Смещение отверстий | Устранимое | УМИ корпус №2 | Участок металлоизделий | Смена В УМИ | Невнимательность исполнителя | Невнимательность исполнителя | Усилить самоконтроль операторов на профилировочной линии. Проверка сетки отверстий при помощи щупа. Отв. см. мастер и бригадир. | Не отражены в 1C:ERP
2828 | С00-0000103 | 08.08.2026 | ЦГЦ Большая линия | ПФЦ(100) Настил SP 34х50/25х3 S4 Е Zn 800х700 (оцинкование) | Настилы сварные | 1 | 12.09 | Не соответствует марка стали и /или материал | Разная сталь | Устранимое | УПН корпус №13 | Участок производства настилов | Невозможно установить | Некорректно выбраны материалы/комплектующие | Невнимательность исполнителя | разработаны ранее | Не отражены в 1C:ERP
2829 | С00-0000103 | 08.08.2026 | ЦГЦ Большая линия | ПФЦ(100) Настил SP 34х50/25х3 S4 Е Zn 800х1000 (оцинкование) | Настилы сварные | 27 | 449.82 | Не соответствует марка стали и /или материал | Разная сталь | Устранимое | УПН корпус №13 | Участок производства настилов | Невозможно установить | Некорректно выбраны материалы/комплектующие | Невнимательность исполнителя | разработаны ранее | Не отражены в 1C:ERP
2830 | С00-0000104 | 10.08.2026 | ЦГЦ Малая линия | (ПФК) Шайба Ш3 (раскрой) | МО | 512 | 138.24 | Невыполнение требований НТД | острая кромка, требуется дробеструйная обработка | Устранимое | УМИ корпус №4 | Технический департамент | Невозможно установить | Неисправности оборудования, влияющие на качество продукции | Невнимательность исполнителя | Срок поставки запчастей 3 недели, 1 день на установку и запуск. Отв. тех. департамент. | Не отражены в 1C:ERP
2831 | С00-0000105 | 18.08.2026 | ЦГЦ Малая линия | (ПФК) Пластина анкерная (формирование отверстий) | ФО | 94 | 44.18 | Невыполнение технических требований КД | острая кромка,не зачищено после резки лазера | Устранимое | ЦЦ АЛМЦ | Участок металлоизделий | Смена В УМИ | Невнимательность исполнителя | Невнимательность исполнителя | Оператор частично пропустил ПФ с окалиной. Усилить самоконтроль со стороны оператора при работе на лазерной резке. Отв. бригадир Захаров А.В. | Не отражены в 1C:ERP
2832 | С00-0000106 | 24.08.2026 | Корпус №01 | (ПФК) Секция балки переходная СБП-W/2,5-М5 (сварка) | ДО | 5 | 31.68 | Несоответствие требованиям КД | отверстия несоответствуют чертежу | Устранимое | УМИ корпус №11 | Участок металлоизделий | Смена В УМИ | Невнимательность исполнителя | Невнимательность исполнителя | Провести беседу с исполнителем. Усилить контроль. | Не отражены в 1C:ERP
2833 | С00-0000107 | 25.08.2026 | Корпус №01 | (ПФК(закупка)) Стойка Ст-2 (ОР 368.01.00.000 СБ) (от поставщика/переработчика) | ОО | 1 | 1786.36 | Грибовидность полки | гнутая пластина | Устранимое | Не определено | [5 empty] | Не отражены в 1C:ERP
2834 | С00-0000108 | 26.08.2026 | Корпус №01 | (ПФК) Секция балки СБ-W/2,5-4320/0,5-М5 (профилирование) | ДО | 1 | 37.92 | Смещение сетки отверстий | Смещение сетки отверстий | Устранимое | УМИ корпус №2 | Участок металлоизделий | Смена В УМИ | Малый опыт работы на оборудовании/технологической операции | Невнимательность исполнителя | Провести беседу с исполнителем. Усилить контроль. | Не отражены в 1C:ERP
2835 | С00-0000109 | 26.08.2026 | Корпус №01 | ГПЦ(80) Секция балки СБ-W/2,5-4320/0,5-М5 | ДО | 1 | 37.92 | Смещение сетки отверстий | Смещение сетки отверстий | Устранимое | УМИ корпус №2 | Участок металлоизделий | Смена В УМИ | Малый опыт работы на оборудовании/технологической операции | Невнимательность исполнителя | Провести беседу с исполнителем. Усилить контроль. | Не отражены в 1C:ERP
2836 | С00-0000110 | 26.08.2026 | Корпус №01 | (ПФК(закупка)) Стойка Ст-3 (ОР 369.01.00.000 СБ) (от поставщика/переработчика) | ОО | 1 | 1584.13 | Грибовидность полки | гнутая пластина | Устранимое | Не определено | [5 empty] | Не отражены в 1C:ERP
2837 | С00-0000112 | 27.08.2026 | Корпус №01 | (ПФК(закупка)) Стойка Ст-1 (ОР 374.01.00.000 СБ) (от поставщика/переработчика) | ОО | 1 | 1802.92 | Грибовидность полки | гнутая пластина | Устранимое | Не определено |  |  |  |  | М/и от переработчика | Не отражены в 1C:ERP
2838 | С00-0000113 | 28.08.2026 | Корпус №01 | ГПЦ(80) Секция балки СБ-W/2,5-6320/0,5-М5 | ДО | 1 | 54.3 | Несоответствие требованиям КД | лишнее отверстие | Устранимое | УМИ корпус №2 | Участок металлоизделий | Смена А УМИ | Не проведён технический контроль продукции, сырья, материалов, комплектующих | Невнимательность исполнителя | Усилить контроль, провести беседу с исполнителем. Отв. сменный мастер/бригадир
2839 | С00-0000114 | 28.08.2026 | Корпус №01 | (ПФК(закупка)) Стойка Ст-3 (ОР 369.01.00.000 СБ) (от поставщика/переработчика) | ОО | 1 | 1584.13 | Грибовидность полки | гнутая пластина ,не зачищеные сварные швы | Устранимое | Не определено |  |  |  |  | М/и от переработчика | Не отражены в 1C:ERP
2840 | С00-0000115 | 29.08.2026 | Корпус №01 | (ПФК(закупка)) Стойка Ст-5 (ОР 371.01.00.000 СБ) (от поставщика/переработчика) | ОО | 1 | 1704.28 | Грибовидность полки | гнутая пластина | Устранимое | Не определено | [5 empty] | Не отражены в 1C:ERP
2841 | С00-0000116 | 30.08.2026 | Корпус №01 | (ПФК(закупка)) Стойка Ст-4 (ОР 370.01.00.000 СБ) (от поставщика/переработчика) | ОО | 1 | 1691.19 | Грибовидность полки | гнутая пластина ,не зачищеные сварные швы,не зачищена кромка. | Устранимое | Не определено |  |  |  |  | М/и от переработчика | Не отражены в 1C:ERP
2842 | С00-0000117 | 30.08.2026 | Корпус №01 | ГПЦ(80) Стойка дорожная СД-1,45Ш14-3 | ДО | 1 | 17.88 | Несоответствие требованиям КД | кривая | Устранимое | Не определено | Участок металлоизделий | Невозможно установить | Не определены (частично или полностью) требования к продукции | Невнимательность исполнителя | иеханическое повреждение,полученное за пределами УМК | Не отражены в 1C:ERP
2843 | С00-0000118 | 01.09.2026 | ЦГЦ Большая линия | ГПЦ(80) Секция балки переходная СБП-W/2,5-М5 | ДО | 3 | 19.008 | Смещение сетки отверстий | смещение отверстий | Устранимое | УМИ корпус №11 | Участок металлоизделий | Смена Б УМИ | Малый опыт работы на оборудовании/технологической операции | Невнимательность исполнителя | усилить контроль. | Не отражены в 1C:ERP
2844 | С00-0000119 | 05.09.2026 | Корпус №01 | (ПФК) Настил SP 34х38/30х3 А 1100(870)х1390 (сварка) | РО | 1 | 37.72 | Отсутствует сварной шов | Отсутствует сварной шов | Устранимое | УПН корпус №13 | Участок производства настилов | Смена А УПН | Малый опыт работы на оборудовании/технологической операции | Невнимательность исполнителя | разработаны ранее | Не отражены в 1C:ERP
2845 | С00-0000120 | 05.09.2026 | Корпус №01 | (ПФК) Стойка дорожная СД-1,45Ш14-2 (формирование отверстий, 2-этап) | ДО | 2 | 35.76 | Смещение сетки отверстий | Смещение сетки отверстий | Устранимое | УМИ корпус №4
2846 | С00-0000121 | 05.09.2026 | Корпус №01 | (ПФК) Секция балки СБ-W/2,5-6320/0,5-М5 (профилирование) | ДО | 1 | 54.3 | Волнистость |  | Устранимое | УМИ корпус №2 | Участок металлоизделий | Смена Б УМИ | Малый опыт работы на оборудовании/технологической операции | Невнимательность исполнителя | усилить контроль за выпускаемой продукцией | Не отражены в 1C:ERP
2847 | С00-0000122 | 08.09.2026 | Корпус №01 | (ПФК) Настил SP 34х38/30х3 S4 А 680х1240(1220) (МЕКТ.305184.595Р поз.10) (сварка) | Настилы сварные | 7 | 158.48 | Несоответствие требованиям КД | отклонение от геометрии | Малозначительное | УПН корпус №13
2848 | С00-0000123 | 09.09.2026 | Корпус №01 | ГПЦ(80) Секция балки СБ-W/2,5-6320/0,5-М5 | ДО | 1 | 54.3 | Волнистость |  | Неустранимое | УМИ корпус №2 | Участок металлоизделий | Смена Б УМИ | Невнимательность исполнителя | Невнимательность исполнителя | усилить контроль за выпускаемой продукцией
2849 | С00-0000124 | 10.09.2026 | Корпус №01 | ГПЦ(80) Секция балки СБ-W/2,5-6320/0,5-М5 | ДО | 1 | 54.3 | Смещение сетки отверстий |  | Устранимое | УМИ корпус №2
2850 | С00-0000125 | 10.09.2026 | Корпус №01 | ГПЦ(80) Секция балки СБ-С1/3-6000 | ДО | 80 | 4912 | Заусенец в виде металлической стружки |  | Малозначительное Устранимое | УМИ корпус №2 | [5 empty] | Не отражены в 1C:ERP
2851 | С00-0000126 | 11.09.2026 | Корпус №01 | (ПФК(закупка)) Стойка Ст-3 (ОР 369.01.00.000 СБ) (от поставщика/переработчика) | ОО | 1 | 1584.13 | Несоответствие геометрических размеров |  | Устранимое | Не определено | [5 empty] | Не отражены в 1C:ERP
2852 | С00-0000126 | 11.09.2026 | Корпус №01 | (ПФК(закупка)) Стойка Ст-3 (ОР 369.01.00.000 СБ) (от поставщика/переработчика) | ОО | 1 | 1584.13 | Отклонение от прямолинейности |  | Устранимое | Не определено | [5 empty] | Не отражены в 1C:ERP
2853 | С00-0000127 | 15.09.2026 | Корпус №01 | ГПЦ(80) Секция балки СБ-W/2,5-6320/0,5-М5 | ДО | 1 | 54.3 | Механическое повреждение |  | Неустранимое | УМИ корпус №2 | Департамент производства | Смена В УМИ | Не проведён технический контроль продукции, сырья, материалов, комплектующих | Невнимательность исполнителя | Усилить контроль за качеством выпускаемой продукции. Проведен инструктаж с исполнителем.. | Не отражены в 1C:ERP
2854 | С00-0000129 | 18.09.2026 | Корпус №01 | (ПФК(закупка)) Стойка Ст-1 (ОР 363.01.00.000 СБ) (от поставщика/переработчика) | ОО | 1 | 2347.09 | Линейное смещение между свариваемыми элементами |  | Устранимое | Не определено | Отдел по работе с подрядными организациями | Невозможно установить | Недостаточная ясность и детализация процедур |  | Скорректировать допуск в КД на поз. 1 и 2. Рассмотреть возможность корректировки допуска на аналогичных изделиях. Отв. Дирекция по разработкам | Не отражены в 1C:ERP
2855 | С00-0000130 | 20.09.2026 | Корпус №01 | (ПФК) Корпус КД6 (d16-200х400) (сварка) | ДО | 251 | 609.93 | Заусенец в виде металлической стружки | заусенцы | Устранимое | ОЭУ корпус №9 | Опытно-экспериментальный участок | Смена ОЭУ | Малый опыт работы на оборудовании/технологической операции | Незнание/непонимание требований к качеству продукции | Довести до сотрудников ОЭУ о необходимости зачищать детали после лазерной резки. Отв. Логинов А.А. | Не отражены в 1C:ERP
2856 | С00-0000131 | 24.09.2026 | Корпус №01 | ГПЦ(80) Секция балки СБ-W/2,5-6320/0,5-М5 | ДО | 1 | 54.3 | Несоответствие требованиям КД | Несоответсвует размер отвертий | Устранимое | УМИ корпус №2 | Участок металлоизделий | Смена А УМИ |  |  |  | Не отражены в 1C:ERP
2857 | С00-0000132 | 25.09.2026 | Корпус №01 | ГПЦ(80) Поручень перильный ПП-С-6000 | ПО | 36 | 1567.08 | Отклонение от прямолинейности |  | Малозначительное Устранимое | УМИ корпус №2
2858 | С00-0000133 | 30.09.2026 | Корпус №13 | (БР_ГПЦ(настил)) Настил Р 44,4х22,2/30х2 1 А Zn 996х1000 (несоответствие геометрии), брак | Настилы прессованные | 10 | 162.5 | Несоответствие геометрических размеров | Замятие несущей полосы; часть крайней несущей полосы вырвана. | Устанимое | УПН корпус №13
2859 | С00-0000133 | 30.09.2026 | Корпус №13 | (БР_ГПЦ(настил)) Настил Р 44,4х22,2/30х2 1 А Zn 1200х1000 (несоответствие геометрии), брак | Настилы прессованные | 1 | 19.37 | Несоответствие геометрических размеров | Замятие несущей полосы; часть крайней несущей полосы вырвана. | Устанимое | УПН корпус №13
2860 | С00-0000133 | 30.09.2026 | Корпус №13 | (БР_ГПЦ(настил)) Настил Р 44,4х11,1/30х2 1 А Zn 1000х1000 (несоответствие геометрии), брак | Настилы прессованные | 8 | 163.76 | Несоответствие геометрических размеров | Замятие несущей полосы; часть крайней несущей полосы вырвана. | Устанимое | УПН корпус №13