## Лист_1
№ п/п | Номер | Дата | Место проведения контроля | Номенклатура | Группа номенклатуры | Кол., шт. | Кол., кг | Вид несоответствия | Несоответствие | Критичность несоответствия | Склад (место возникновения) | Ответственное подразделение за несоответствие | Ответственная смена за несоответствие | Коренная причина возникновения | Коренная причина необнаружения | Корректирующие действия | Затраты на доработку
4 | И00-0000225 | 02.07.2026 | Склад ПДС черный | ПФК(закупка) Элемент закладной ЗФ-24/4/К230-5,0 (Окно) (ЭЗ 354.00.00.000 СБ) (от поставщика/перераб | ОО | 40 | 7320 | Невыполнение технических требований КД | Дет. 2 Стержень (219х6 Д=4986) отсутствует притупление кромок пазов R1 min. | Устранимое | УМИ корпус №9 | Исполнительная дирекция Продмаш | Невозможно установить | Не проведён технический контроль продукции, сырья, материалов, комплектующих | Не проведён технический контроль продукции, сырья, материалов, комплектующих | В систему заведены операции "Слесарная" для стыкового и стандартного изготовления, номеклатура ниже (ПФ) Стержень (219х6 L=4986) (ЭЗ 354.00.00.001) (с | Отражены в 1C:ERP
5 | И00-0000226 | 02.07.2026 | Склад готовой продукции | ГПЦ(настил)(80) Настил SP 34х38/25х2 S4 А Zn 730х750 | Настилы сварные | 60 | 487.2 | Невыполнение требований НТД | 1. Выступ связующего элемента относительно несущей полосы 0,8-1,0 мм (по СТО не более 0,5 мм). 2.Выступание связующих элементов над несущими полосами 2,5-4,0 мм (по СТО не более 1,5 мм). 3. Поры. | Устранимое | УПН корпус №13 | Участок производства настилов | Смены А+Б+В УПН | При разработке технологии выбраны неоптимальные процессы, операции, режимы работы оборудования | Нарушение режимов работы оборудования | Изготовление сварных матов стоит на контроле сменного мастера, сотрудника Техотдела и менеджера по производству. Подбтраются оптимальные параметры сва | Не отражены в 1C:ERP
6 | И00-0000226 | 02.07.2026 | Склад готовой продукции | ГПЦ(настил)(80) Настил SP 34х38/25х2 S4 А Zn 730х750 | Настилы сварные | 60 | 487.2 | Невыполнение требований НТД | 1. Выступ связующего элемента относительно несущей полосы 0,8-1,0 мм (по СТО не более 0,5 мм). 2.Выступание связующих элементов над несущими полосами 2,5-4,0 мм (по СТО не более 1,5 мм). 3. Поры. 4. Отклонение от прямолинейности боковых несущих полос 2 мм (по СТО не более 1,8 мм). 5. Отсутствие штампа самоконтроля. 6. Выступание несущих полос над обрамляющими 3 мм (по СТО не более 1 мм) 7. Несплавление | Устранимое | УПН корпус №13 | Участок производства настилов | Смены А+Б+В УПН | При разработке технологии выбраны неоптимальные процессы, операции, режимы работы оборудования | Нарушение режимов работы оборудования | Изготовление сварных матов стоит на контроле сменного мастера, сотрудника Техотдела и менеджера по производству. Подбтраются оптимальные параметры сва | Не отражены в 1C:ERP
7 | И00-0000226 | 02.07.2026 | Склад готовой продукции | ГПЦ(настил)(80) Настил SP 34х38/25х2 S4 А Zn 730х750 | Настилы сварные | 60 | 487.2 | Невыполнение требований НТД | 1. Выступ связующего элемента относительно несущей полосы 0,8-1,0 мм (по СТО не более 0,5 мм). 2.Выступание связующих элементов над несущими полосами 2,5-4,0 мм (по СТО не более 1,5 мм). 3. Поры. 4. Отсутствие штампа самоконтроля | Устранимое | УПН корпус №13 | Участок производства настилов | Смены А+Б+В УПН | При разработке технологии выбраны неоптимальные процессы, операции, режимы работы оборудования | Нарушение режимов работы оборудования | Изготовление сварных матов стоит на контроле сменного мастера, сотрудника Техотдела и менеджера по производству. Подбтраются оптимальные параметры сва | Не отражены в 1C:ERP
8 | И00-0000226 | 02.07.2026 | Склад готовой продукции | ГПЦ(настил)(80) Настил SP 34х38/25х2 S4 А Zn 730х750 | Настилы сварные | 60 | 487.2 | Невыполнение требований НТД | 1. Выступ связующего элемента относительно несущей полосы 0,8-1,0 мм (по СТО не более 0,5 мм). 2.Выступание связующих элементов над несущими полосами 2,5-4,0 мм (по СТО не более 1,5 мм). 3. Поры. 4. Отсутствие штампа самоконтроля. | Устранимое | УПН корпус №13 | Участок производства настилов | Смены А+Б+В УПН | При разработке технологии выбраны неоптимальные процессы, операции, режимы работы оборудования | Нарушение режимов работы оборудования | Изготовление сварных матов стоит на контроле сменного мастера, сотрудника Техотдела и менеджера по производству. Подбтраются оптимальные параметры сва | Не отражены в 1C:ERP
9 | И00-0000227 | 06.07.2026 | УМИ корпус №11 | (ПФК) Секция заполнения СЗ-3000 (сварка) | ПО | 44 | 783.2 | Дефекты сварных швов | 1. Несплавление. 2. Поры. 3. Брызги металла. 4. Не заваренные кратеры | Устранимое | УМИ корпус №11 | Участок металлоизделий | Смена А УМИ | Не проведён технический контроль продукции, сырья, материалов, комплектующих | Невнимательность исполнителя | Провести беседу с исполнителем, усилить контроль отв. сменный мастер/бригадир | Не отражены в 1C:ERP
10 | И00-0000228 | 06.07.2026 | УМИ корпус №11 | (ПФК) Основание (М 009.80.01.000 СБ) (сварка) | Мачты | 4 | 46.12 | Невыполнение требований НТД | 1. Прогиб в плоскости детали поз.2 - 2 мм (по ГОСТ 23118 не более 0,3 мм). 2. Отсутствует штамп самоконтроля | Малозначительное Устранимое | УМИ корпус №11 | Департамент производства | Смена В УМИ | Нарушение требований технологической документации | Невнимательность исполнителя | Провести беседу с исполнителем, усилить контроль отв. сменный мастер/бригадир | Не отражены в 1C:ERP
11 | И00-0000229 | 07.07.2026 | УМИ корпус №11 | (ПФК) Секция заполнения СЗ-3000 (сварка) | ПО | 44 | 783.2 | Брызги металла | Брызги металла | Устранимое | УМИ корпус №11 | Участок металлоизделий | Смена А УМИ | Не проведён технический контроль продукции, сырья, материалов, комплектующих | Невнимательность исполнителя | Провести беседу с исполнителем, усилить контроль отв. сменный мастер/бригадир | Не отражены в 1C:ERP
12 | И00-0000230 | 07.07.2026 | УМИ корпус №11 | (ПФК) Стойка перильная СПО-014 (сварка) | ПО | 19 | 247.76 | Невыполнение требований НТД | Несоответствия требованиям КД: 1. Неверное позиционирование детали 2. Дефекты сварных швов: 1. Поры. 2. Брызги металла. 3. Натеки. 4. Плохое повторное возбуждение дуги. 5. Ассиметричный сварной шов. | Устранимое | УМИ корпус №11 | Участок металлоизделий | Смена А УМИ | Малый опыт работы на оборудовании/технологической операции | Невнимательность исполнителя | проведена беседа с исполнителем о качестве выпускаемой продукции. отв. мастер/бригадир | Не отражены в 1C:ERP
13 | И00-0000231 | 07.07.2026 | УМИ корпус №11 | (ПФК) Перильное ограждение П2 (Ц 208.03.00.000 СБ) (снятие фасок) | МК, другое | 14 | 1119.44 | Невыполнение требований НТД | 1. Сварной шов неполной длины. 2. Брызги металла. 3. Плохое повторное возбуждение дуги. 4. Кратеры. 5. Натеки. 6. Цепочка застывших капель. 7. Отсутствие штампа самоконтроля. | Устранимое | УМИ корпус №11 | Участок металлоизделий | Смена А УМИ | Невнимательность исполнителя | Малый опыт работы на оборудовании/технологической операции | проведен инструктаж о качестве изделий с исполнителем | Не отражены в 1C:ERP
14 | И00-0000232 | 09.07.2026 | УМИ корпус №11 | (ПФ) Оболочка нижней секции (М 009.01.10.000) (сварка) | МК, другое | 1 | 1570.55 | Невыполнение требований НТД | 1. Брызги металла. 2. Натеки. 3. Плохое повторное возбуждение дуги. 4. Несплавление. 5. Остатки сварочной проволоки. 6. Деталь 5 по КД 3 шт, фактически 4 шт. | Устранимое | УМИ корпус №11 | Участок металлоизделий | Смена А УМИ | Нарушение требований к качеству и техническим характеристикам изделий | Невнимательность исполнителя | с исполнителеми проведена беседа | Не отражены в 1C:ERP
15 | И00-0000233 | 09.07.2026 | УМИ корпус №11 | (ПФК) Стойка перильная СПО-012 (сварка) | ПО | 45 | 519.75 | Дефекты сварных швов | 1. Брызги металла. 2. Плохое повторное возбужение дуги. | Устранимое | УМИ корпус №11 | Департамент производства | Смена В УМИ | Оборудование не обеспечивает выполнение требований по качеству и производительности (морально устаре | Невнимательность исполнителя | Провести беседу с исполнителями, усилить контроль отв. сменный мастер/бригадир. Наладчик скорректировал работу робота. | Не отражены в 1C:ERP
16 | И00-0000234 | 13.07.2026 | Склад готовой продукции | ГПСкомпл(60) Кронштейн 2.К1-1,5-1,5-Ф1-ц (МС 859.00.00.000 СБ) | ОО | 34 | 424.66 | Несоответствует упаковка тарного места | Упаковка тарного места не соответствует требованиям КД, НТД | Устранимое | ЦЦ БЛ | Департамент производства | Смены А+Б+В ЦГЦ | Упаковка не обеспечивает сохранность изделия при хранении и транспортировке | Не проведён технический контроль продукции, сырья, материалов, комплектующих | пересмотрели упаковку | Не отражены в 1C:ERP
17 | И00-0000234 | 13.07.2026 | Склад готовой продукции | ГПСкомпл(60) Кронштейн 2.К1-1,5-2,0-Ф1-ц (МС 862.00.00.000 СБ) | ОО | 4 | 55.88 | Несоответствует упаковка тарного места | Упаковка тарного места не соответствует требованиям КД, НТД | Устранимое | ЦЦ БЛ | Департамент производства | Смены А+Б+В ЦГЦ | Упаковка не обеспечивает сохранность изделия при хранении и транспортировке | Не проведён технический контроль продукции, сырья, материалов, комплектующих | пересмотрели упаковку | Не отражены в 1C:ERP
18 | И00-0000234 | 13.07.2026 | Склад готовой продукции | ГПСкомпл(60) Кронштейн 2.К2-2,0-2,0-0/-Ф5-ц | ОО | 36 | 1224 | Несоответствует упаковка тарного места | Упаковка тарного места не соответствует требованиям КД, НТД | Устранимое | ЦЦ БЛ | Департамент производства | Смены А+Б+В ЦГЦ | Упаковка не обеспечивает сохранность изделия при хранении и транспортировке | Не проведён технический контроль продукции, сырья, материалов, комплектующих | пересмотрели упаковку | Не отражены в 1C:ERP
19 | И00-0000234 | 13.07.2026 | Склад готовой продукции | ГПСкомпл(60) Кронштейн 1.К2-2,0-1,5-0/180-Ф4-ц (МС 866.00.00.000 СБ) | ОО | 15 | 442.5 | Несоответствует упаковка тарного места | Упаковка тарного места не соответствует требованиям КД, НТД | Устранимое | ЦЦ БЛ | Департамент производства | Смены А+Б+В ЦГЦ | Упаковка не обеспечивает сохранность изделия при хранении и транспортировке | Не проведён технический контроль продукции, сырья, материалов, комплектующих | пересмотрели упаковку | Не отражены в 1C:ERP
20 | И00-0000234 | 13.07.2026 | Склад готовой продукции | ГПСкомпл(60) Кронштейн 2.К2-1,0-1,5-0/180-Ф5-ц | ОО | 45 | 1218.6 | Несоответствует упаковка тарного места | Упаковка тарного места не соответствует требованиям КД | Устранимое | ЦЦ БЛ | Департамент производства | Смены А+Б+В ЦГЦ | Упаковка не обеспечивает сохранность изделия при хранении и транспортировке | Не проведён технический контроль продукции, сырья, материалов, комплектующих | пересмотрели упаковку | Не отражены в 1C:ERP
27 | И00-0000236 | 16.07.2026 | Склад готовой продукции | ГПЦ(настил)(80) Настил SP 34х38/25х2 S4 А Zn 730х750 | Настилы сварные | 60 | 487.2 | Невыполнение требований НТД | Бурая ржавчина, локальные участки без нанесения покрытия, следы доработки сваркой. Отсутствует маркировочная бирка. Предельное отклонение несущей полосы – выгнутость до 5 мм (СТО 07525912-049-2024 не более (1/200)*L – не более 3,7 мм) | Устранимое | УПН корпус №13 | Участок производства настилов | Невозможно установить |  |  |  | Не отражены в 1C:ERP
28 | И00-0000236 | 16.07.2026 | Склад готовой продукции | ГПЦ(настил)(80) Настил SP 34х38/25х2 S4 А Zn 730х750 | Настилы сварные | 60 | 487.2 | Несоответствия ЦП | Бурая ржавчина, локальные участки без нанесения покрытия, следы доработки сваркой. На бирке отсутствует печать самоконтроля. | Устранимое | УПН корпус №13 | Участок производства настилов | Невозможно установить |  |  |  | Не отражены в 1C:ERP
29 | И00-0000237 | 16.07.2026 | Склад готовой продукции | ГПЦ(настил)(80) Настил SP 34х38/25х2 S4 А Zn 730х750 | Настилы сварные | 40 | 324.8 | Отклонение от прямолинейности | Предельные отклонения несущей полосы - вогнутость до 10 мм. | Устранимое | УПН корпус №13 | Участок производства настилов |  |  |  | Разбор акта и беседа с исполнителями ( корректирующие действия и контроль нужно проводить на упн ) | Отражены в 1C:ERP
30 | И00-0000237 | 16.07.2026 | Склад готовой продукции | ГПЦ(настил)(80) Настил SP 34х38/25х2 S4 А Zn 730х750 | Настилы сварные | 40 | 324.8 | Отклонение от прямолинейности | Предельные отклонения несущей полосы - вогнутость до 10 мм. | Устранимое | УПН корпус №13 | Участок производства настилов |  |  |  | Разбор акта и беседа с исполнителями ( корректирующие действия и контроль нужно проводить на упн ) | Отражены в 1C:ERP
31 | И00-0000237 | 16.07.2026 | Склад готовой продукции | ГПЦ(настил)(40) Настил SP 34х38/30х2 А Zn 1230х1130 К | Настилы сварные | 1 | 26 | Отклонение от прямолинейности | Предельные отклонения несущей полосы - вогнутость до 12 мм. | Устранимое | УПН корпус №13 | Участок производства настилов |  |  |  | Разбор акта и беседа с исполнителями ( корректирующие действия и контроль нужно проводить на упн ) | Отражены в 1C:ERP
32 | И00-0000238 | 16.07.2026 | УМИ корпус №11 | (ПФ) Ухо (М 009.01.00.004) (раскрой) | ОО | 12 | 16.8 | Отсутствует маркировка | Отсутствует маркировочная бирка | Устранимое | Логистика
33 | И00-0000238 | 16.07.2026 | УМИ корпус №11 | (ОО_ПФК) Деформационная секция №8 (сварка), (опытный образец) | ФО | 1 | 22.22 | Отсутствует маркировка | Отсутствует маркировочная бирка | Устранимое | Логистика
34 | И00-0000238 | 16.07.2026 | УМИ корпус №11 | (ПФК(закупка)) Упор задний СМО-1,0Д-03-000 (от поставщика/переработчика) | МО | 1 | 6.4 | Отсутствует маркировка | Отсутствует маркировочная бирка | Устранимое | Логистика
35 | И00-0000238 | 16.07.2026 | УМИ корпус №11 | (ПФК) Опора СМО-1,0Д-02-000 (сварка) | МО | 9 | 90.63 | Отсутствует маркировка | Отсутствует маркировочная бирка | Устранимое | Логистика
36 | И00-0000239 | 16.07.2026 | УМИ корпус №11 | (ПФК) Карниз К1 (Ц 208.04.00.000 СБ) (снятие фасок) | МК, другое | 4 | 363.24 | Невыполнение требований НТД | 1. Прогиб в плоскости детали поз 3. - 3-5 мм (по ГОСТ 2318 не более 0,001х2062 = 2 мм). 2. Не выполнено снятие фаски 2х45.. | Малозначительное Устранимое | УМИ корпус №11 | Участок металлоизделий | Смена Б УМИ | При разработке технологии выбраны неоптимальные процессы, операции, режимы работы оборудования | Не проведён технический контроль продукции, сырья, материалов, комплектующих | с исполнителем проведена разьеснительная беседа | Не отражены в 1C:ERP
37 | И00-0000239 | 16.07.2026 | УМИ корпус №11 | (ПФК) Карниз К1н (Ц 208.24.00.000 СБ) (снятие фасок) | МК, другое | 5 | 454.05 | Невыполнение требований НТД | 1. Прогиб в плоскости детали поз 3. - 3-5 мм (по ГОСТ 2318 не более 0,001х2062 = 2 мм). 2. Не выполнено снятие фаски 2х45.. | Малозначительное Устранимое | УМИ корпус №11 | Участок металлоизделий | Смена Б УМИ | При разработке технологии выбраны неоптимальные процессы, операции, режимы работы оборудования | Не проведён технический контроль продукции, сырья, материалов, комплектующих | с исполнителем проведена разьеснительная беседа | Не отражены в 1C:ERP
38 | И00-0000240 | 16.07.2026 | УМИ корпус №11 | (ПФК) Лестница Л0 (Ц 208.06.00.000 СБ) (сварка) | МК, другое | 1 | 112.68 | Невыполнение требований НТД | 1. Прогиб в плоскости детали поз.2 - 17 мм (по ГОСТ 23118 не более 10 мм). 2. Сварной шов №3 не соответствует ГОСТ 14098. 3. Брызги металла. | Малозначительное Устранимое | УМИ корпус №11 | Участок металлоизделий | Смена В УМИ | Нарушение требований к качеству и техническим характеристикам изделий | Невнимательность исполнителя | с сотрудниками проведена беседа , быть более внимательными к изготавлеваемой продукции | Не отражены в 1C:ERP
39 | И00-0000241 | 16.07.2026 | УМИ корпус №11 | (ПФК) Стойка перильная СПО-012 (сварка) | ПО | 36 | 415.8 | Дефекты сварных швов | 1. Сварной шов выполнен по незамкнутому контуру. 2. Брызги металла. 3. Плохое повторное возбуждение дуги. | Устранимое | УМИ корпус №11 | Департамент производства | Смена В УМИ | Малый опыт работы на оборудовании/технологической операции | Невнимательность исполнителя | усилить контроль за качеством выпускаемой продукции,инструктаж операторов. отв. мастер /бригадар | Не отражены в 1C:ERP
44 | И00-0000243 | 20.07.2026 | УПН корпус №9 | (ПФК) Настил Р 33,3х33,3/30х2 А 1895х1374 (Н-3/1) (сварка лазерная) | Настилы прессованные | 3 | 73.08 | Несоответствие геометрических размеров | По КД размер 1374-4 мм, фактически 1376-1380 мм | Устранимое | УПН корпус №9 | Участок производства настилов | Смена Б УПН | Неправильное выполнение технологических операций по сварке | Невнимательность исполнителя | беседа с сотрудником | Не отражены в 1C:ERP
45 | И00-0000243 | 20.07.2026 | УПН корпус №9 | (ПФК) Настил Р 33,3х33,3/30х2 А 1895х1374 (Н-3) (сварка лазерная) | МК, другое | 1 | 24.36 | Несоответствие геометрических размеров | По КД размер 1374-4 мм, фактически 1376 мм | Устранимое | УПН корпус №9 | Участок производства настилов | Смена Б УПН | Неправильное выполнение технологических операций по сварке | Невнимательность исполнителя | беседа с сотрудником | Не отражены в 1C:ERP
46 | И00-0000243 | 20.07.2026 | УПН корпус №9 | (ПФК) Настил Р 33,3х33,3/30х2 А 1070х1374 (Н-2) (сварка лазерная) | Настилы прессованные | 5 | 112.05 | Несоответствие геометрических размеров | По КД размер 1374-4 мм, фактически 1375-1376 мм | Устранимое | УПН корпус №9 | Участок производства настилов | Смена Б УПН | Неправильное выполнение технологических операций по сварке | Невнимательность исполнителя | беседа с сотрудником | Не отражены в 1C:ERP
47 | И00-0000243 | 20.07.2026 | УПН корпус №9 | (ПФК) Настил Р 33,3х33,3/30х2 А 1070х1374 (Н-2/1) (сварка лазерная) | Настилы прессованные | 5 | 112.05 | Несоответствие геометрических размеров | По КД размер 1374-4 мм, фактически 1375-1376 мм | Устранимое | УПН корпус №9 | Участок производства настилов | Смена Б УПН | Неправильное выполнение технологических операций по сварке | Невнимательность исполнителя | беседа с сотрудником | Не отражены в 1C:ERP
48 | И00-0000244 | 20.07.2026 | УМИ корпус №11 | (ПФК) Секция прохода СП10 (Ц 208.14.00.000 СБ) (снятие фасок) | Настилы прессованные | 2 | 124.9 | Дефекты сварных швов | Брызги металла, пора, плохое повторное возбуждение дуги | Устранимое | УМИ корпус №11 | Участок металлоизделий | Смена Б УМИ | Нарушение требований технологической документации | Невнимательность исполнителя | проведен инструктаж с сотрудниками о качестве выпускаемой продукции | Не отражены в 1C:ERP
49 | И00-0000245 | 20.07.2026 | УМИ корпус №11 | (ПФК) Ограждение пешеходное ограничивающее 401-ОПО-Д/1,0-2,0 (сварка) | ПО | 16 | 239.36 | Сварной шов выполнен не по всей длине сопряжения деталей | Соединение дет. 5 с дет. 3 и соединение дет. 5 с дет. 2 и 4 сварной шоф №2 неполной длины. | Устранимое | УМИ корпус №11 | Участок металлоизделий | Смена Б УМИ | Нарушение требований технологической документации | Невнимательность исполнителя | корректировка работы робота | Не отражены в 1C:ERP
50 | И00-0000246 | 25.07.2026 | ЦГЦ Выпуск | ГПЦ(80) Стойка мостовая СМ-2 (ГОСТ 26804) | МО | 12 | 233.52 | Отсутствует маркировка | Отсутствует маркировка с логотипом завода. | Малозначительное | ЦЦ Зачистка
51 | И00-0000247 | 27.07.2026 | Склад готовой продукции | ГПЦ(80) Стойка дорожная СД-1,95Ш14-3 | ДО | 15 | 356.7 | Несоответствия ЦП | Несплошность цинкового покрытия (непроцинковка), забоины до основного металла, бурая ржавчина. | Устранимое | ЦЦ БЛ | Цех цинкования | Смена Б ЦГЦ | Не проведён технический контроль продукции, сырья, материалов, комплектующих | Невнимательность исполнителя | Провести инструктаж с операторами участка зачистки | Не отражены в 1C:ERP
52 | И00-0000248 | 27.07.2026 | Склад готовой продукции | ГПЦ(80) Основание ФО-У-80 | ДО | 3 | 431.04 | Наплывы цинка в виде острых капель | Дефекты ЦП: забоины до основного металла, острые капли | Устранимое | ЦЦ БЛ
53 | И00-0000248 | 27.07.2026 | Склад готовой продукции | ГПЦ(80) Основание ФО-У-80 | ДО | 1 | 143.68 | Наплывы цинка в виде острых капель | Дефекты ЦП: наплывы в виде острых капель | Устранимое | ЦЦ БЛ
54 | И00-0000249 | 27.07.2026 | Склад готовой продукции | ГПЦ(100) Карниз К1н (Ц 208.24.00.000 СБ) | МК, другое | 3 | 272.43 | Несоответствия ЦП | Бурая ржавчина, забоины до основного металла, наплывы цинка | Устранимое | ЦЦ БЛ | Центр технической обработки заказов | Невозможно установить | Ошибки в чертежах/конструкторской документации (КД) |  | Гост 9.307 4.3.4 Расстояние между параллельными поверхностями в изделии должно быть не менее 4 мм. Примечание — При расстояниях менее 4 мм возможна не | Не отражены в 1C:ERP
55 | И00-0000249 | 27.07.2026 | Склад готовой продукции | ГПЦ(100) Карниз К2 (Ц 208.07.00.000 СБ) | МК, другое | 1 | 118.13 | Забоины ЦП до основного металла | Забоины ЦП до основного металла | Устранимое | ЦЦ БЛ | Центр технической обработки заказов | Невозможно установить | Ошибки в чертежах/конструкторской документации (КД) |  | Гост 9.307 4.3.4 Расстояние между параллельными поверхностями в изделии должно быть не менее 4 мм. Примечание — При расстояниях менее 4 мм возможна не | Не отражены в 1C:ERP
56 | И00-0000249 | 27.07.2026 | Склад готовой продукции | ГПЦ(100) Карниз К2 (Ц 208.07.00.000 СБ) | МК, другое | 1 | 118.13 | Шлак (флюс, зола) на поверхности ЦП | Шлак (флюс, зола) на поверхности ЦП | Устранимое | ЦЦ БЛ | Центр технической обработки заказов | Невозможно установить | Ошибки в чертежах/конструкторской документации (КД) |  | Гост 9.307 4.3.4 Расстояние между параллельными поверхностями в изделии должно быть не менее 4 мм. Примечание — При расстояниях менее 4 мм возможна не | Не отражены в 1C:ERP
57 | И00-0000249 | 27.07.2026 | Склад готовой продукции | ГПЦ(100) Карниз К2 (Ц 208.07.00.000 СБ) | МК, другое | 3 | 354.39 | Бурая ржавчина | Бурая ржавчина | Устранимое | ЦЦ БЛ | Центр технической обработки заказов | Невозможно установить | Ошибки в чертежах/конструкторской документации (КД) |  | Гост 9.307 4.3.4 Расстояние между параллельными поверхностями в изделии должно быть не менее 4 мм. Примечание — При расстояниях менее 4 мм возможна не | Не отражены в 1C:ERP
58 | И00-0000249 | 27.07.2026 | Склад готовой продукции | ГПЦ(100) Секция прохода СП2-1 (Ц 208.32.01.000 СБ) | МК, другое | 6 | 618.06 | Бурая ржавчина | Бурая ржавчина | Устранимое | ЦЦ БЛ | Центр технической обработки заказов | Невозможно установить | Ошибки в чертежах/конструкторской документации (КД) |  | Гост 9.307 4.3.4 Расстояние между параллельными поверхностями в изделии должно быть не менее 4 мм. Примечание — При расстояниях менее 4 мм возможна не | Не отражены в 1C:ERP
59 | И00-0000250 | 28.07.2026 | УМИ корпус №11 | (ПФК) Стойка перильная СПО-014 (210х120, М20) (сварка) | ПО | 10 | 169 | Брызги металла | Брызги металла | Устранимое | УМИ корпус №11 | Участок металлоизделий | Смена Б УМИ | Нарушение требований технологической документации | Невнимательность исполнителя | проведен инструктаж о требование к качеству с исполнителями . | Не отражены в 1C:ERP
60 | И00-0000250 | 28.07.2026 | УМИ корпус №11 | (ПФК) Стойка перильная СПО-014 (210х120, М20) (сварка) | ПО | 17 | 287.3 | Дефекты сварных швов | Кратеры, цепочка пор, отсутствие плавного перехода сварного шва к основному металлу, брызги металла, сварной шов выполнен не по замкному контуру. | Устранимое | УМИ корпус №11 | Участок металлоизделий | Смена Б УМИ | Нарушение требований технологической документации | Невнимательность исполнителя | проведен инструктаж о требование к качеству с исполнителями . | Не отражены в 1C:ERP
61 | И00-0000250 | 28.07.2026 | УМИ корпус №11 | (ПФК) Стойка перильная СПО-012 (сварка) | ПО | 20 | 231 | Дефекты сварных швов | Натёки, брызги металла, раковина, сварной шов выполнен не по замкнутому контуру, отсутствие плавного перехода сварного шва к основному металлу. | Устранимое | УМИ корпус №11 | Участок металлоизделий | Смена Б УМИ | Нарушение требований технологической документации | Невнимательность исполнителя | проведен инструктаж о требование к качеству с исполнителями . | Не отражены в 1C:ERP
62 | И00-0000250 | 28.07.2026 | УМИ корпус №11 | (ПФК) Опора СМО-1,0Д-02-000 (сварка) | МО | 86 | 866.02 | Дефекты сварных швов | Натёки, раковины, кратеры, брызги металла, раковина. | Устранимое | УМИ корпус №11 | Участок металлоизделий | Смена Б УМИ | Нарушение требований технологической документации | Невнимательность исполнителя | проведен инструктаж о требование к качеству с исполнителями . | Не отражены в 1C:ERP
63 | И00-0000251 | 29.07.2026 | ЦГЦ Выпуск | ГПЦ(80) Стойка концевая правая СПО-014-01 (210х120, М20) | ПО | 1 | 23.2 | Некорректное позиционирование детали (деталей) | Неправильное позиционирование деталей №3, 7, 8. | Малозначительное Устранимое | УМИ корпус №11 | Участок металлоизделий | Смена Б УМИ | Нарушение требований технологической документации | Невнимательность исполнителя | с оператором проведена беседа о не допустимости данных дефектов при сборке и сварке изделий. | Не отражены в 1C:ERP
64 | И00-0000251 | 29.07.2026 | ЦГЦ Выпуск | ГПЦ(80) Стойка концевая левая СПО-014-02 (210х120, М20) | ПО | 1 | 23.2 | Некорректное позиционирование детали (деталей) | Неправильное позиционирование деталей №3, 6. 7. | Малозначительное Устранимое | УМИ корпус №11 | Участок металлоизделий | Смена Б УМИ | Нарушение требований технологической документации | Невнимательность исполнителя | с оператором проведена беседа о не допустимости данных дефектов при сборке и сварке изделий. | Не отражены в 1C:ERP
65 | И00-0000251 | 29.07.2026 | ЦГЦ Выпуск | ГПЦ(80) Стойка деформационного шва правая СПО-014-03 (210х120, М20) | ПО | 2 | 35.2 | Некорректное позиционирование детали (деталей) | Неправильное позиционирование деталей №3. | Малозначительное Устранимое | УМИ корпус №11 | Участок металлоизделий | Смена Б УМИ | Нарушение требований технологической документации | Невнимательность исполнителя | с оператором проведена беседа о не допустимости данных дефектов при сборке и сварке изделий. | Не отражены в 1C:ERP
66 | И00-0000251 | 29.07.2026 | ЦГЦ Выпуск | ГПЦ(80) Стойка деформационного шва левая СПО-014-04 (210х120, М20) | ПО | 2 | 35.2 | Некорректное позиционирование детали (деталей) | Неправильное позиционирование деталей №3. | Малозначительное Устранимое | УМИ корпус №11 | Участок металлоизделий | Смена Б УМИ | Нарушение требований технологической документации | Невнимательность исполнителя | с оператором проведена беседа о не допустимости данных дефектов при сборке и сварке изделий. | Не отражены в 1C:ERP
67 | И00-0000252 | 29.07.2026 | ЦГЦ Выпуск | ГПЦ(80) Стойка мостовая СМ-2 (ГОСТ 26804) | МО | 30 | 583.8 | Отсутствует маркировка | Отсутствует маркировка с логотипом завода. | Малозначительное | ЦЦ Зачистка
69 | К00-0000239 | 01.07.2026 | Участок металлоизделий | (ПФК) Деталь закладная ЗД-11 (420х370х150) (отв.135х246, М24) (сварка) | ОО | 13 | 349.44 | Невыполнение требований НТД | Брызги, кратеры, незавершенный рез. | Устранимое | УМИ корпус №11 |  | Смена Б УМИ |  |  |  | Не отражены в 1C:ERP
71 | К00-0000240 | 02.07.2026 | Участок производства настилов | (ПФК) Настил SP 34х38/30х3 S5 А 1280х1167 (сварка) | Настилы сварные | 1 | 39.62 | Дефекты сварных швов | остатки сварной проволоки | Устранимое | УПН корпус №13 |  | Смена Б УПН |  |  |  | Не отражены в 1C:ERP
72 | К00-0000240 | 02.07.2026 | Участок производства настилов | (ПФК) Настил SP 34х38/30х3 S5 А 1280х1000 (РН 177.00.00.000-08) (сварка) | Настилы сварные | 3 | 104.34 | Невыполнение требований НТД | Выступание связующих полос, брызги, несплавления. | Устранимое | УПН корпус №13 |  | Смена Б УПН |  |  |  | Не отражены в 1C:ERP
76 | К00-0000241 | 02.07.2026 | Участок металлоизделий | (ПФК) Кронштейн 2.К2-2,0-2,0-0/-Ф5 (сварка) | ОО | 5 | 170 | Дефекты сварных швов | Поры, несплавление, брызги, плохое повторне возбуждение дуги, кратеры. | Устранимое | УМИ корпус №11 |  | Смена Б УМИ |  |  |  | Не отражены в 1C:ERP
77 | К00-0000241 | 02.07.2026 | Участок металлоизделий | (ПФК) Деталь закладная ЗД-11 (420х370х150) (отв.135х246, М24) (сварка) | ОО | 8 | 215.04 | Невыполнение требований НТД | 1.Незавареный кратер. 2. Брызги металла. 3. Незавершеный рез. | Устранимое | УМИ корпус №11 |  | Смена Б УМИ |  |  |  | Не отражены в 1C:ERP
78 | К00-0000242 | 06.07.2026 | Участок металлоизделий | (ПФК) Перильное ограждение П2 (Ц 208.03.00.000 СБ) (снятие фасок) | МК, другое | 30 | 2398.8 | Отсутствует печать самоконтроля | Отсутствует печать самоконтроля | Устранимое | УМИ корпус №11 |  | Смена Б УМИ |  |  |  | Не отражены в 1C:ERP
79 | К00-0000242 | 06.07.2026 | Участок металлоизделий | (ПФК) Закладная деталь стойки перильного ограждения ЗДСПО (сварка) | ПО | 35 | 232.05 | Дефекты сварных швов | Плохое повторное возбуждение дуги, кратеры | Устранимое | УМИ корпус №11 |  | Смена Б УМИ |  |  |  | Не отражены в 1C:ERP
80 | К00-0000242 | 06.07.2026 | Участок металлоизделий | (ПФК) Секция заполнения СЗ-3000 (сварка) | ПО | 40 | 712 | Отсутствует печать самоконтроля | Отсутствует печать самоконтроля | Устранимое | УМИ корпус №11 |  | Смена Б УМИ |  |  |  | Не отражены в 1C:ERP
82 | К00-0000243 | 06.07.2026 | Склад готовой продукции | ГПЦ(настил)(40) Настил SP 34х38/30х3 S5 А Zn 1280х1000 (РН 177.00.00.000-08) | Настилы сварные | 1 | 34.78 | Бурая ржавчина | Бурая ржавчина | Устранимое | Отдел логистики |  | Логистика |  |  |  | Не отражены в 1C:ERP
83 | К00-0000243 | 06.07.2026 | Склад готовой продукции | ГПЦ(настил)(40) Настил SP 34х38/30х3 S5 А Zn 1280х465 | Настилы сварные | 1 | 17.06 | Бурая ржавчина | Бурая ржавчина | Устранимое | Отдел логистики |  | Логистика |  |  |  | Не отражены в 1C:ERP
84 | К00-0000243 | 06.07.2026 | Склад готовой продукции | ГПЦ(настил)(40) Настил SP 34х38/30х3 S5 А Zn 1280х1167 | Настилы сварные | 1 | 39.62 | Бурая ржавчина | Бурая ржавчина | Устранимое | Отдел логистики |  | Логистика |  |  |  | Не отражены в 1C:ERP
87 | К00-0000245 | 08.07.2026 | Участок металлоизделий | (ПФК) Секция 2 (М 009.02.00.000 СБ) (сварка) | ОО | 2 | 2442.18 | Брызги металла | Брызги металла | Устранимое | УМИ корпус №11 |  | Смена В УМИ |  |  |  | Не отражены в 1C:ERP
96 | К00-0000247 | 10.07.2026 | Участок металлоизделий | (ПФК) Рама Э 357.01.01.000 (сварка) | ВО | 1 | 189.6 | Дефекты сварных швов | 1. Брызги металла. 2. Поры. 3. Подрезы. | Устранимое | УМИ корпус №11 |  | Смена А УМИ |  |  |  | Не отражены в 1C:ERP
115 | К00-0000250 | 15.07.2026 | Участок производства настилов | (ПФК) Настил SP 34х38/30х3 S4 А 2849х542 (Н8) (сварка) | Настилы сварные | 1 | 41.52 | Дефекты сварных швов | Брызги, остатки сварочной проволоки | Устранимое | УПН корпус №13 |  | Смена А УПН |  |  |  | Не отражены в 1C:ERP
116 | К00-0000250 | 15.07.2026 | Участок производства настилов | (ПФК) Настил SP 34х38/30х3 S4 А 1991х583 (Н5) (сварка) | Настилы сварные | 2 | 62 | Дефекты сварных швов | Отсутствует сварной шов | Устранимое | УПН корпус №13 |  | Смена А УПН |  |  |  | Не отражены в 1C:ERP
117 | К00-0000250 | 15.07.2026 | Участок производства настилов | (ПФК) Настил SP 34х38/30х3 S4 А 1963х647 (Н14) (сварка) | Настилы сварные | 1 | 34.07 | Брызги металла | Брызги металла | Устранимое | УПН корпус №13 |  | Смена А УПН |  |  |  | Не отражены в 1C:ERP
118 | К00-0000250 | 15.07.2026 | Участок производства настилов | (ПФК) Настил SP 34х38/30х3 S4 А 1495х920 (Н34/1) (сварка) | Настилы сварные | 1 | 36.64 | Брызги металла | Брызги металла | Устранимое | УПН корпус №13 |  | Смена А УПН |  |  |  | Не отражены в 1C:ERP
119 | К00-0000250 | 15.07.2026 | Участок производства настилов | (ПФК) Настил SP 34х38/30х3 S4 А 1310х920 (Н34/2) (сварка) | Настилы сварные | 1 | 32.4 | Дефекты сварных швов | Остатки сварочной проволоки, натек | Устранимое | УПН корпус №13 |  | Смена А УПН |  |  |  | Не отражены в 1C:ERP
120 | К00-0000250 | 15.07.2026 | Участок производства настилов | (ПФК) Настил SP 34х38/30х3 S4 А 2799х460 (Н10) (сварка) | Настилы сварные | 1 | 35.72 | Брызги металла | Брызги металла | Устранимое | УПН корпус №13 |  | Смена А УПН |  |  |  | Не отражены в 1C:ERP
124 | К00-0000253 | 16.07.2026 | Участок металлоизделий | (ПФК) Ствол секции нижней (М 009.01.02.000 СБ) (сварка) | ОО | 1 | 1611.61 | Невыполнение требований НТД | Не выполнено притупление кромок обечайки. Незавершенный рез | Устранимое | УМИ корпус №11 |  | Смена А УМИ |  |  |  | Не отражены в 1C:ERP
130 | К00-0000254 | 17.07.2026 | Участок металлоизделий | (ПФК) Секция прохода СП3-1н (Ц 208.33.01.000 СБ) (снятие фасок) | МК, другое | 1 | 34.82 | Плохое повторное возбуждение дуги | Плохое повторное возбуждение дуги | Устранимое | УМИ корпус №11 |  | Смена Б УМИ |  |  |  | Не отражены в 1C:ERP
131 | К00-0000254 | 17.07.2026 | Участок металлоизделий | (ПФК) Секция прохода СП2-1 (Ц 208.32.01.000 СБ) (снятие фасок) | МК, другое | 3 | 309.03 | Плохое повторное возбуждение дуги | Плохое повторное возбуждение дуги | Устранимое | УМИ корпус №11 |  | Смена Б УМИ |  |  |  | Не отражены в 1C:ERP
134 | К00-0000255 | 20.07.2026 | Участок металлоизделий | (ПФК) Карниз К1 (Ц 208.04.00.000 СБ) (снятие фасок) | МК, другое | 1 | 90.81 | Плохое повторное возбуждение дуги | Плохое повторное возбуждение дуги | Устранимое | УМИ корпус №11 |  | Смена А УМИ |  |  |  | Не отражены в 1C:ERP
135 | К00-0000255 | 20.07.2026 | Участок металлоизделий | (ПФК) Секция прохода СП1-1 (Ц 208.25.01.000 СБ) (снятие фасок) | МК, другое | 3 | 238.47 | Плохое повторное возбуждение дуги | Плохое повторное возбуждение дуги | Устранимое | УМИ корпус №11 |  | Смена А УМИ |  |  |  | Не отражены в 1C:ERP
137 | К00-0000256 | 21.07.2026 | Участок металлоизделий | (ПФК) Секция прохода СП2 (Ц 208.09.00.000 СБ) (снятие фасок) | МК, другое | 2 | 131.3 | Плохое повторное возбуждение дуги | Плохое повторное возбуждение дуги | Устранимое | УМИ корпус №11 |  | Смена А УМИ |  |  |  | Не отражены в 1C:ERP
139 | К00-0000256 | 21.07.2026 | Участок металлоизделий | (ПФК) Секция прохода СП5 (Ц 208.12.00.000 СБ) (снятие фасок) | МК, другое | 1 | 55.37 | Плохое повторное возбуждение дуги | Плохое повторное возбуждение дуги | Устранимое | УМИ корпус №11 |  | Смена А УМИ |  |  |  | Не отражены в 1C:ERP
140 | К00-0000256 | 21.07.2026 | Участок металлоизделий | (ПФК) Секция прохода СП1-2 (Ц 208.25.02.000 СБ) (снятие фасок) | МК, другое | 3 | 142.14 | Плохое повторное возбуждение дуги | Плохое повторное возбуждение дуги | Устранимое | УМИ корпус №11 |  | Смена А УМИ |  |  |  | Не отражены в 1C:ERP
142 | К00-0000256 | 21.07.2026 | Участок металлоизделий | (ПФК) Секция прохода СП1-1н (Ц 208.31.01.000 СБ) (снятие фасок) | МК, другое | 5 | 397.45 | Плохое повторное возбуждение дуги | Плохое повторное возбуждение дуги | Устранимое | УМИ корпус №11 |  | Смена А УМИ |  |  |  | Не отражены в 1C:ERP
176 | К00-0000259 | 23.07.2026 | Цех цинкования | ГПЦ(80) Стойка дорожная СД-1,45Ш14-3 | ДО | 5 | 89.4 | Наплывы цинка в виде острых капель | Наплывы цинка в виде острых капель | Устранимое | Корпус №01 |  | Смена Б ЦГЦ |  |  |  | Не отражены в 1C:ERP
177 | К00-0000260 | 24.07.2026 | Участок металлоизделий | (ПФК) Перильное ограждение П5 (Ц 208.23.00.000 СБ) (снятие фасок) | МК, другое | 1 | 71.25 | Несоответствие сварных швов | сварной шов неполной длины | Устранимое | УМИ корпус №11 |  | Смена В УМИ |  |  |  | Не отражены в 1C:ERP
178 | К00-0000260 | 24.07.2026 | Участок металлоизделий | (ПФК) Ограждение для ПО1 (Ц 207.10.01.000 СБ) (снятие фасок) | МК, другое | 30 | 196.5 | Брызги металла | Брызги металла | Устранимое | УМИ корпус №11 |  | Смена В УМИ |  |  |  | Не отражены в 1C:ERP
179 | К00-0000261 | 24.07.2026 | Цех цинкования | ГПЦ(100) Лестница Л0 (Ц 208.06.00.000 СБ) | МК, другое | 1 | 112.68 | Шлак (флюс, зола) на поверхности ЦП | Шлак (флюс, зола) на поверхности ЦП | Устранимое | Корпус №01 |  | Смена В ЦГЦ |  |  |  | Не отражены в 1C:ERP
180 | К00-0000261 | 24.07.2026 | Цех цинкования | ГПЦ(80) Стойка дорожная СД-1,45Ш14-3 | ДО | 3 | 53.64 | Наплывы цинка в виде острых капель | Наплывы цинка в виде острых капель | Устранимое | Корпус №01 |  | Смена В ЦГЦ |  |  |  | Не отражены в 1C:ERP
181 | К00-0000261 | 24.07.2026 | Цех цинкования | ГПЦ(80) Закладная деталь ЗДСБО1 | ОО | 1 | 38.8 | Бурая ржавчина | Бурая ржавчина | Устранимое | Корпус №01 |  | Смена В ЦГЦ |  |  |  | Не отражены в 1C:ERP
186 | К00-0000262 | 28.07.2026 | Участок металлоизделий | (ПФК) Ограждение пешеходное ограничивающее 401-ОПО-Д/1,0-2,0 (сварка) | ПО | 45 | 673.2 | Сварной шов выполнен не по всей длине сопряжения деталей | Сварной шов выполнен не по всей длине сопряжения деталей | Устранимое | УМИ корпус №11 |  | Смена Б УМИ |  |  |  | Не отражены в 1C:ERP
194 | К00-0000263 | 30.07.2026 | Цех цинкования | ГПЦ(настил)(40) Настил SP 34х38/30х3 S4 А Zn 2375(2013)х1249 | Настилы сварные | 1 | 68.91 | Отсутствует печать самоконтроля | Отсутствует печать самоконтроля | Устранимое | ЦГЦ Большая линия |  | Смена В ЦГЦ |  |  |  | Не отражены в 1C:ERP
197 | К00-0000263 | 30.07.2026 | Цех цинкования | ГПЦ(настил)(40) Настил SP 34х38/30х3 S4 А Zn 2849х1000 (Н6) | Настилы сварные | 2 | 148.3 | Наплывы цинка в виде острых капель | Наплывы цинка в виде острых капель | Устранимое | ЦГЦ Большая линия |  | Смена В ЦГЦ |  |  |  | Не отражены в 1C:ERP
199 | К00-0000263 | 30.07.2026 | Цех цинкования | ГПЦ(настил)(40) Настил SP 34х38/50х4 S4 А Zn 1851х530 (Н29) | Настилы сварные | 1 | 54.62 | Наплывы цинка в виде острых капель | Наплывы цинка в виде острых капель | Устранимое | ЦГЦ Большая линия |  | Смена В ЦГЦ |  |  |  | Не отражены в 1C:ERP
207 | К00-0000263 | 30.07.2026 | Цех цинкования | ГПЦ(настил)(40) Настил SP 34х38/30х3 S4 А Zn 1963х1000 (Н4) | Настилы сварные | 1 | 51.55 | Наплывы цинка в виде острых капель | Наплывы цинка в виде острых капель | Устранимое | ЦГЦ Большая линия |  | Смена В ЦГЦ |  |  |  | Не отражены в 1C:ERP
208 | К00-0000263 | 30.07.2026 | Цех цинкования | ГПЦ(настил)(40) Настил SP 34х38/50х3 S4 А Zn 1850х1000 (Н36/1) | Настилы сварные | 1 | 75.21 | Наплывы цинка в виде острых капель | Наплывы цинка в виде острых капель | Устранимое | ЦГЦ Большая линия |  | Смена В ЦГЦ |  |  |  | Не отражены в 1C:ERP
210 | К00-0000263 | 30.07.2026 | Цех цинкования | ПФЦ(40) Настил SP 34х38/50х3 S4 А Zn 1850х850 (Н37/1) (оцинкование) | Настилы сварные | 1 | 64.93 | Наплывы цинка в виде острых капель | Наплывы цинка в виде острых капель | Устранимое | ЦГЦ Большая линия |  | Смена В ЦГЦ |  |  |  | Не отражены в 1C:ERP
212 | С00-0000082 | 02.07.2026 | Корпус №01 | (ПФК(закупка)) Стойка перильного ограждения С2 (от поставщика/переработчика) | МК, другое | 24 | 1545.84 | Наличие карманов, закрытых полостей и воздушных мешков |  | Устранимое | Не определено | ЦТОЗ по конструкторскому сопровождению продаж МК | Невозможно установить | Ошибки в чертежах/конструкторской документации (КД) | Невнимательность исполнителя | Внимательность при разработке и техконтроле чертежей Скорретировать КД
213 | С00-0000083 | 09.07.2026 | Корпус №01 | ГПЦ(60) Консоль-амортизатор КА (БО 248.01.00.002-01) | ДО | 600 | 1977.6 | Не соответствует марка стали и /или материал |  | Устранимое | УМИ корпус №4 | Департамент производства | Смена В УМИ | Не проведён технический контроль продукции, сырья, материалов, комплектующих | Невнимательность исполнителя | Провести инструктаж с исполнителем, | Не отражены в 1C:ERP
214 | С00-0000084 | 09.07.2026 | Корпус №01 | ГПЦ(65) Стойка перильного ограждения С2.1 | ПО | 1 | 44.9 | Отклонение формообразования и линейных размеров | +замятие | Устранимое | Не определено | [5 empty] | Не отражены в 1C:ERP
215 | С00-0000085 | 09.07.2026 | ЦГЦ Большая линия | (ПФК) Секция балки СБ-W/2,5-6320/0,5-М5 (профилирование) | ДО | 1 | 54.3 | Несоответствие требованиям КД | выкус | Устранимое | УМИ корпус №2
216 | С00-0000086 | 11.07.2026 | Корпус №01 | ПФЦ(60) Корпус КД6 тип А (100х200) (оцинкование) | ДО | 25 | 25.75 | Некорректное позиционирование детали (деталей) |  |  | УМИ корпус №11 | Участок металлоизделий | Смена Б УМИ | Нарушение требований технологической документации | Невнимательность исполнителя | с исполнителем проведена беседа о не допустимости подобных дефектов. отв. см.мастер/бригадир | Не отражены в 1C:ERP
217 | С00-0000087 | 13.07.2026 | Корпус №01 | ГПЦ(80) Секция балки СБ-W/2,5-6320/0,5-М5 | ДО | 142 | 7710.6 | Вмятина |  | Устранимое | УМИ корпус №2 | Участок металлоизделий | Смена Б УМИ | Неисправности оборудования, влияющие на качество продукции | Невнимательность исполнителя | усилить контроль за качеством выпускаемой продукции,инструктаж операторов. отв. мастер /бригадар | Не отражены в 1C:ERP
218 | С00-0000087 | 13.07.2026 | Корпус №01 | ГПЦ(80) Секция балки СБ-W/2,5-6320/0,5-М5 | ДО | 60 | 3258 | Вмятина |  | Устранимое | УМИ корпус №2 | Участок металлоизделий | Смена Б УМИ | Неисправности оборудования, влияющие на качество продукции | Невнимательность исполнителя | усилить контроль за качеством выпускаемой продукции,инструктаж операторов. отв. мастер /бригадар | Не отражены в 1C:ERP
219 | С00-0000088 | 14.07.2026 | Участок производства настилов | (ПФ) Заготовка настила SP 30х101/30х2 6100х1000 (d5) (заготовка-сварка) | Настилы сварные | 1 | 105.25 | Несоответствие требованиям КД | Несоответствие размера ячеек, отклонение от прямолинейности несущей полосы, выступание связующего прутка на несущей полосой. | Неустранимое | УПН корпус №13 | Участок производства настилов | Смена А УПН | Неисправности оборудования, влияющие на качество продукции | Неисправности оборудования, влияющие на качество продукции | пробный мат, регулировали настройки, подбирали необходимые параметры сварки.
220 | С00-0000089 | 15.07.2026 | ЦГЦ Большая линия | ГПЦ(80) Секция балки СБ-W/3-4320/0,5-М5 | МО | 1 | 46.255 | Несоответствие геометрических размеров | длинее на 1,5 см | Устранимое | УМИ корпус №2 | Участок металлоизделий | Смена В УМИ | Нарушение требований к качеству и техническим характеристикам изделий | Невнимательность исполнителя | проведена беседа с исполнителем. | Не отражены в 1C:ERP
221 | С00-0000090 | 15.07.2026 | ЦГЦ Большая линия | ГПЦ(80) Секция балки СБ-W/2,5-4320/0,5-М5 | ДО | 1 | 37.92 | Несоответствие требованиям КД | вмятина | Устранимое | УМИ корпус №2 | Участок металлоизделий | Смена Б УМИ | Нарушение требований к качеству и техническим характеристикам изделий | Невнимательность исполнителя | проведен инструктаж с исполнителями о качестве выпускаемой продукции | Не отражены в 1C:ERP
222 | С00-0000091 | 17.07.2026 | Корпус №01 | (ПФК) Настил угловой SP 34х50/25х3 S4 Е 1001х1676 (РН/1.1) (сварка) | Настилы сварные | 8 | 211.12 | Не соответствует марка стали и /или материал | разные марки стали не близкие по хим составу | Устранимое | УПН корпус №13
223 | С00-0000091 | 17.07.2026 | Корпус №01 | (ПФК) Настил угловой SP 34х50/25х3 S4 Е 1001х1225 (РН/2.1) (сварка) | Настилы сварные | 3 | 55.8 | Не соответствует марка стали и /или материал | разные марки стали не близкие по хим составу | Устранимое | УПН корпус №13
224 | С00-0000091 | 17.07.2026 | Корпус №01 | (ПФК) Настил угловой SP 34х50/25х3 S4 Е 1001х1225 (РН/2.2) (сварка) | Настилы сварные | 3 | 55.8 | Не соответствует марка стали и /или материал | разные марки стали не близкие по хим составу | Устранимое | УПН корпус №13
225 | С00-0000091 | 17.07.2026 | Корпус №01 | (ПФК) Настил угловой SP 34х50/25х3 S4 Е 1001х1225 (РН/2.2 с отв.) (сварка) | Настилы сварные | 1 | 18.86 | Не соответствует марка стали и /или материал | разные марки стали не близкие по хим составу | Устранимое | УПН корпус №13
226 | С00-0000091 | 17.07.2026 | Корпус №01 | (ПФК) Настил угловой SP 34х50/25х3 S4 Е 1001х1140 (РН/3.2 с отв.) (сварка) | Настилы сварные | 1 | 17.36 | Не соответствует марка стали и /или материал | разные марки стали не близкие по хим составу | Устранимое | УПН корпус №13
227 | С00-0000092 | 23.07.2026 | Корпус №01 | ГПЦ(80) Связь анкерная СА-W/3-М5 | МО | 2 | 50.074 | Несоответствие геометрических размеров | Несоответствие геометрических размеров | Устранимое | УМИ корпус №11 | Участок металлоизделий | Невозможно установить |  |  | Не требуются, изделие в допуске. | Не отражены в 1C:ERP
228 | С00-0000093 | 27.07.2026 | ЦГЦ Большая линия | ГПЦ(60) Крышка ФГН-5,0-02-ц (4/75/155) | ОО | 8 | 12.64 | Несоответствие требованиям КД | отсутствует скоба на пластине | Устранимое | УМИ корпус №11 | Участок металлоизделий | Смена В УМИ | Невнимательность исполнителя | Невнимательность исполнителя | Провести беседу с исполнителе. Усилить контроль за выполнением требываний КД со стороны бригадира и сменного мастера | Не отражены в 1C:ERP
229 | С00-0000094 | 29.07.2026 | ЦГЦ Большая линия | (ПФК) Настил SP 34х50/25х3 S4 Е 800х1000 (сварка) | Настилы сварные | 122 | 2032.52 | Не соответствует марка стали и /или материал | разный кремний на полосе обрамления | Устранимое | УПН корпус №13
230 | С00-0000094 | 29.07.2026 | ЦГЦ Большая линия | (ПФК) Настил SP 34х50/25х3 S4 Е 800х1000 (сварка) | Настилы сварные | 6 | 99.96 | Не соответствует марка стали и /или материал | разный кремний на полосе обрамления | Устранимое | УПН корпус №13