## Лист_1
№ п/п | Номер | Дата | Основание | Поставщик/ Переработчик | Поставщик | Место проведения контроля | Номенклатура | Группа номенклатуры | Кол., шт. | Кол., кг | Вид несоответствия | Критичность несоответствия | Несоответствие
1 | В00-0000157 | 26.08.2026 | Приобретение товаров и услуг 0000-002896 от 01.07.2026 15:42:25 | Поставщик | СамараПромснаб ПК | Корпус №09 | ГПЦ(60) Ролик кабеля МФГ-М 001.20.30.001 | ОО | 180 | 23.4 | Несоответствие требованиям КД |  | Отсутствует цинковое покрытие.
2 | В00-0000158 | 26.08.2026 | Приобретение товаров и услуг 0000-003039 от 08.07.2026 16:28:20 | Поставщик | СамараПромснаб ПК | Склад готовой продукции | ГПЦ(60) Ролик кабеля МФГ-М 001.20.30.001 | ОО | 388 | 50.44 | Несоответствие требованиям КД |  | Отсутствие цинкового покрытия.
3 | В00-0000159 | 27.08.2026 | Поступление от переработчика 0000-000620 от 25.08.2026 14:28:56 | Переработчик | КЕДР-1 ООО (ЭДО ЗП с 21.01.2026) | Склад ПДС черный | (ПФК(закупка)) Настил Р 44,4х11,1/30х2 1 А 1000х1000 (от поставщика/переработчика) | Настилы прессованные | 12 | 245.64 | Невыполнение требований НТД |  | 1. Натеки. 2. Прожоги. 3. Несплавление. 4. Выступание обрамляющего элемента над несущей полосой 1,2 мм (по СТО не более 1 мм), 5. выступание связующего элементана несущей полосой 2 мм (по СТО не более 1,5 мм). 6. Ширина несущей полосы по КД 2 мм, фактически 1 мм на конктерном участке)
6 | В00-0000154 | 24.08.2026 |  | Переработчик | ТЗМИК АЛЬТАИР ООО | ТЗМИК АЛЬТАИР ООО | ГПОкр(240) Кронштейн КПн | МК, другое | 30 | 2193.6 | Невыполнение требований НТД |  | 1.На локальных участках дефекты сварных швов: брызги металла, плохое повторное возбуждение дуги. Доработано в процессе контроля сотрудником ОА «Завод Продмаш». 2.Разнооттеночность очищенной поверхности от светло-серого до темно-серого цвета, на торцевых поверхностях деталей и отверстий «бурая ржавчина». Шероховатость поверхности Rz от 30 до 80 мкм.
7 | В00-0000155 | 25.08.2026 |  | Переработчик | ТЗМИК АЛЬТАИР ООО | ТЗМИК АЛЬТАИР ООО | ГПОкр(240) Кронштейн КПн | МК, другое | 30 | 2193.6 | Невыполнение требований НТД |  | 1.На локальных участках дефекты сварных швов: брызги металла, плохое повторное возбуждение дуги. Доработано в процессе контроля сотрудником ОА «Завод Продмаш». 2.Разнооттеночность очищенной поверхности от светло-серого до темно-серого цвета, на торцевых поверхностях деталей и отверстий «бурая ржавчина». Шероховатость поверхности Rz от 30 до 80 мкм.
8 | В00-0000156 | 25.08.2026 |  | Переработчик | АРКУС ПСК ООО (ЭДО Такском ЗП согл. от 15.06.2026) | АРКУС ПСК ООО (ЭДО Такском ЗП согл. от 15.06.2026) | (ПФК(закупка)) Стойка Ст-1 (ОР 367.01.00.000 СБ) (от поставщика/переработчика) | ОО | 2 | 3334.8 | Брызги металла |  | Брызги металла
9 | В00-0000160 | 27.08.2026 |  | Переработчик | АРКУС ПСК ООО (ЭДО Такском ЗП согл. от 15.06.2026) | АРКУС ПСК ООО (ЭДО Такском ЗП согл. от 15.06.2026) | (ПФК(закупка)) Стойка Ст-3 (ОР 369.01.00.000 СБ) (от поставщика/переработчика) | ОО | 1 | 1584.13 | Дефекты сварных швов |  | Дефекты сварных соединений: скопление пор, подрезы, неполное заполнение разделки кромок, брызги.
10 | В00-0000156 | 25.08.2026 |  | Переработчик | АРКУС ПСК ООО (ЭДО Такском ЗП согл. от 15.06.2026) | АРКУС ПСК ООО (ЭДО Такском ЗП согл. от 15.06.2026) | (ПФК(закупка)) Стойка Ст-4 (ОР 370.01.00.000 СБ) (от поставщика/переработчика) | ОО | 1 | 1691.19 | Брызги металла |  | Брызги металла
11 | В00-0000160 | 27.08.2026 |  | Переработчик | АРКУС ПСК ООО (ЭДО Такском ЗП согл. от 15.06.2026) | АРКУС ПСК ООО (ЭДО Такском ЗП согл. от 15.06.2026) | (ПФК(закупка)) Стойка Ст-4 (ОР 370.01.00.000 СБ) (от поставщика/переработчика) | ОО | 1 | 1691.19 | Дефекты сварных швов |  | Дефекты сварных соединений: скопление пор, подрезы, неполное заполнение разделки кромок, брызги.
12 | В00-0000160 | 27.08.2026 |  | Переработчик | АРКУС ПСК ООО (ЭДО Такском ЗП согл. от 15.06.2026) | АРКУС ПСК ООО (ЭДО Такском ЗП согл. от 15.06.2026) | (ПФК(закупка)) Стойка Ст-5 (ОР 371.01.00.000 СБ) (от поставщика/переработчика) | ОО | 1 | 1704.28 | Дефекты сварных швов |  | Дефекты сварных соединений: подрезы, неполное заполнение разделки кромок, брызги.