## Лист_1
№ п/п | Номер | Дата | Место проведения контроля | Номенклатура | Группа номенклатуры | Кол., шт. | Кол., кг | Вид несоответствия | Несоответствие | Критичность несоответствия | Склад (место возникновения) | Ответственное подразделение за несоответствие | Ответственная смена за несоответствие | Коренная причина возникновения | Коренная причина необнаружения | Корректирующие действия | Затраты на доработку
1 | И00-0000234 | 13.07.2026 | Склад готовой продукции | ГПСкомпл(60) Кронштейн 2.К2-1,0-1,5-0/180-Ф5-ц | ОО | 45 | 1218.6 | Несоответствует упаковка тарного места | Упаковка тарного места не соответствует требованиям КД | Устранимое | ЦЦ БЛ | Департамент производства | Смены А+Б+В ЦГЦ | Упаковка не обеспечивает сохранность изделия при хранении и транспортировке | Упаковка не обеспечивает сохранность изделия при хранении и транспортировке | пересмотрели упаковку | Не отражены в 1C:ERP
2 | И00-0000234 | 13.07.2026 | Склад готовой продукции | ГПСкомпл(60) Кронштейн 2.К1-1,5-1,5-Ф1-ц (МС 859.00.00.000 СБ) | ОО | 34 | 424.66 | Несоответствует упаковка тарного места | Упаковка тарного места не соответствует требованиям КД, НТД | Устранимое | ЦЦ БЛ | Департамент производства | Смены А+Б+В ЦГЦ | Упаковка не обеспечивает сохранность изделия при хранении и транспортировке | Упаковка не обеспечивает сохранность изделия при хранении и транспортировке | пересмотрели упаковку | Не отражены в 1C:ERP
3 | И00-0000234 | 13.07.2026 | Склад готовой продукции | ГПСкомпл(60) Кронштейн 2.К1-1,5-2,0-Ф1-ц (МС 862.00.00.000 СБ) | ОО | 4 | 55.88 | Несоответствует упаковка тарного места | Упаковка тарного места не соответствует требованиям КД, НТД | Устранимое | ЦЦ БЛ | Департамент производства | Смены А+Б+В ЦГЦ | Упаковка не обеспечивает сохранность изделия при хранении и транспортировке | Упаковка не обеспечивает сохранность изделия при хранении и транспортировке | пересмотрели упаковку | Не отражены в 1C:ERP
4 | И00-0000234 | 13.07.2026 | Склад готовой продукции | ГПСкомпл(60) Кронштейн 2.К2-2,0-2,0-0/-Ф5-ц | ОО | 36 | 1224 | Несоответствует упаковка тарного места | Упаковка тарного места не соответствует требованиям КД, НТД | Устранимое | ЦЦ БЛ | Департамент производства | Смены А+Б+В ЦГЦ | Упаковка не обеспечивает сохранность изделия при хранении и транспортировке | Упаковка не обеспечивает сохранность изделия при хранении и транспортировке | пересмотрели упаковку | Не отражены в 1C:ERP
5 | И00-0000234 | 13.07.2026 | Склад готовой продукции | ГПСкомпл(60) Кронштейн 1.К2-2,0-1,5-0/180-Ф4-ц (МС 866.00.00.000 СБ) | ОО | 15 | 442.5 | Несоответствует упаковка тарного места | Упаковка тарного места не соответствует требованиям КД, НТД | Устранимое | ЦЦ БЛ | Департамент производства | Смены А+Б+В ЦГЦ | Упаковка не обеспечивает сохранность изделия при хранении и транспортировке | Упаковка не обеспечивает сохранность изделия при хранении и транспортировке | пересмотрели упаковку | Не отражены в 1C:ERP
12 | И00-0000236 | 16.07.2026 | Склад готовой продукции | ГПЦ(настил)(80) Настил SP 34х38/25х2 S4 А Zn 730х750 | Настилы сварные | 60 | 487.2 | Невыполнение требований НТД | Бурая ржавчина, локальные участки без нанесения покрытия, следы доработки сваркой. Отсутствует маркировочная бирка. Предельное отклонение несущей полосы – выгнутость до 5 мм (СТО 07525912-049-2024 не более (1/200)*L – не более 3,7 мм) | Устранимое | УПН корпус №13 | В РАБОТЕ | В РАБОТЕ | В РАБОТЕ | В РАБОТЕ | В РАБОТЕ | В РАБОТЕ
13 | И00-0000236 | 16.07.2026 | Склад готовой продукции | ГПЦ(настил)(80) Настил SP 34х38/25х2 S4 А Zn 730х750 | Настилы сварные | 60 | 487.2 | Несоответствия ЦП | Бурая ржавчина, локальные участки без нанесения покрытия, следы доработки сваркой. На бирке отсутствует печать самоконтроля. | Устранимое | УПН корпус №13 | В РАБОТЕ | В РАБОТЕ | В РАБОТЕ | В РАБОТЕ | В РАБОТЕ | В РАБОТЕ
14 | И00-0000237 | 16.07.2026 | Склад готовой продукции | ГПЦ(настил)(80) Настил SP 34х38/25х2 S4 А Zn 730х750 | Настилы сварные | 40 | 324.8 | Отклонение от прямолинейности | Предельные отклонения несущей полосы - вогнутость до 10 мм. | Устранимое | ЦЦ БЛ | В РАБОТЕ | В РАБОТЕ | В РАБОТЕ | В РАБОТЕ | В РАБОТЕ | В РАБОТЕ
15 | И00-0000237 | 16.07.2026 | Склад готовой продукции | ГПЦ(настил)(80) Настил SP 34х38/25х2 S4 А Zn 730х750 | Настилы сварные | 40 | 324.8 | Отклонение от прямолинейности | Предельные отклонения несущей полосы - вогнутость до 10 мм. | Устранимое | ЦЦ БЛ | В РАБОТЕ | В РАБОТЕ | В РАБОТЕ | В РАБОТЕ | В РАБОТЕ | В РАБОТЕ
16 | И00-0000237 | 16.07.2026 | Склад готовой продукции | ГПЦ(настил)(40) Настил SP 34х38/30х2 А Zn 1230х1130 К | Настилы сварные | 1 | 26 | Отклонение от прямолинейности | Предельные отклонения несущей полосы - вогнутость до 12 мм. | Устранимое | ЦЦ БЛ | В РАБОТЕ | В РАБОТЕ | В РАБОТЕ | В РАБОТЕ | В РАБОТЕ | В РАБОТЕ
17 | И00-0000238 | 16.07.2026 | УМИ корпус №11 | (ПФК) Опора СМО-1,0Д-02-000 (сварка) | МО | 9 | 90.63 | Отсутствует маркировка | Отсутствует маркировочная бирка | Устранимое | Логистика | В РАБОТЕ | В РАБОТЕ | В РАБОТЕ | В РАБОТЕ | В РАБОТЕ | В РАБОТЕ
18 | И00-0000238 | 16.07.2026 | УМИ корпус №11 | (ПФ) Ухо (М 009.01.00.004) (раскрой) | О | 12 | 16.8 | Отсутствует маркировка | Отсутствует маркировочная бирка | Устранимое | Логистика | В РАБОТЕ | В РАБОТЕ | В РАБОТЕ | В РАБОТЕ | В РАБОТЕ | В РАБОТЕ
19 | И00-0000238 | 16.07.2026 | УМИ корпус №11 | (ОО_ПФК) Деформационная секция №8 (сварка), (опытный образец) | ФО | 1 | 22.22 | Отсутствует маркировка | Отсутствует маркировочная бирка | Устранимое | Логистика | В РАБОТЕ | В РАБОТЕ | В РАБОТЕ | В РАБОТЕ | В РАБОТЕ | В РАБОТЕ
20 | И00-0000238 | 16.07.2026 | УМИ корпус №11 | (ПФК(закупка)) Упор задний СМО-1,0Д-03-000 (от поставщика/переработчика) | МО | 1 | 6.4 | Отсутствует маркировка | Отсутствует маркировочная бирка | Устранимое | Логистика | В РАБОТЕ | В РАБОТЕ | В РАБОТЕ | В РАБОТЕ | В РАБОТЕ | В РАБОТЕ
21 | И00-0000239 | 16.07.2026 | УМИ корпус №11 | (ПФК) Карниз К1 (Ц 208.04.00.000 СБ) (снятие фасок) | МК, другое | 4 | 363.24 | Невыполнение требований НТД | 1. Прогиб в плоскости детали поз 3. - 3-5 мм (по ГОСТ 2318 не более 0,001х2062 = 2 мм). 2. Не выполнено снятие фаски 2х45.. | В РАБОТЕ | УМИ корпус №11 | Участок металлоизделий | Смена Б УМИ | Нарушение требований технологической документации | При разработке технологии выбраны неоптимальные процессы, операции, режимы работы оборудования |  | Не отражены в 1C:ERP
22 | И00-0000239 | 16.07.2026 | УМИ корпус №11 | (ПФК) Карниз К1н (Ц 208.24.00.000 СБ) (снятие фасок) | МК, другое | 5 | 454.05 | Невыполнение требований НТД | 1. Прогиб в плоскости детали поз 3. - 3-5 мм (по ГОСТ 2318 не более 0,001х2062 = 2 мм). 2. Не выполнено снятие фаски 2х45.. | В РАБОТЕ | УМИ корпус №11 | Участок металлоизделий | Смена Б УМИ | Нарушение требований технологической документации | При разработке технологии выбраны неоптимальные процессы, операции, режимы работы оборудования |  | Не отражены в 1C:ERP
23 | И00-0000240 | 16.07.2026 | УМИ корпус №11 | (ПФК) Лестница Л0 (Ц 208.06.00.000 СБ) (сварка) | МК, другое | 1 | 112.68 | Невыполнение требований НТД | 1. Прогиб в плоскости детали поз.2 - 17 мм (по ГОСТ 23118 не более 10 мм). 2. Сварной шов №3 не соответствует ГОСТ 14098. 3. Брызги металла. | В РАБОТЕ | УМИ корпус №11 | Участок металлоизделий | Смена В УМИ | Нарушение требований к качеству и техническим характеристикам изделий | Невнимательность исполнителя | с сотрудниками проведена беседа , быть более внимательными к изготавлеваемой продукции | Не отражены в 1C:ERP
24 | И00-0000241 | 16.07.2026 | УМИ корпус №11 | (ПФК) Стойка перильная СПО-012 (сварка) | МК, другое | 36 | 415.8 | Дефекты сварных швов | 1. Сварной шов выполнен по незамкнутому контуру. 2. Брызги металла. 3. Плохое повторное возбуждение дуги. | Устранимое | УМИ корпус №11 | В РАБОТЕ | В РАБОТЕ | В РАБОТЕ | В РАБОТЕ | В РАБОТЕ | В РАБОТЕ
43 | К00-0000250 | 15.07.2026 | УПН корпус №13 | (ПФК) Настил SP 34х38/30х3 S4 А 2849х542 (Н8) (сварка) | Настилы сварные | 1 | 41.52 | Дефекты сварных швов | Брызги, остатки сварочной проволоки | Устранимое | УПН корпус №13 |  | Смена А УПН
44 | К00-0000250 | 15.07.2026 | УПН корпус №13 | (ПФК) Настил SP 34х38/30х3 S4 А 2799х460 (Н10) (сварка) | Настилы сварные | 1 | 35.72 | Брызги металла | Брызги металла | Устранимое | УПН корпус №13 |  | Смена А УПН
45 | К00-0000250 | 15.07.2026 | УПН корпус №13 | (ПФК) Настил SP 34х38/30х3 S4 А 1991х583 (Н5) (сварка) | Настилы сварные | 2 | 62 | Дефекты сварных швов | Отсутствует сварной шов | Устранимое | УПН корпус №13 |  | Смена А УПН
46 | К00-0000250 | 15.07.2026 | УПН корпус №13 | (ПФК) Настил SP 34х38/30х3 S4 А 1963х647 (Н14) (сварка) | Настилы сварные | 1 | 34.07 | Брызги металла | Брызги металла | Устранимое | УПН корпус №13 |  | Смена А УПН
47 | К00-0000250 | 15.07.2026 | УПН корпус №13 | (ПФК) Настил SP 34х38/30х3 S4 А 1495х920 (Н34/1) (сварка) | Настилы сварные | 1 | 36.64 | Брызги металла | Брызги металла | Устранимое | УПН корпус №13 |  | Смена А УПН
48 | К00-0000250 | 15.07.2026 | УПН корпус №13 | (ПФК) Настил SP 34х38/30х3 S4 А 1310х920 (Н34/2) (сварка) | Настилы сварные | 1 | 32.4 | Дефекты сварных швов | Остатки сварочной проволоки, натек | Устранимое | УПН корпус №13 |  | Смена А УПН
52 | К00-0000253 | 16.07.2026 | Участок металлоизделий | (ПФК) Ствол секции нижней (М 009.01.02.000 СБ) (сварка) | ОО | 1 | 1611.61 | Невыполнение требований НТД | Не выполнено притупление кромок обечайки. Незавершенный рез | Устранимое | УМИ корпус №11 |  | Смена А УМИ
53 | С00-0000087 | 13.07.2026 | ЦГЦ Большая линия | ГПЦ(80) Секция балки СБ-W/2,5-6320/0,5-М5 | ДО | 142 | 7710.6 | Вмятина |  | Устранимое | УМИ корпус №2 | Участок металлоизделий | Смена Б УМИ | Неисправности оборудования, влияющие на качество продукции | Невнимательность исполнителя | усилить контроль за качеством выпускаемой продукции,инструктаж операторов. отв. мастер /бригадар | Не отражены в 1C:ERP
54 | С00-0000087 | 13.07.2026 | ЦГЦ Большая линия | ГПЦ(80) Секция балки СБ-W/2,5-6320/0,5-М5 | ДО | 60 | 3258 | Вмятина |  | Устранимое | УМИ корпус №2 | Участок металлоизделий | Смена Б УМИ | Неисправности оборудования, влияющие на качество продукции | Невнимательность исполнителя | усилить контроль за качеством выпускаемой продукции,инструктаж операторов. отв. мастер /бригадар | Не отражены в 1C:ERP
55 | С00-0000088 | 14.07.2026 | УПН корпус №13 | (ПФ) Заготовка настила SP 30х101/30х2 6100х1000 (d5) (заготовка-сварка) | Настилы сварные | 1 | 105.25 | Несоответствие требованиям КД | Несоответствие размера ячеек, отклонение от прямолинейности несущей полосы, выступание связующего прутка на несущей полосой. | Неустранимое | УПН корпус №13 | Участок производства настилов | Смена А УПН | Неисправности оборудования, влияющие на качество продукции | Неисправности оборудования, влияющие на качество продукции | пробный мат, регулировали настройки, подбирали необходимые параметры сварки.
56 | С00-0000089 | 15.07.2026 | ЦГЦ Большая линия | ГПЦ(80) Секция балки СБ-W/3-4320/0,5-М5 | МЛ | 1 | 46.255 | Несоответствие геометрических размеров | длинее на 1,5 см | Устранимое | УМИ корпус №2 | Участок металлоизделий | Смена В УМИ | Нарушение требований к качеству и техническим характеристикам изделий | Невнимательность исполнителя | проведена беседа с исполнителем | Не отражены в 1C:ERP
57 | С00-0000090 | 15.07.2026 | ЦГЦ Большая линия | ГПЦ(80) Секция балки СБ-W/2,5-4320/0,5-М5 | ДО | 1 | 37.92 | Несоответствие требованиям КД | вмятина | Устранимое | УМИ корпус №2 | Участок металлоизделий | Смена Б УМИ | Нарушение требований к качеству и техническим характеристикам изделий | Невнимательность исполнителя | проведен инструктаж с исполнителями о качестве выпускаемой продукции | Не отражены в 1C:ERP
58 | С00-0000091 | 17.07.2026 | Корпус №01 | (ПФК) Настил угловой SP 34х50/25х3 S4 Е 1001х1676 (РН/1.1) (сварка) | Настилы сварные | 8 | 211.12 | Не соответствует марка стали и /или материал | разные марки стали не близкие по хим составу | В РАБОТЕ | УПН корпус №13 | В РАБОТЕ | В РАБОТЕ | В РАБОТЕ | В РАБОТЕ | В РАБОТЕ | В РАБОТЕ
59 | С00-0000091 | 17.07.2026 | Корпус №01 | (ПФК) Настил угловой SP 34х50/25х3 S4 Е 1001х1225 (РН/2.1) (сварка) | Настилы сварные | 3 | 55.8 | Не соответствует марка стали и /или материал | разные марки стали не близкие по хим составу | В РАБОТЕ | УПН корпус №13 | В РАБОТЕ | В РАБОТЕ | В РАБОТЕ | В РАБОТЕ | В РАБОТЕ | В РАБОТЕ
60 | С00-0000091 | 17.07.2026 | Корпус №01 | (ПФК) Настил угловой SP 34х50/25х3 S4 Е 1001х1225 (РН/2.2) (сварка) | Настилы сварные | 3 | 55.8 | Не соответствует марка стали и /или материал | разные марки стали не близкие по хим составу | В РАБОТЕ | УПН корпус №13 | В РАБОТЕ | В РАБОТЕ | В РАБОТЕ | В РАБОТЕ | В РАБОТЕ | В РАБОТЕ
61 | С00-0000091 | 17.07.2026 | Корпус №01 | (ПФК) Настил угловой SP 34х50/25х3 S4 Е 1001х1225 (РН/2.2 с отв.) (сварка) | Настилы сварные | 1 | 18.86 | Не соответствует марка стали и /или материал | разные марки стали не близкие по хим составу | В РАБОТЕ | УПН корпус №13 | В РАБОТЕ | В РАБОТЕ | В РАБОТЕ | В РАБОТЕ | В РАБОТЕ | В РАБОТЕ
62 | С00-0000091 | 17.07.2026 | Корпус №01 | (ПФК) Настил угловой SP 34х50/25х3 S4 Е 1001х1140 (РН/3.2 с отв.) (сварка) | Настилы сварные | 1 | 17.36 | Не соответствует марка стали и /или материал | разные марки стали не близкие по хим составу | В РАБОТЕ | УПН корпус №13 | В РАБОТЕ | В РАБОТЕ | В РАБОТЕ | В РАБОТЕ | В РАБОТЕ | В РАБОТЕ