## Лист_1
№ п/п | Номер | Дата | Основание | Поставщик/ Переработчик | Поставщик | Место проведения контроля | Номенклатура | Группа номенклатуры | Кол., шт. | Кол., кг | Вид несоответствия | Критичность несоответствия | Несоответствие
1 | В00-0000198 | 15.10.2026 | Приобретение товаров и услуг 0000-004740 от 16.09.2026 0:00:00 | Поставщик | CASPIAN ROOYE ZANJAN | Склад ТМЦ в пути Завод Продмаш | _уу_Цинк ЦВ0(Ц0А) (Завод Продмаш) | Металлы и сплавы (материалы для оцинкования) |  | 15210000 | - |  | Марка ЦВ0
2 | В00-0000197 | 14.10.2026 | Приобретение товаров и услуг 0000-004852 от 09.10.2026 23:59:59 | Поставщик | ТЕХНОЛОГИИ РУСЬ ООО | Основной склад | _уу_Ось без тормоза АЛ-КО 750 кг/пр.71х2,5, а=1650, с=2080, 112х5 М12х1,5 кр.200 | Комплектующие для ОМФП | 1 | 20.122 | Невыполнение требований НТД | Взять в работу с доработкой; | Фактические параметры: а=1650, с=2080, 112х5, М12х1,5, кр. 200, 13, 20, 160, 50. Дефекты ЛКП: отсутствие перекрывания, несплошности (вследствии механических воздействий). Тлолщина ЛКП от 9,3 до 24 мкм.
3 | В00-0000196 | 14.10.2026 |  | Переработчик | АРКУС ПСК ООО (ЭДО Такском ЗП согл. от 15.06.2026) | АРКУС ПСК ООО (ЭДО Такском ЗП согл. от 15.06.2026) | (ПФК(закупка)) Стойка Ст15 (от поставщика/переработчика) | Опоры рамные по СТО 320 | 2 | 1514.66 | Дефекты сварных швов |  | Подрезы, поры, плохое повторное возбуждение дуги, незаваренные кратеры, несплавление, брызги металла.
4 | В00-0000196 | 14.10.2026 |  | Переработчик | АРКУС ПСК ООО (ЭДО Такском ЗП согл. от 15.06.2026) | АРКУС ПСК ООО (ЭДО Такском ЗП согл. от 15.06.2026) | (ПФК(закупка)) Стойка Ст28 (от поставщика/переработчика) | Опоры рамные по СТО 320 | 2 | 1908.92 | Дефекты сварных швов |  | Подрезы, поры, плохое повторное возбуждение дуги, незаваренные кратеры, несплавление, брызги металла.
5 | В00-0000196 | 14.10.2026 |  | Переработчик | АРКУС ПСК ООО (ЭДО Такском ЗП согл. от 15.06.2026) | АРКУС ПСК ООО (ЭДО Такском ЗП согл. от 15.06.2026) | (ПФК(закупка)) Ферма Ф10 (5-1187-Р-АД-9.1.5-56) (от поставщика/переработчика) | Опоры рамные по СТО 320 | 1 | 559.95 | Дефекты сварных швов |  | Подрезы, поры, плохое повторное возбуждение дуги, незаваренные кратеры, несплавление, брызги металла.
6 | В00-0000196 | 14.10.2026 |  | Переработчик | АРКУС ПСК ООО (ЭДО Такском ЗП согл. от 15.06.2026) | АРКУС ПСК ООО (ЭДО Такском ЗП согл. от 15.06.2026) | (ПФ) Стойка Ст20 (сборка) | Опоры рамные по СТО 320 | 1 | 1834.38 | Дефекты сварных швов |  | Подрезы, поры, плохое повторное возбуждение дуги, незаваренные кратеры, несплавление, брызги металла.
7 | В00-0000196 | 14.10.2026 |  | Переработчик | АРКУС ПСК ООО (ЭДО Такском ЗП согл. от 15.06.2026) | АРКУС ПСК ООО (ЭДО Такском ЗП согл. от 15.06.2026) | (ПФ) Ферма Ф11 (5-1187-Р-АД-9.1.5-57) (сборка) | Опоры рамные по СТО 320 | 2 | 1813.72 | Дефекты сварных швов |  | Подрезы, поры, плохое повторное возбуждение дуги, незаваренные кратеры, несплавление, брызги металла.