## Лист_1
№ п/п | Номер | Дата | Место проведения контроля | Номенклатура | Группа номенклатуры | Кол., шт. | Кол., кг | Вид несоответствия | Несоответствие | Критичность несоответствия | Склад (место возникновения) | Ответственное подразделение за несоответствие | Ответственная смена за несоответствие | Коренная причина возникновения | Коренная причина необнаружения | Корректирующие действия | Затраты на доработку
1 | И00-0000294 | 05.10.2026 | Корпус №11 | (ПФК) Стойка мостовая СМ-0,75Д14 (М20 200х160) (сварка) | МО | 13 | 273.65 | Дефекты сварных швов | Дефекты сварных швов: - несплавления; - брызги; - натеки. | Устранимое | УМИ корпус №11 | Участок металлоизделий | Невозможно установить | Невнимательность исполнителя | Незнание/непонимание требований к качеству продукции | Проговорить с сотрудниками работающими по аутстаффингу о качестве выпускаемой продукции. | Не отражены в 1C:ERP
2 | И00-0000295 | 06.10.2026 | Склад ПРОФИЛЬНЫЙ ПРОКАТ | ДЛЯ КАЗАХСТАНА_уу_Г/к двутавр 14 ГОСТ 8239-89/ Ст3пс (С245, Ст2пс) | СиМ | 328.8 | 328.8 | Механическое повреждение | На одном двутавре, на расстоянии 2800-3000 мм от края, вмятина размером 200 мм. На одном двутавре, на расстоянии 2800-3000 мм от края, вмятина размером 150 мм с разрывом металла. | В работе | Не определено
3 | И00-0000296 | 08.10.2026 | Корпус №13 | (ПФК) Деформационная секция №8 (сварка) | ФО | 18 | 387.18 | Дефекты сварных швов | Брызги металла, подрезы, несплавление, асимметрия углового шва, плохое повторное возабновление дуги. | Устранимое | УПН корпус №13
8 | К00-0000333 | 07.10.2026 | Участок металлоизделий | (ПФК) Кронштейн КПн (Ц 207.15.00.000 СБ) (снятие фасок) | МК, другое | 2 | 146.24 | Несоответствие поверхности металлоизделий | Заусенцы по краям отверстий, не снята фаска 2х45. | Устранимое | УМИ корпус №11 |  | Смена А УМИ
9 | К00-0000333 | 07.10.2026 | Участок металлоизделий | (ПФК) Кронштейн КП (Ц 207.14.00.000 СБ) (снятие фасок) | МК, другое | 5 | 365.6 | Несоответствие поверхности металлоизделий | Заусенцы по краям отверстий, не снята фаска 2х45. | Устранимое | УМИ корпус №11 |  | Смена А УМИ
10 | К00-0000334 | 08.10.2026 | Участок металлоизделий | (ПФК) Кронштейн КПн (Ц 207.15.00.000 СБ) (снятие фасок) | МК, другое | 9 | 658.08 | Не выполнено притупление кромок/ скругление | Не выполнено притупление кромок/ скругление | Устранимое | УМИ корпус №11 |  | Смена А УМИ
11 | К00-0000334 | 08.10.2026 | Участок металлоизделий | (ПФК) Кронштейн КП (Ц 207.14.00.000 СБ) (снятие фасок) | МК, другое | 1 | 73.12 | Не выполнено притупление кромок/ скругление | Не выполнено притупление кромок/ скругление | Устранимое | УМИ корпус №11 |  | Смена А УМИ
12 | К00-0000335 | 08.10.2026 | Цех цинкования | ГПЦ(80) Стойка дорожная СД-1,45С2 (4,0) | СиМ | 3 | 28.722 | Наплывы цинка в виде острых капель | Наплывы цинка в виде острых капель | Устранимое | Корпус №01 |  | Смена А ЦГЦ
16 | К00-0000335 | 08.10.2026 | Цех цинкования | ГПЦ(80) Стойка дорожная СД-1,45Ш14-2 | СиМ | 5 | 89.4 | Наплывы цинка в виде острых капель | Наплывы цинка в виде острых капель | Устранимое | Корпус №01 |  | Смена А ЦГЦ
22 | К00-0000336 | 09.10.2026 | Участок металлоизделий | (ПФК) Кронштейн КПн (Ц 207.15.00.000 СБ) (снятие фасок) | МК, другое | 2 | 146.24 | Не выполнено притупление кромок/ скругление | Не выполнено притупление кромок/ скругление | Устранимое | УМИ корпус №11 |  | Смена Б УМИ
23 | К00-0000337 | 09.10.2026 | Участок металлоизделий | (ПФК) Кронштейн КП (Ц 207.14.00.000 СБ) (снятие фасок) | МК, другое | 4 | 292.48 | Не выполнено притупление кромок/ скругление | Не выполнено притупление кромок/ скругление | Устранимое | УМИ корпус №11 |  | Смена Б УМИ
24 | К00-0000337 | 09.10.2026 | Участок металлоизделий | (ПФ) Кронштейн КПн (Ц 207.15.00.000 СБ) (сварка) | МК, другое | 7 | 511.84 | Не выполнено притупление кромок/ скругление | Не выполнено притупление кромок/ скругление | Устранимое | УМИ корпус №11 |  | Смена Б УМИ
28 | С00-0000138 | 05.10.2026 | ЦГЦ Большая линия | (ПФК) Секция балки СБ-W/2,5-5320/0,5-М5 (профилирование) | ДО | 2 | 93.466 | Отклонение от прямолинейности | Отклонение от прямолинейности | В работе | УМИ корпус №2 | Участок металлоизделий | Смена А УМИ | Невнимательность исполнителя | Невнимательность исполнителя | Проговорить с операторами на профилировочной линии о качестве выпускаемой продукции.
29 | С00-0000139 | 06.10.2026 | Корпус №01 | ГПЦ(80) Переходник усиленный БО 280.08.00.000 | ФО | 2 | 12.122 | Не соответствует марка стали и /или материал | разная сталь | Устранимое | УМИ корпус №11 | Департамент производства | Смена В УМИ | Невнимательность исполнителя | Не проведён технический контроль продукции, сырья, материалов, комплектующих | Проведен инструктаж с исполнителем. усилить контроль за выпускаемой продукцией. | Не отражены в 1C:ERP
30 | С00-0000140 | 06.10.2026 | Корпус №01 | ГПЦ(80) Секция балки СБ-W/2,5-6320/0,5-М5 | ДО | 25 | 1357.5 | Отклонение от прямолинейности | винтом, замятие 1ш | Неустранимое | УМИ корпус №2 | Участок металлоизделий | Смена А УМИ | Невнимательность исполнителя | Невнимательность исполнителя | Довести до операторов о важности очистки наклеек со сштрипсов, усилить контроль. Винт на балке уложенной в пачку в черном невсегда можно заметить на л
31 | С00-0000140 | 06.10.2026 | Корпус №01 | ГПЦ(80) Секция балки СБ-W/2,5-6320/0,5-М5 | ДО | 35 | 1900.5 | Отклонение от прямолинейности | винтом, наклейка 1шт | Неустранимое | УМИ корпус №2 | Участок металлоизделий | Смена А УМИ | Невнимательность исполнителя | Невнимательность исполнителя | Довести до операторов о важности очистки наклеек со сштрипсов, усилить контроль. Винт на балке уложенной в пачку в черном невсегда можно заметить на л
32 | С00-0000141 | 08.10.2026 | ЦГЦ Большая линия | (ПФК) Элемент радиусный ЭР-W/2,5-2240-М5 (R=2240 мм; Lзаг=4520 мм) ВЫПУКЛЫЙ (формирование отверстий) | ДО | 1 | 39.686 | Прочее | не правельно согнут | В работе | УМИ корпус №2 | Участок металлоизделий | Смена Б УМИ | Нарушение требований технологической документации | Невнимательность исполнителя | проведен инструктаж с исполнителем о качестве выпускаемой продукции | Не отражены в 1C:ERP