## Лист_1
№ п/п | Номер | Дата | Место проведения контроля | Номенклатура | Группа номенклатуры | Кол., шт. | Кол., кг | Вид несоответствия | Несоответствие | Критичность несоответствия | Склад (место возникновения) | Ответственное подразделение за несоответствие | Ответственная смена за несоответствие | Коренная причина возникновения | Коренная причина необнаружения | Корректирующие действия | Затраты на доработку
2 | И00-0000308 | 21.10.2026 | УМИ корпус №11 | (ПФК) Стойка Ст15 (слесарная) | РО | 1 | 757.33 | Невыполнение требований НТД | Дефекты термической резки: 1. Цепочка застывших капель. Дефекты сварных швов: 1. Брызги металла. 2. Подрезы | Устранимое | УМИ корпус №11 | Участок производства настилов | Смена А УПН | Малый опыт работы на оборудовании/технологической операции | Невнимательность исполнителя | Исполнителям представлены недостатки, обнаруженные ОТК, проведена разъяснительная работа, как эти недостатки влияют на качество цинкового покрытия. До | Не отражены в 1C:ERP
3 | И00-0000308 | 21.10.2026 | УМИ корпус №11 | (ПФК) Стойка Ст15 (слесарная) | РО | 1 | 757.33 | Дефекты сварных швов | 1. Брызги металла. 2. Натеки. 3. Поры. 4. Заусенцы | Устранимое | УМИ корпус №11 | Участок производства настилов | Смена А УПН | Малый опыт работы на оборудовании/технологической операции | Невнимательность исполнителя | Исполнителям представлены недостатки, обнаруженные ОТК, проведена разъяснительная работа, как эти недостатки влияют на качество цинкового покрытия. До | Не отражены в 1C:ERP
4 | И00-0000308 | 21.10.2026 | УМИ корпус №11 | (ПФК) Стойка Ст16 (слесарная) | РО | 1 | 790.67 | Брызги металла | Брызги металла. | Устранимое | УМИ корпус №11 | Участок производства настилов | Смена А УПН | Малый опыт работы на оборудовании/технологической операции | Невнимательность исполнителя | Исполнителям представлены недостатки, обнаруженные ОТК, проведена разъяснительная работа, как эти недостатки влияют на качество цинкового покрытия. До | Не отражены в 1C:ERP
5 | И00-0000308 | 21.10.2026 | УМИ корпус №11 | (ПФК) Стойка Ст20 (слесарная) | РО | 1 | 1834.38 | Невыполнение требований НТД | Дефекты термической резки: 1. Цепочка застывших капель.2. Налипший шлак. Дефекты сварных швов: 1. Брызги металла. 2. Подрезы | Устранимое | УМИ корпус №11 | Участок производства настилов | Смена А УПН | Малый опыт работы на оборудовании/технологической операции | Невнимательность исполнителя | Исполнителям представлены недостатки, обнаруженные ОТК, проведена разъяснительная работа, как эти недостатки влияют на качество цинкового покрытия. До | Не отражены в 1C:ERP
6 | И00-0000309 | 21.10.2026 | УПН корпус №13 | (ПФК) Настил SP 34х38/30х2 А 2000х1000 (РН 200.00.00.000-02) (сварка) | Настилы сварные | 9 | 352.89 | Невыполнение требований НТД | 1. Размер по КД 1000 (-4) мм фактически 1001-1004 мм. 2. Замятие несущих полос. 3. Выступание связующего элемента относительно несущей полосы 1,5 мм (по СТО не болле 0,5 мм) |  | УПН корпус №13
7 | И00-0000310 | 22.10.2026 | УМИ корпус №11 | (ПФК) Секция 310-УПО L=3000 мм (сварка) | ПО | 8 | 474.88 | Дефекты сварных швов | 1. Поры. 2. Брызги металла. 3. Кратеры. | Устранимое | УМИ корпус №11 | Участок металлоизделий | Смена В УМИ | Невнимательность исполнителя | Не проведён технический контроль продукции, сырья, материалов, комплектующих | Провести инструктаж с исполнителем, усилить контроль за качеством изготовляемой продукции | Не отражены в 1C:ERP
8 | И00-0000310 | 22.10.2026 | УМИ корпус №11 | (ПФК) Секция заполнения СЗ-2000 (сварка) | ПО | 3 | 35.97 | Дефекты сварных швов | 1. Поры. 2. Брызги металла. 3. Кратеры. | Устранимое | УМИ корпус №11 | Участок металлоизделий | Смена В УМИ | Невнимательность исполнителя | Не проведён технический контроль продукции, сырья, материалов, комплектующих | Провести инструктаж с исполнителем, усилить контроль за качеством изготовляемой продукции | Не отражены в 1C:ERP
9 | И00-0000311 | 22.10.2026 | УМИ корпус №11 | (ПФК) Консоль отрывная КО-150-W (сварка) | ДО | 2124 | 3925.152 | Брызги металла | Брызги металла | Устранимое | УМИ корпус №11 | Участок металлоизделий | Смены Б+В УМИ | Невнимательность исполнителя | Не проведён технический контроль продукции, сырья, материалов, комплектующих | Провести инструктаж с исполнителем, усилить контроль за качеством изготовляемой продукции | Не отражены в 1C:ERP
10 | К00-0000347 | 19.10.2026 | УМИ корпус №11 | (ПФК) Ферма Ф11 (5-1187-Р-АД-9.1.5-57) (слесарная) | РО | 1 | 906.86 | Брызги металла | Брызги металла | Устранимое | УМИ корпус №11 | Участок металлоизделий | Смена Б УМИ
11 | К00-0000347 | 19.10.2026 | УМИ корпус №11 | (ПФК) Стойка Ст17 (слесарная) | РО | 3 | 2357.58 | Брызги металла | Брызги металла | Устранимое | УМИ корпус №11 | Участок металлоизделий | Смена Б УМИ
15 | К00-0000347 | 19.10.2026 | УМИ корпус №11 | (ПФК) Стойка СП28 (ОР 299.01.00.000 СБ) (слесарная) | РО | 1 | 566.6 | Брызги металла | Брызги металла | Устранимое | УМИ корпус №11 | Участок металлоизделий | Смена Б УМИ
20 | К00-0000348 | 20.10.2026 | УМИ корпус №11 | (ПФК) Ферма Ф28 (слесарная) | РО | 1 | 1122.01 | Дефекты сварных швов | Поры, брызги, кратеры | Устранимое | УМИ корпус №11 | Участок металлоизделий | Смена Б УМИ
24 | К00-0000349 | 21.10.2026 | УМИ корпус №11 | (ПФК) Стойка Ст15 (слесарная) | РО | 1 | 757.33 | Дефекты сварных швов | Брызги, подрезы | Устранимое | УМИ корпус №11 | Участок металлоизделий | Смена В УМИ
25 | К00-0000350 | 22.10.2026 | УМИ корпус №11 | (ПФК) Ферма Ф10 (5-1187-Р-АД-9.1.5-56) (слесарная) | РО | 1 | 559.95 | Брызги металла | Брызги металла | Устранимое | УМИ корпус №11 | Участок металлоизделий | Смена В УМИ
34 | К00-0000350 | 22.10.2026 | УМИ корпус №11 | (ПФК) Прогон (Э 670.40.00.000-01 СБ) (сварка) | МК, другое | 1 | 87.7 | Брызги металла | Брызги металла | Устранимое | УМИ корпус №11 | Участок металлоизделий | Смена В УМИ