## Лист_1
№ п/п | Номер | Дата | Основание | Поставщик/Переработчик | Поставщик | Место проведения контроля | Номенклатура | Группа номенклатуры | Кол., шт. | Кол., кг | Вид несоответствия | Критичность несоответствия | Несоответствие | Решение
150 | В00-0000084 | 01.06.2026 |  | Переработчик | Монтажторгстрой ООО | _Склад корпус №11 | (ПФ(закупка)) Пластина (32х570х2380) (от поставщика/переработчика) | МК, другое | 5 | 1546.95 | Несоответствие требованиям КД | Устранимое | Размер 2380+-2мм, фактически 2384мм (1шт). Отсутствует кромка 20+-0,3*3+-1.Размер 55+-0,4мм, фактически 53,69-56,81мм. Заусенцы. Остатки силиконового герметика.. | Несоответствия устранены силами работников УМИ
151 | В00-0000085 | 02.06.2026 | Поступление от переработчика 0000-000285 от 02.06.2026 9:21:20 | Переработчик | АСТРЕЯ ООО (ЭДО Такском ЗП согл. от 19.03.2025) | Склад ПДС черный | ПФК(закупка) Элемент закладной ЗФ-30/4/К300-4,5 (от поставщика/переработчика) | ОО | 14 | 3058.3 | Дефекты сварных швов | Устранимое | По ГОСТ 14771: ширина сварного шва С17 12+-2мм, фактически 6,4-15,4мм, высота сварного шва С17 1+-1мм, фактически до -0,77мм. Подрез (1шт). Натеки металла сварного шва У4 (1шт). | Несоответствия устранены силами переработчика
152 | В00-0000086 | 02.06.2026 | Приобретение товаров и услуг 0000-001983 от 14.05.2026 0:00:00 | Поставщик | МЕТАЛЛСЕРВИС-МОСКВА ООО | Корпус №13 | _уу_Полоса 5,0*30*6000 ГОСТ 103-2006/ Ст3сп | Листы сталь Ст3сп, Ст3сп5 (С255, Ст2сп) | 59 | 417.012 | Невыполнение требований НТД | В лом; | По ГОСТ 103 длина 6000+50 мм, фактически 875-6000 мм. Имеются дефекты ввиде перегиба (загиба, залома).
153 | В00-0000087 | 02.06.2026 | Поступление от переработчика 0000-000269 от 30.05.2026 16:35:59 | Переработчик | ВИНПЛАСТ ООО (ЭДО Такском ЗП увед. с 23.05.25) | Склад ПДС черный | (ПФК(закупка)) Настил SP 34х38/25х2 S4 А 730х750 (от поставщика/переработчика) | Настилы сварные | 30 | 243.6 | Невыполнение требований НТД | Устранимое | Выступание связующих элементов по СТО не более 1,5мм, фактически до 5мм. Занижение обрамляющего элемента по СТО не более 1мм, фактически до 5мм. Выступание обрамляющего элемента по СТО не более 1мм, фактически до 3мм. Выгнутость по СТО не более 8мм, фактически до 11мм. Механические повреждения. Дефекты сварных швов: брызги металла, кратеры, поры, натёки, прожоги, несплавления.
154 | В00-0000088 | 02.06.2026 |  | Переработчик | ТЗМИК АЛЬТАИР ООО |  | ГПОкр(240) Кронштейн КП | МК, другое | 10 | 731.2 | Невыполнение требований НТД | Устранимое | 1.На локальных участках дефекты сварных швов: брызги металла, плохое повторное возбуждение дуги. Доработано в процессе контроля сотрудником ОА «Завод Продмаш». 2.Разнооттеночность очищенной поверхности от светло-серого до темно-серого цвета, на торцевых поверхностях деталей и отверстий «бурая ржавчина». Шероховатость поверхности Rz от 30 до 80 мкм. | Несоответствия устранены
155 | В00-0000089 | 03.06.2026 |  | Переработчик | ТЗМИК АЛЬТАИР ООО | ТЗМИК АЛЬТАИР ООО | ГПОкр(240) Кронштейн КП | МК, другое | 22 | 1608.64 | Невыполнение требований НТД | Устранимое | Дефекты сварных швов: Поры, плохое повторное возбуждение дуги, отсутствие плавного перехода к основному металлу. Устранено в процессе контроля. Состояние поверхности: "бурая ржавчина" на локальных участках. На двух изделиях шероховатость от 9 до 54 мкм (ср. 33 мкм), от 7 до 54 мкм (ср. 29 мкм) | Проведен контроль после повторной дробеструйной обработки, несоответствия не выявлены