## Лист_1
№ п/п | Номер | Дата | Основание | Поставщик/Переработчик | Поставщик | Место проведения контроля | Номенклатура | Группа номенклатуры | Кол., шт. | Кол., кг | Вид несоответствия | Критичность несоответствия | Несоответствие | Решение
17 | В00-0000013 | 02.02.2026 |  | Поставщик | Уральский завод металлоконструкций (6660000590 УМЕКОН АО) | Корпус №01 | (ПРЯМ.П) Опора ПП 500-7 с литьем (АО "УМЕКОН") | 1.01.13 Прямая поставка (перепродажа) (товар 41 счет) АО Завод Продмаш | 1 |  | Невыполнение требований НТД | Взять в работу с доработкой; | Пакет 11БПР756: Дефекты термической резки: - чрезмерная/неравномерная глубина линий бороздок Дефекты ЦП: - забоины до основного металла - несплошность ЦП в месте контакта с подвесочной проволокой - наплывы, препятствующие сборке
18 | В00-0000013 | 02.02.2026 |  | Поставщик | Уральский завод металлоконструкций (6660000590 УМЕКОН АО) | Корпус №01 | (ПРЯМ.П) Опора ПП 500-7 с литьем (АО "УМЕКОН") | 1.01.13 Прямая поставка (перепродажа) (товар 41 счет) АО Завод Продмаш | 1 |  | Невыполнение требований НТД | Взять в работу с доработкой; | Пакет 12БПР604: Дефекты термической резки: - чрезмерная/неравномерная глубина линий бороздок Дефекты ЦП: - забоины до основного металла - наплыв в отверстии и на плоской поверхности, примыкающей к отверстию (от подвесочной проволоки)
19 | В00-0000013 | 02.02.2026 |  | Поставщик | Уральский завод металлоконструкций (6660000590 УМЕКОН АО) | Корпус №01 | (ПРЯМ.П) Опора ПП 500-7 с литьем (АО "УМЕКОН") | 1.01.13 Прямая поставка (перепродажа) (товар 41 счет) АО Завод Продмаш | 1 |  | Невыполнение требований НТД | Взять в работу с доработкой; | Пакет 501: Дефекты термической резки: - чрезмерная/неравномерная глубина линий бороздок Дефекты ЦП: - наплыв в отверстии и на плоской поверхности, примыкающей к отверстию (от подвесочной проволоки) - наплывы в виде острых капель
20 | В00-0000013 | 02.02.2026 |  | Поставщик | Уральский завод металлоконструкций (6660000590 УМЕКОН АО) | Корпус №01 | (ПРЯМ.П) Опора ПП 500-7 с литьем (АО "УМЕКОН") | 1.01.13 Прямая поставка (перепродажа) (товар 41 счет) АО Завод Продмаш | 1 |  | Невыполнение требований НТД | Взять в работу с доработкой; | Пакет 502: Дефекты термической резки: - чрезмерная/неравномерная глубина линий бороздок Дефекты ЦП: - забоины до основного металла - наплыв в отверстии и на плоской поверхности, примыкающей к отверстию (от подвесочной проволоки) - наплывы в виде острых капель
21 | В00-0000013 | 02.02.2026 |  | Поставщик | Уральский завод металлоконструкций (6660000590 УМЕКОН АО) | Корпус №01 | (ПРЯМ.П) Опора ПП 500-7 с литьем (АО "УМЕКОН") | 1.01.13 Прямая поставка (перепродажа) (товар 41 счет) АО Завод Продмаш | 1 |  | Невыполнение требований НТД | Взять в работу с доработкой; | Пакет 503: Дефекты термической резки: - чрезмерная/неравномерная глубина линий бороздок. Дефекты ЦП: - забоины до основного металла; - наплывы в отверстиях и на плоской поверхности, примыкающей к отверстию (от подвесочной проволоки).
22 | В00-0000013 | 02.02.2026 |  | Поставщик | Уральский завод металлоконструкций (6660000590 УМЕКОН АО) | Корпус №01 | (ПРЯМ.П) Опора ПП 500-7 с литьем (АО "УМЕКОН") | 1.01.13 Прямая поставка (перепродажа) (товар 41 счет) АО Завод Продмаш | 1 |  | Невыполнение требований НТД | Взять в работу с доработкой; | Пакет 505: Дефекты ЦП: - забоины до основного металла - заплыв в отверстии и на плоской поверхности, примыкающей к отверстию (от подвесочной проволоки) Мех. повреждения
23 | В00-0000013 | 02.02.2026 |  | Поставщик | Уральский завод металлоконструкций (6660000590 УМЕКОН АО) | Корпус №01 | (ПРЯМ.П) Опора ПП 500-7 с литьем (АО "УМЕКОН") | 1.01.13 Прямая поставка (перепродажа) (товар 41 счет) АО Завод Продмаш | 1 |  | Несоответствия ЦП | Взять в работу с доработкой; | Пакет 01(А+Б+В+Г+Д): Дефекты ЦП: - наплыв в отверстии и на плоской поверхности, примыкающей к отверстию (от подвесочной проволоки)
24 | В00-0000013 | 02.02.2026 |  | Поставщик | Уральский завод металлоконструкций (6660000590 УМЕКОН АО) | Корпус №01 | (ПРЯМ.П) Опора ПП 500-7 с литьем (АО "УМЕКОН") | 1.01.13 Прямая поставка (перепродажа) (товар 41 счет) АО Завод Продмаш | 1 |  | Несоответствия ЦП | Взять в работу с доработкой; | Пакет 02А: Дефекты ЦП: - Наплыв в отверстии и на плоской поверхности, примыкающей к отверстию (от подвесочной проволоки) - наплывы, препятствующие сборке - аплывы в виде острых капель
25 | В00-0000013 | 02.02.2026 |  | Поставщик | Уральский завод металлоконструкций (6660000590 УМЕКОН АО) | Корпус №01 | (ПРЯМ.П) Опора ПП 500-7 с литьем (АО "УМЕКОН") | 1.01.13 Прямая поставка (перепродажа) (товар 41 счет) АО Завод Продмаш | 1 |  | Несоответствия ЦП | Взять в работу с доработкой; | Пакет 03 (А+Б): Дефекты ЦП: - забоины до основного металла - наплыв в отверстии и на плоской поверхности, примыкающей к отверстию (от подвесочной проволоки) - наплывы в виде острых капель
26 | В00-0000013 | 02.02.2026 |  | Поставщик | Уральский завод металлоконструкций (6660000590 УМЕКОН АО) | Корпус №01 | (ПРЯМ.П) Опора ПП 500-7 с литьем (АО "УМЕКОН") | 1.01.13 Прямая поставка (перепродажа) (товар 41 счет) АО Завод Продмаш | 1 |  | Несоответствия ЦП | Взять в работу с доработкой; | Пакет 04А: Дефекты ЦП: - забоины до основного металла - наплыв в отверстии и на плоской поверхности, примыкающей к отверстию (от подвесочной проволоки) - наплывы в виде острых капель
27 | В00-0000013 | 02.02.2026 |  | Поставщик | Уральский завод металлоконструкций (6660000590 УМЕКОН АО) | Корпус №01 | (ПРЯМ.П) Опора ПП 500-7 с литьем (АО "УМЕКОН") | 1.01.13 Прямая поставка (перепродажа) (товар 41 счет) АО Завод Продмаш | 1 |  | Несоответствия ЦП | Взять в работу с доработкой; | Пакет 05 (А+Б+В): Дефекты ЦП: - забоины до основного металла - наплыв в отверстии и на плоской поверхности, примыкающей к отверстию (от подвесочной проволоки) - наплывы в виде острых капель
28 | В00-0000013 | 02.02.2026 |  | Поставщик | Уральский завод металлоконструкций (6660000590 УМЕКОН АО) | Корпус №01 | (ПРЯМ.П) Опора ПП 500-7 с литьем (АО "УМЕКОН") | 1.01.13 Прямая поставка (перепродажа) (товар 41 счет) АО Завод Продмаш | 1 |  | Несоответствия ЦП | Взять в работу с доработкой; | Пакет 06А: Дефекты ЦП: - забоины до основного металла - наплыв в отверстии и на плоской поверхности, примыкающей к отверстию (от подвесочной проволоки) - наплывы в виде острых капель
29 | В00-0000013 | 02.02.2026 |  | Поставщик | Уральский завод металлоконструкций (6660000590 УМЕКОН АО) | Корпус №01 | (ПРЯМ.П) Опора ПП 500-7 с литьем (АО "УМЕКОН") | 1.01.13 Прямая поставка (перепродажа) (товар 41 счет) АО Завод Продмаш | 1 |  | Несоответствия ЦП | Взять в работу с доработкой; | Пакет 07А: Дефекты ЦП: - забоины до основного металла - наплыв в отверстии и на плоской поверхности, примыкающей к отверстию (от подвесочной проволоки) - наплывы в виде острых капель
30 | В00-0000013 | 02.02.2026 |  | Поставщик | Уральский завод металлоконструкций (6660000590 УМЕКОН АО) | Корпус №01 | (ПРЯМ.П) Опора ПП 500-7 с литьем (АО "УМЕКОН") | 1.01.13 Прямая поставка (перепродажа) (товар 41 счет) АО Завод Продмаш | 1 |  | Несоответствия ЦП | Взять в работу с доработкой; | Пакет 08А: Дефекты ЦП: - забоины до основного металла - наплыв в отверстии и на плоской поверхности, примыкающей к отверстию (от подвесочной проволоки) - наплывы в виде острых капель
31 | В00-0000013 | 02.02.2026 |  | Поставщик | Уральский завод металлоконструкций (6660000590 УМЕКОН АО) | Корпус №01 | (ПРЯМ.П) Опора ПП 500-7 с литьем (АО "УМЕКОН") | 1.01.13 Прямая поставка (перепродажа) (товар 41 счет) АО Завод Продмаш | 1 |  | Несоответствия ЦП | Взять в работу с доработкой; | Пакет 09 (А+Б): Дефекты ЦП: - забоины до основного металла - наплыв в отверстии и на плоской поверхности, примыкающей к отверстию (от подвесочной проволоки) - наплывы в виде острых капель
32 | В00-0000013 | 02.02.2026 |  | Поставщик | Уральский завод металлоконструкций (6660000590 УМЕКОН АО) | Корпус №01 | (ПРЯМ.П) Опора ПП 500-7 с литьем (АО "УМЕКОН") | 1.01.13 Прямая поставка (перепродажа) (товар 41 счет) АО Завод Продмаш | 1 |  | Несоответствия ЦП | Взять в работу с доработкой; | Пакет 10БПР31: Дефекты ЦП: - забоины до основного металла - несплошность ЦП в месте контакта с подвесочной проволокой - наплыв в отверстии и на плоской поверхности, примыкающей к отверстию (от подвесочной проволоки)
33 | В00-0000013 | 02.02.2026 |  | Поставщик | Уральский завод металлоконструкций (6660000590 УМЕКОН АО) | Корпус №01 | (ПРЯМ.П) Опора ПП 500-7 с литьем (АО "УМЕКОН") | 1.01.13 Прямая поставка (перепродажа) (товар 41 счет) АО Завод Продмаш | 1 |  | Несоответствия ЦП | Взять в работу с доработкой; | Пакет 13АПР600: Дефекты ЦП: - забоины до основного металла - наплыв в отверстии и на плоской поверхности, примыкающей к отверстию (от подвесочной проволоки) - наплывы в виде острых капель
34 | В00-0000013 | 02.02.2026 |  | Поставщик | Уральский завод металлоконструкций (6660000590 УМЕКОН АО) | Корпус №01 | (ПРЯМ.П) Опора ПП 500-7 с литьем (АО "УМЕКОН") | 1.01.13 Прямая поставка (перепродажа) (товар 41 счет) АО Завод Продмаш | 1 |  | Несоответствия ЦП | Взять в работу с доработкой; | Пакет 13БПР600: Дефекты ЦП: - забоины до основного металла - наплыв в отверстии и на плоской поверхности, примыкающей к отверстию (от подвесочной проволоки) - наплывы в виде острых капель
35 | В00-0000013 | 02.02.2026 |  | Поставщик | Уральский завод металлоконструкций (6660000590 УМЕКОН АО) | Корпус №01 | (ПРЯМ.П) Опора ПП 500-7 с литьем (АО "УМЕКОН") | 1.01.13 Прямая поставка (перепродажа) (товар 41 счет) АО Завод Продмаш | 1 |  | Несоответствия ЦП | Взять в работу с доработкой; | Пакет 13ВПР600: Дефекты ЦП: - забоины до основного металла - наплыв в отверстии и на плоской поверхности, примыкающей к отверстию (от подвесочной проволоки) - наплывы в виде острых капель
36 | В00-0000013 | 02.02.2026 |  | Поставщик | Уральский завод металлоконструкций (6660000590 УМЕКОН АО) | Корпус №01 | (ПРЯМ.П) Опора ПП 500-7 с литьем (АО "УМЕКОН") | 1.01.13 Прямая поставка (перепродажа) (товар 41 счет) АО Завод Продмаш | 1 |  | Несоответствия ЦП | Взять в работу с доработкой; | Пакет 14А: Дефекты ЦП: - забоины до основного металла
37 | В00-0000013 | 02.02.2026 |  | Поставщик | Уральский завод металлоконструкций (6660000590 УМЕКОН АО) | Корпус №01 | (ПРЯМ.П) Опора ПП 500-7 с литьем (АО "УМЕКОН") | 1.01.13 Прямая поставка (перепродажа) (товар 41 счет) АО Завод Продмаш | 1 |  | Несоответствия ЦП | Взять в работу с доработкой; | Пакет 15А: Дефекты ЦП: - наплывы, препятствующие сборке
38 | В00-0000013 | 02.02.2026 |  | Поставщик | Уральский завод металлоконструкций (6660000590 УМЕКОН АО) | Корпус №01 | (ПРЯМ.П) Опора ПП 500-7 с литьем (АО "УМЕКОН") | 1.01.13 Прямая поставка (перепродажа) (товар 41 счет) АО Завод Продмаш | 1 |  | Несоответствия ЦП | Взять в работу с доработкой; | Пакет 500: Дефекты ЦП: - наплыв в отверстии и на плоской поверхности, примыкающей к отверстию (от подвесочной проволоки) - наплывы в виде острых капель
39 | В00-0000013 | 02.02.2026 |  | Поставщик | Уральский завод металлоконструкций (6660000590 УМЕКОН АО) | Корпус №01 | (ПРЯМ.П) Опора ПП 500-7 с литьем (АО "УМЕКОН") | 1.01.13 Прямая поставка (перепродажа) (товар 41 счет) АО Завод Продмаш | 1 |  | Несоответствия ЦП | Взять в работу с доработкой; | Пакет 504: Дефекты ЦП: - забоины до основного металла
40 | В00-0000013 | 02.02.2026 |  | Поставщик | Уральский завод металлоконструкций (6660000590 УМЕКОН АО) | Корпус №01 | (ПРЯМ.П) Опора ПП 500-7 с литьем (АО "УМЕКОН") | 1.01.13 Прямая поставка (перепродажа) (товар 41 счет) АО Завод Продмаш | 1 |  | Несоответствия ЦП | Взять в работу с доработкой; | Пакет 506: Дефекты ЦП: - забоины до основного металла - наплыв в отверстии и на плоской поверхности, примыкающей к отверстию (от подвесочной проволоки)
41 | В00-0000013 | 02.02.2026 |  | Поставщик | Уральский завод металлоконструкций (6660000590 УМЕКОН АО) | Корпус №01 | (ПРЯМ.П) Опора ПП 500-7 с литьем (АО "УМЕКОН") | 1.01.13 Прямая поставка (перепродажа) (товар 41 счет) АО Завод Продмаш | 1 |  | Несоответствия ЦП | Взять в работу с доработкой; | Пакет 507: Дефекты ЦП: - забоины до основного металла - наплыв в отверстии и на плоской поверхности, примыкающей к отверстию (от подвесочной проволоки)
42 | В00-0000014 | 03.02.2026 | Поступление от переработчика 0000-000057 от 03.02.2026 9:57:49 | Переработчик | АСТРЕЯ ООО (ЭДО Такском ЗП согл. от 19.03.2025) | Склад ПФ | ПФК(закупка) Ствол опоры ФГН-10,0-02 (ОО 270.01.00.000 СБ) (от поставщика/переработчика) | ОО | 12 | 1661.88 | Дефекты сварных швов | Устранимое | 1. Брызги металла. 2. Сварной шов №4 выполнен с прерываниями по незамкнутому контуру. 3. Натёки. 4. Несплавление. 5. Подрезы. 6. Асимметрия сварного шва №4. 7. Межваликовый подрез. 8. По КД расстояние внутри лючка 98+0,5-1мм, фактически до 99.44мм. | Несоответствия устранены силами сотрудников
43 | В00-0000015 | 04.02.2026 |  | Переработчик | КЕДР-1 ООО (ЭДО ЗП с 21.01.2026) | КЕДР-1 ООО (ЭДО ЗП с 21.01.2026) | (ПФК(закупка)) Настил Р 44,4х22,2/30х2 1 А 996х1000 (от поставщика/переработчика) | Настилы прессованные | 200 | 3250 | Дефекты сварных швов | Устранимое | Прожог. Брызги металла диаметром более 1,5 мм. Соединение полос несущих и обрамления: - несплавление (отсутствие соединения между основным и наплавленным металлом); - неправильная форма сварного шва (отклонение от требуемой формы и геометрии). | Несоответствия устранить силами переработчика
44 | В00-0000016 | 05.02.2026 | Приобретение товаров и услуг 0000-000624 от 04.02.2026 23:56:11 | Поставщик | ЕВРАЗ Маркет (ЕВРАЗ Металл Инпром) (ЭДО Такском) | Основной склад | _уу_Труба 80*40*2,0 ГОСТ 8645-68/ Ст3сп, Ст3сп5 (С255, Ст2сп) | 2.1.1.2.1.3 Труба прямоугольная ГОСТ 8645-68 | 21.36 | 21.36 | Механическое повреждение | Взять в работу с доработкой; | Вогнутость на стороне 80мм до 5,2мм, по ГОСТ 8639 допускается не более 1мм. | Взять в работу с доработкой
45 | В00-0000017 | 06.02.2026 |  | Переработчик | ВИНПЛАСТ ООО (ЭДО Такском ЗП увед. с 23.05.25) | ВИНПЛАСТ ООО (ЭДО Такском ЗП увед. с 23.05.25) | (ПФК(закупка)) Секция СР17 (от поставщика/переработчика) | РО | 10 | 6178.3 | Несоответствие требованиям КД |  | ОР 021.02.00.000СБ: Соед. деталей 2 и 1 Т1 катет 8 - фактически катет 6-8 мм. Дефекты сварных швов: подрезы, брызги металла, наплывы, поры, плохое повторное возбуждение дуги. ОР 001.01.001: Шероховатость поверхностей (отверстия, торцы) термической резки более Rz 80, в наличие дефекты термической резки: неравномерная глубина линий бороздок, выхватывание. | Несоответствия устранены силами переработчиков
46 | В00-0000018 | 06.02.2026 | Приобретение товаров и услуг 0000-000193 от 21.01.2026 12:06:41 | Поставщик | СЕВЕРСТАЛЬ ДИСТРИБУЦИЯ АО (ЭДО Такском) | Основной склад | _уу_Г/к штрипс 2,9*468 (0+2)/S235JR | Штрипсы | 4497 | 4497 | Механическое повреждение | Взять в работу с доработкой; | Механическое повреждение | Взять в работу с доработкой