## Лист_1
№ п/п | Номер | Дата | Основание | Поставщик/Переработчик | Поставщик | Место проведения контроля | Номенклатура | Группа номенклатуры | Кол., шт. | Кол., кг | Вид несоответствия | Критичность несоответствия | Несоответствие | Решение
86 | В00-0000042 | 11.03.2026 | Приобретение товаров и услуг 0000-000958 от 27.02.2026 10:39:42 | Поставщик | СЕВЕРСТАЛЬ ДИСТРИБУЦИЯ АО (ЭДО Такском) | Основной склад | _уу_Г/к штрипс 2,4*468 (0+2)/S235JR | Штрипсы | 4997 | 4997 | Подгиб | Взять в работу с доработкой; | Скрытый дефект центрального рулона: подгиб до 7 мм на длине 25м (10 витков; 219 кг). | Взять в работу с доработкой
87 | В00-0000043 | 11.03.2026 |  | Поставщик | ИП Бекетов В.С. | Корпус №09 | ОО_ГПЦ(15) Профиль основания терминала 2, Гальваническое, (опытный образец) | НА ВЫСТАВКУ | 2 | 3.06 | Несоответствие требованиям КД | Устранимое
88 | В00-0000043 | 11.03.2026 |  | Поставщик | ИП Бекетов В.С. | Корпус №09 | ОО_ГПЦ(15) Закладная в масштабе, Оцинкованное, (опытный образец) | НА ВЫСТАВКУ | 8 | 0.4 | Несоответствие требованиям КД | Устранимое
89 | В00-0000043 | 11.03.2026 |  | Поставщик | ИП Бекетов В.С. | Корпус №09 | ОО_ГПЦ(15) Профиль основания терминала 1, Гальваническое, (опытный образец) | НА ВЫСТАВКУ | 2 | 3.24 | Несоответствие требованиям КД | Устранимое
90 | В00-0000043 | 11.03.2026 |  | Поставщик | ИП Бекетов В.С. | Корпус №09 | ОО_ГПЦ(15) Направляющая задняя в масштабе, Оцинкованное, (опытный образец) | НА ВЫСТАВКУ | 2 | 0.54 | Несоответствие требованиям КД | Устранимое
91 | В00-0000043 | 11.03.2026 |  | Поставщик | ИП Бекетов В.С. | Корпус №09 | ОО_ГПЦ(15) Направляющая рядовая в масштабе, Оцинкованное, (опытный образец) | НА ВЫСТАВКУ | 6 | 1.56 | Несоответствие требованиям КД | Устранимое
92 | В00-0000043 | 11.03.2026 |  | Поставщик | ИП Бекетов В.С. | Корпус №09 | ОО_ГПЦ(15) Укосина в масштабе, Оцинкованное, (опытный образец) | НА ВЫСТАВКУ | 4 | 0.16 | Несоответствие требованиям КД | Устранимое
93 | В00-0000043 | 11.03.2026 |  | Поставщик | ИП Бекетов В.С. | Корпус №09 | ОО_ГПЦ(15) Профиль заднего упора в масштабе, Оцинкованное, (опытный образец) | НА ВЫСТАВКУ | 4 | 1.08 | Несоответствие требованиям КД | Устранимое
94 | В00-0000043 | 11.03.2026 |  | Поставщик | ИП Бекетов В.С. | Корпус №09 | ОО_ГПЦ(15) Стойка в масштабе, Оцинкованное, (опытный образец) | НА ВЫСТАВКУ | 16 | 3.04 | Несоответствие требованиям КД | Устранимое
95 | В00-0000043 | 11.03.2026 |  | Поставщик | ИП Бекетов В.С. | Корпус №09 | ОО_ГПЦ(15) Боковина в масштабе, Оцинкованное, (опытный образец) | НА ВЫСТАВКУ | 32 | 7.68 | Несоответствие требованиям КД | Устранимое
96 | В00-0000043 | 11.03.2026 |  | Поставщик | ИП Бекетов В.С. | Корпус №09 | ОО_ГПЦ(15) Секция балки (Э 634.00.00.001), Гальваническое, (опытный образец) | НА ВЫСТАВКУ | 2 | 1.66 | Несоответствие требованиям КД | Устранимое
97 | В00-0000043 | 11.03.2026 |  | Поставщик | ИП Бекетов В.С. | Корпус №09 | ОО_ГПЦ(15) Стойка Э 633.01.00.000, Гальваническое, (опытный образец) | НА ВЫСТАВКУ | 6 | 1.38 | Несоответствие требованиям КД | Устранимое
98 | В00-0000043 | 11.03.2026 |  | Поставщик | ИП Бекетов В.С. | Корпус №09 | ОО_ГПЦ(15) Основание опоры Э 633.00.00.001, Гальваническое, (опытный образец) | НА ВЫСТАВКУ | 2 | 3.76 | Несоответствие требованиям КД | Устранимое
99 | В00-0000043 | 11.03.2026 |  | Поставщик | ИП Бекетов В.С. | Корпус №09 | ОО_ГПЦ(15) Заполнение перильное Э 633.00.00.003, Гальваническое, (опытный образец) | НА ВЫСТАВКУ | 2 | 0.4 | Несоответствие требованиям КД | Устранимое | Акт во вложении. | Возврат поставщику для устранения несоответствия
100 | В00-0000044 | 12.03.2026 | Приобретение товаров и услуг 0000-001065 от 11.03.2026 12:45:06 | Поставщик | РУС.БОЛТ Торговая компания | Основной склад | ГПЦ(закупка) (в ШТ) Болт М12-6gx50.58.0915 DIN 933 Гальваническое | Метизы | 25 | 1.475 | Невыполнение требований НТД | В лом; | Отсутствует маркировка знаком класса прочности. | В лом
101 | В00-0000045 | 13.03.2026 | Приобретение товаров и услуг 0000-000842 от 16.02.2026 0:00:00 | Поставщик | СОЮЗМЕТАЛЛСЕРВИС ООО (ЭДО) | Основной склад | _уу_Г/к швеллер 14П ГОСТ 8240-97/ Ст3сп, Ст3сп5 (С255, Ст2сп) | 2.1.1.2.2.1 Швеллер горячекатаный ГОСТ 8240-97 | 148 | 148 | Кривизна | Взять в работу с доработкой; | Кривизна швеллера должна быть не более 0,2% длины. На длине 1м допускается кривизна до 2мм, фактически 29мм. | Критичность несоответствия СиМ: Взять в работу с доработкой: Да
102 | В00-0000046 | 13.03.2026 | Поступление от переработчика 0000-000137 от 13.03.2026 12:15:16 | Переработчик | КЕДР-1 ООО (ЭДО ЗП с 21.01.2026) | Склад ПДС черный | (ПФК(закупка)) Настил Р 44,4х22,2/30х2 1 А 996х1000 (от поставщика/переработчика) | Настилы прессованные | 2 | 32.5 | Невыполнение требований НТД | Устранимое | Выступ связующего элемента над несущей полосой по СТО не более 1,5мм, фактически 1,58мм. Выступ связующего элемента относительно несущей полосы по СТО не более 0,5мм, фактически 1,01-1,08мм. | Доработано сотрудниками УПН