## Лист_1
№ п/п | Номер | Дата | Основание | Поставщик/Переработчик | Поставщик | Место проведения контроля | Номенклатура | Группа номенклатуры | Кол., шт. | Кол., кг | Вид несоответствия | Критичность несоответствия | Несоответствие | Решение
111 | В00-0000057 | 14.04.2026 | Приобретение товаров и услуг 0000-001479 от 09.04.2026 0:00:00 | Поставщик | СЕВЕРСТАЛЬ ДИСТРИБУЦИЯ АО (ЭДО Такском) | Основной склад | _уу_Проволока 5,0-Ч-П-I ГОСТ 3282-74 | Проволока | 19726 | 19726 | Несоответствие требованиям РД/договорным документа | В лом; | Номер плавки в сертификате качества №628061264 не соответствует номерам плавок, указанных в маркировочных бирках на поставленных мотках. В сертификате плавка 741559, на маркировочных бирках плавка 741525 и плавка 741565. | Сертификат поставщик заменил на корректный
112 | В00-0000058 | 17.04.2026 | Приобретение товаров и услуг 0000-001563 от 17.04.2026 10:25:34 | Поставщик | ИНТЕРМЕТГРУПП ООО (ЭДО Такском ЗП) | Основной склад | _уу_Лист 2,5 ГОСТ 19903-2015/ Ст3сп, Ст3сп5 (С255, Ст2сп) | Листы сталь Ст3сп, Ст3сп5 (С255, Ст2сп) | 61 | 61 | Подгиб | Взять в работу с доработкой; | Прокат имеет загнутый уголок под углом более 90 градусов. Отклонение от плоскостности. | В работу с доработкой
113 | В00-0000059 | 17.04.2026 | Приобретение товаров и услуг 0000-001327 от 21.03.2026 0:00:00 | Поставщик | ТУЛА-СТАЛЬ ТД ООО (ЭДО Такском) | Основной склад | _уу_Г/к швеллер 12П ГОСТ 8240-97/ Ст3сп, Ст3сп5 (С255, Ст2сп) | 2.1.1.2.2.1 Швеллер горячекатаный ГОСТ 8240-97 | 15178 | 15178 | Невыполнение требований НТД |  | Согласно НТД содержание кремния 0,15-0,30%, фактически 0,12-0,13% | Повторный прожиг подтвердил соответствующее содержание кремния. Процессы по акту прекращены.