## Лист_1
№ п/п | Номер | Дата | Основание | Поставщик/Переработчик | Поставщик | Место проведения контроля | Номенклатура | Группа номенклатуры | Кол., шт. | Кол., кг | Вид несоответствия | Критичность несоответствия | Несоответствие | Решение
162 | В00-0000095 | 16.06.2026 | Поступление от переработчика 0000-000353 от 16.06.2026 8:39:56 | Переработчик | АСТРЕЯ ООО (ЭДО Такском ЗП согл. от 19.03.2025) | Склад ПДС черный | ПФК(закупка) Элемент закладной ЗФ-24/4/К230-2,5 (ЭЗ 249.00.00.000 СБ) (от поставщика/переработчика) | ОО | 2 | 183.06 | Невыполнение требований НТД | Устранимое | Дефекты сварных швов: 1. Брызги металла. 2. Поры. Дефекты термической резки: 1. Неполный рез. 2. Налипший шлак. Несоответствия требованиям КД: 1. Не выполнено притуплние кромок дет.3. | Несоответствия устранены
163 | В00-0000096 | 16.06.2026 | Поступление от переработчика 0000-000357 от 16.06.2026 13:20:28 | Переработчик | АСТРЕЯ ООО (ЭДО Такском ЗП согл. от 19.03.2025) | Склад ПДС черный | ПФК(закупка) Кронштейн 1.К2-2,0-1,5-0/180-Ф4 (МС 866.00.00.000 СБ) (от поставщика/переработчика) | ОО | 1 | 29.5 | Невыполнение требований НТД | Устранимое | Дефекты сварных швов: Подрез. Несоответствия требованиям КД: Отсутствуют технологические отверстия на детали 3
164 | В00-0000097 | 18.06.2026 | Поступление от переработчика 0000-000364 от 18.06.2026 13:50:28 | Переработчик | АСТРЕЯ ООО (ЭДО Такском ЗП согл. от 19.03.2025) | Склад ПДС черный | ПФК(закупка) Элемент закладной ЗФ-30/4/К300-4,5 (от поставщика/переработчика) | ОО | 5 | 1092.25 | Не выполнено притупление кромок/ скругление | Устранимое | Не выполнено притупление кромок детал поз.4 | Несоответствия устранены УМИ
165 | В00-0000098 | 17.06.2026 |  | Переработчик | МК ВОЛГАДОН ООО (ЭДО Таксом ЗП согл 21.05.2024) | МК ВОЛГАДОН ООО (ЭДО Таксом ЗП согл 21.05.2024) | (ПФК(закупка)) Стойка СП11 (от поставщика/переработчика) | РО | 5 | 3601.75 | Дефекты сварных швов |  | Плохое повторное ывозобнавление дуги, брызги металла, пора.
166 | В00-0000099 | 18.06.2026 | Приобретение товаров и услуг 0000-002670 от 18.06.2026 14:45:21 | Поставщик | СамараПромснаб ПК | Основной склад | (ОО_ПФ) Втулка МФГ-М 001.20.20.002 (резка в размер), (опытный образец) | Проект ЗАВЕРШЕН "Модернизация конструктива короны и оголовка" 1-000000083 Ушков А.В. | 100 | 2 | Невыполнение требований НТД | Взять в работу в штатном режиме; | По ГОСТ 10704 п.4: +-0,3 мм, факт 12,42 мм; п.6: +-10%, факт от 1,06 мм до 1,73 мм