## Лист_1
№ п/п | Номер | Дата | Основание | Поставщик/Переработчик | Поставщик | Место проведения контроля | Номенклатура | Группа номенклатуры | Кол., шт. | Кол., кг | Вид несоответствия | Критичность несоответствия | Несоответствие | Решение
103 | В00-0000047 | 16.03.2026 | Приобретение товаров и услуг 0000-000842 от 16.02.2026 0:00:00 | Поставщик | СОЮЗМЕТАЛЛСЕРВИС ООО (ЭДО) | Основной склад | _уу_Г/к швеллер 14П ГОСТ 8240-97/ Ст3сп, Ст3сп5 (С255, Ст2сп) | 2.1.1.2.2.1 Швеллер горячекатаный ГОСТ 8240-97 | 148 | 148 | Кривизна | Взять в работу с доработкой; | Кривизна швеллера должна быть не более 0,2% длины. На длине 12м допускается кривизна до 24мм, фактически 72мм. | Критичность несоответствия СиМ: Взять в работу с доработкой: Да
104 | В00-0000048 | 17.03.2026 | Приобретение товаров и услуг 0000-001146 от 17.03.2026 13:44:36 | Поставщик | РУС.БОЛТ Торговая компания | Склад готовой продукции | ГПЦ(закупка) (в ШТ) Гайка М12-6H.6.0915 ГОСТ ISO 4032-2014 Гальваническое | Метизы | 3600 | 57.6 | Несоответствие средней толщины ЦП | Взять в работу в штатном режиме; | По номенклатуре толщина ЦП должна быть не менее 15мкм. Фактически толщина ЦП 4,8-13,6мкм. Средняя толщина ЦП 8,16мкм. | КР №19 от 18.03.2026г.