## Лист_1
№ п/п | Номер | Дата | Основание | Поставщик/Переработчик | Поставщик | Место проведения контроля | Номенклатура | Группа номенклатуры | Кол., шт. | Кол., кг | Вид несоответствия | Критичность несоответствия | Несоответствие | Решение
167 | В00-0000100 | 23.06.2026 | Поступление от переработчика 0000-000372 от 22.06.2026 8:35:40 | Переработчик | АСТРЕЯ ООО (ЭДО Такском ЗП согл. от 19.03.2025) | Склад ПДС черный | ПФК(закупка) Элемент закладной ЗФ-30/4/К300-4,5 (от поставщика/переработчика) | ОО | 9 | 1966.05 | Несоответствие геометрических размеров | Устранимое | Деталь №4: Труба 219*8мм, фактически сварена из труб 219*8 и 219*6
168 | В00-0000101 | 23.06.2026 | Поступление от переработчика 0000-000375 от 23.06.2026 8:35:44 | Переработчик | АСТРЕЯ ООО (ЭДО Такском ЗП согл. от 19.03.2025) | Склад ПДС черный | ПФК(закупка) Элемент закладной ЗФ-30/4/К300-4,5 (от поставщика/переработчика) | ОО | 1 | 218.45 | Несоответствие геометрических размеров | Устранимое | Деталь №4: Труба 219*8мм, фактически сварена из труб 219*8 и 219*6
169 | В00-0000103 | 26.06.2026 | Поступление от переработчика 0000-000389 от 26.06.2026 9:24:35 | Переработчик | ПСК-АРКУС ООО(ЭДО Такском ЗП согл. от 15.06.2026) | Склад ПДС черный | (ПФК(закупка)) Стойка перильного ограждения С2 (от поставщика/переработчика) | 1.01.03 Металлоконструкции для продажи | 3 | 193.23 | Дефекты сварных швов | Устранимое | Брызги металла, плохое повторное возобновление дуги, не заваренный кратер, пора
170 | В00-0000103 | 26.06.2026 | Поступление от переработчика 0000-000389 от 26.06.2026 9:24:35 | Переработчик | ПСК-АРКУС ООО(ЭДО Такском ЗП согл. от 15.06.2026) | Склад ПДС черный | (ПФК(закупка)) Стойка перильного ограждения С2.1 (пром.) (от поставщика/переработчика) | 1.01.03 Металлоконструкции для продажи | 1 | 46.05 | Плохое повторное возбуждение дуги | Устранимое | Плохое повторное возбуждение дуги
171 | В00-0000103 | 26.06.2026 | Поступление от переработчика 0000-000389 от 26.06.2026 9:24:35 | Переработчик | ПСК-АРКУС ООО(ЭДО Такском ЗП согл. от 15.06.2026) | Склад ПДС черный | (ПФК(закупка)) Стойка перильного ограждения С2.1 (от поставщика/переработчика) | 1.01.03 Металлоконструкции для продажи | 9 | 404.1 | Дефекты сварных швов | Устранимое | Брызги металла, плохое повторное возобновление дуги, пора, натек. Не выполнено требование КД "заварить".
172 | В00-0000103 | 26.06.2026 | Поступление от переработчика 0000-000389 от 26.06.2026 9:24:35 | Переработчик | ПСК-АРКУС ООО(ЭДО Такском ЗП согл. от 15.06.2026) | Склад ПДС черный | (ПФК(закупка)) Стойка перильного ограждения С3.1 (от поставщика/переработчика) | 1.01.03 Металлоконструкции для продажи | 1 | 39.49 | Брызги металла | Устранимое | Брызги металла
173 | В00-0000104 | 26.06.2026 | Поступление от переработчика 0000-000394 от 26.06.2026 16:45:41 | Переработчик | ПСК-АРКУС ООО(ЭДО Такском ЗП согл. от 15.06.2026) | Склад ПДС черный | (ПФК(закупка)) Стойка перильного ограждения С1 (от поставщика/переработчика) | 1.01.03 Металлоконструкции для продажи | 1 | 66.71 | Единичные поры | Устранимое | Единичная пора
174 | В00-0000104 | 26.06.2026 | Поступление от переработчика 0000-000394 от 26.06.2026 16:45:41 | Переработчик | ПСК-АРКУС ООО(ЭДО Такском ЗП согл. от 15.06.2026) | Склад ПДС черный | (ПФК(закупка)) Стойка перильного ограждения С1.1 (от поставщика/переработчика) | 1.01.03 Металлоконструкции для продажи | 2 | 94.4 | Дефекты сварных швов | Устранимое | Брызги металла, пора, незаваренный кратер
175 | В00-0000104 | 26.06.2026 | Поступление от переработчика 0000-000394 от 26.06.2026 16:45:41 | Переработчик | ПСК-АРКУС ООО(ЭДО Такском ЗП согл. от 15.06.2026) | Склад ПДС черный | (ПФК(закупка)) Стойка перильного ограждения С3 (от поставщика/переработчика) | 1.01.03 Металлоконструкции для продажи | 1 | 59 | Натек | Устранимое | Натек металла