## Лист_1
№ п/п | Номер | Дата | Основание | Поставщик/Переработчик | Поставщик | Место проведения контроля | Номенклатура | Группа номенклатуры | Кол., шт. | Кол., кг | Вид несоответствия | Критичность несоответствия | Несоответствие | Решение
78 | В00-0000037 | 24.02.2026 |  | Переработчик | ВИНПЛАСТ ООО (ЭДО Такском ЗП увед. с 23.05.25) | ВИНПЛАСТ ООО (ЭДО Такском ЗП увед. с 23.05.25) | (ПФК(закупка)) Секция СР18 (от поставщика/переработчика) | РО | 3 | 1171.38 | Дефекты сварных швов |  | Брызги металла, отс. замыкание таврового шва («закольцовки»).
79 | В00-0000037 | 24.02.2026 |  | Переработчик | ВИНПЛАСТ ООО (ЭДО Такском ЗП увед. с 23.05.25) | ВИНПЛАСТ ООО (ЭДО Такском ЗП увед. с 23.05.25) | (ПФК(закупка)) Секция СР14 (от поставщика/переработчика) | РО | 2 | 1318.94 | Брызги металла |  | Брызги металла
80 | В00-0000037 | 24.02.2026 |  | Переработчик | ВИНПЛАСТ ООО (ЭДО Такском ЗП увед. с 23.05.25) | ВИНПЛАСТ ООО (ЭДО Такском ЗП увед. с 23.05.25) | (ПФК(закупка)) Секция СР17 (от поставщика/переработчика) | РО | 3 | 1853.49 | Брызги металла |  | Брызги металла
81 | В00-0000037 | 24.02.2026 |  | Переработчик | ВИНПЛАСТ ООО (ЭДО Такском ЗП увед. с 23.05.25) | ВИНПЛАСТ ООО (ЭДО Такском ЗП увед. с 23.05.25) | (ПФК(закупка)) Секция СР6 (от поставщика/переработчика) | РО | 1 | 809.21 | Брызги металла |  | Брызги металла
82 | В00-0000038 | 25.02.2026 | Приобретение товаров и услуг 0000-000871 от 18.02.2026 0:00:00 | Поставщик | ИО ТЕХНОЛОДЖИ ООО (ЭДО Такском) | Корпус №09 | _уу_Блок световой ИСС 2-200 24В/8Вт IP68 | ОМФП | 1 |  | Невыполнение требований НТД | В лом; | Кабельный ввод не закреплен на задней панели | Замена поставщиком
83 | В00-0000039 | 26.02.2026 |  | Переработчик | КЕДР-1 ООО (ЭДО ЗП с 21.01.2026) | КЕДР-1 ООО (ЭДО ЗП с 21.01.2026) | (ПФК(закупка)) Настил Р 44,4х22,2/30х2 1 А 996х1000 (от поставщика/переработчика) | Настилы прессованные | 225 | 3656.25 | Дефекты сварных швов |  | 1. Брызги металла диаметром более 1,5 мм. 2. Остатки сварочной проволоки. 3. Натёки. | Несоответствия устранить силами переработчика