## Лист_1
№ п/п | Номер | Дата | Основание | Поставщик/Переработчик | Поставщик | Место проведения контроля | Номенклатура | Группа номенклатуры | Кол., шт. | Кол., кг | Вид несоответствия | Критичность несоответствия | Несоответствие | Решение
139 | В00-0000076 | 25.05.2026 | Поступление от переработчика 0000-000232 от 25.05.2026 8:18:56 | Переработчик | АСТРЕЯ ООО (ЭДО Такском ЗП согл. от 19.03.2025) | Склад ПДС черный | ПФК(закупка) Опора МСО-ФГ-7-9-01 СТО 07525912-300-2021 (ФГС-700-9,0-01) (ОО 345.00.00.000 СБ) (от п | ОО | 8 | 1482 | Дефекты сварных швов |  | Дефекты сварных швов: остатки сварочной проволоки, брызги металла, несплавления, кратеры, поры, неравномерная ширина шва, плохое повторное возбуждение дуги. Не выполнено требование "Заварить". Дефекты лазерной резки: налипший шлак, незавершённый рез .
140 | В00-0000077 | 27.05.2026 | Приобретение товаров и услуг 0000-002106 от 25.05.2026 13:23:44 | Поставщик | ТД ЭЛЕКТРОТЕХМОНТАЖ АО (ЭТМ) | Основной склад | _уу_Шкаф распределительный ЩВ1+ЩВ2 по М 038.00.00.000 ЭЗ | ОО | 3 |  | Несоответствие требованиям КД | Взять в работу в штатном режиме; | Несоответствие требованиям КД. | Карточка разрешения № 46 от 28.05.2026. Прошу допустить в дальнейшее производство работ без доработок по карточке разрешения.
141 | В00-0000078 | 27.05.2026 | Поступление от переработчика 0000-000247 от 26.05.2026 16:46:13 | Переработчик | ВИНПЛАСТ ООО (ЭДО Такском ЗП увед. с 23.05.25) | Склад ПДС черный | ПФК(закупка) Элемент закладной ЗФ-30/4/К300-4,5 (от поставщика/переработчика) | ОО | 48 | 10485.6 | Несоответствие требованиям КД | Устранимое | Не выполнено требование "Заварить". По КД сварной шов №2 между деталью 2 (ребро) и деталью 3 (фланец) катет 8, фактически 6 (1шт). Брызги металла (1 шт). | Несоответствия устранены силами переработчика
142 | В00-0000079 | 27.05.2026 | Поступление от переработчика 0000-000246 от 26.05.2026 14:39:35 | Переработчик | Монтажторгстрой ООО | Склад ПДС черный | (ПФ(закупка)) Пластина (32х570х2380) (от поставщика/переработчика) | МК, другое | 3 | 928.17 | Невыполнение требований НТД | Устранимое | 1.Размер 40±0,3 мм, фактически 38-40 мм. 2.Размер 100+1 мм, фактически 119-120 мм. 2. Размер 5±0,2 мм фактически 4,1-4,3 мм (на одной пластине). 3.Отсутствует кромка 20±0,3*3±1 мм. 4.Профиль фаски 15х25˚ не соответствует заданному на Ц 184.04.00.001 выносной элемент Б. Подрезание (местное углубление на обработанной поверхности) до 1 мм на длине 100 мм - 2380 мм. 5.Заусенцы. | КР №50 от 02.06.2026, Несоответствия устранены силами работников УМИ
143 | В00-0000079 | 27.05.2026 | Поступление от переработчика 0000-000246 от 26.05.2026 14:39:35 | Переработчик | Монтажторгстрой ООО | Склад ПДС черный | (ПФ(закупка)) Пластина (32х570х2385) зеркальная (от поставщика/переработчика) | МК, другое | 1 | 310.04 | Невыполнение требований НТД | Устранимое | 1.Размер 40±0,3 мм, фактически 38-40 мм. 2.Размер 100+1 мм, фактически 119-120 мм. 3.Отсутствует кромка 20±0,3*3±1 мм. 4.Профиль фаски 15х250 не соответствует заданному на Ц 184.04.00.001 выносной элемент Б. Подрезание (местное углубление на обработанной поверхности) до 1 мм на длине 100 мм - 2385 мм. 5.Заусенцы. | КР №50 от 02.06.2026, Несоответствия устранены силами работников УМИ
144 | В00-0000079 | 27.05.2026 | Поступление от переработчика 0000-000246 от 26.05.2026 14:39:35 | Переработчик | Монтажторгстрой ООО | Склад ПДС черный | (ПФ(закупка)) Пластина (32х570х2385) (от поставщика/переработчика) | МК, другое | 1 | 310.04 | Невыполнение требований НТД | Устранимое | Фактически пластина 32х570х2380 мм. 1.Размер 40±0,3 мм, фактически 38-40 мм. 2.Размер 100+1 мм, фактически 119-120 мм. 3.Отсутствует кромка 20±0,3*3±1 мм. 4.Профиль фаски 15х250 не соответствует заданному на Ц 184.05.00.001-01 выносной элемент Б. Подрезание (местное углубление на обработанной поверхности) до 1 мм на длине 100 мм - 2380 мм. 5.Заусенцы. 6.Дефект плазменной резки – незавершенный рез. | КР №50 от 02.06.2026, Несоответствия устранены силами работников УМИ
145 | В00-0000080 | 27.05.2026 |  | Переработчик | ВИНПЛАСТ ООО (ЭДО Такском ЗП увед. с 23.05.25) | _Склад корпус №8 | ПФК(закупка) Элемент закладной ЗФ-30/4/К300-4,5 (от поставщика/переработчика) | ОО | 32 | 6990.4 | Несоответствие требованиям КД | Устранимое | ЭЗ 248.00.00.000 СБ: Не выполнено требование "Заварить". | Несоответствия устранены силами переработчика
146 | В00-0000081 | 27.05.2026 | Поступление от переработчика 0000-000243 от 26.05.2026 10:31:31 | Переработчик | МК ВОЛГАДОН ООО (ЭДО Таксом ЗП согл 21.05.2024) | МК ВОЛГАДОН ООО (ЭДО Таксом ЗП согл 21.05.2024) | (ПФК(закупка)) Секция СР8 (от поставщика/переработчика) | РО | 5 | 4054.25 | Дефекты сварных швов |  | Брызги металла, плохое повторное возобнавление дуги.
147 | В00-0000081 | 27.05.2026 | Поступление от переработчика 0000-000243 от 26.05.2026 10:31:31 | Переработчик | МК ВОЛГАДОН ООО (ЭДО Таксом ЗП согл 21.05.2024) | МК ВОЛГАДОН ООО (ЭДО Таксом ЗП согл 21.05.2024) | (ПФК(закупка)) Секция СР19 (от поставщика/переработчика) | РО | 2 | 1024.26 | Дефекты сварных швов |  | Брызги металла, плохое повторное возобнавление дуги.
148 | В00-0000082 | 28.05.2026 | Поступление от переработчика 0000-000256 от 27.05.2026 18:42:52 | Переработчик | КЕДР-1 ООО (ЭДО ЗП с 21.01.2026) | Склад ПДС черный | (ПФК(закупка)) Настил SP 34х38/25х2 S4 А 730х750 (от поставщика/переработчика) | Настилы сварные | 288 | 2338.56 | Невыполнение требований НТД | Устранимое | По СТО выступание связующих элементов над несущими полосами не более 1,5мм, фактически до 3,4мм. По СТО занижение обрамляющего элемента относительно несущей полосы не более 1мм, фактически до 5мм. Р-р 746-2 фактически 742 – 746 мм (недостаток длины связующего элемента компенсирован наплавлением металла). Механические повреждения. Дефекты сварки: несплавления, натёки, поры, прожог (1шт), остатки сварочной проволоки (1шт). | КР 51 от 02.06.2026, несоответствия устранены силами переработчика
149 | В00-0000083 | 30.05.2026 | Поступление от переработчика 0000-000260 от 28.05.2026 14:43:31 | Переработчик | ВИНПЛАСТ ООО (ЭДО Такском ЗП увед. с 23.05.25) | Склад ПДС черный | ПФК(закупка) Элемент закладной ЗФ-30/4/К300-4,5 (от поставщика/переработчика) | ОО | 4 | 873.8 | Дефекты сварных швов | Устранимое | 1. Подрезы. 2. Брызги металла. 3. Незавареный кратер. 4. Не выполнено требование "Заварить". | Несоответствия устранены силами переработчика