## Лист_1
№ п/п | Номер | Дата | Основание | Поставщик/Переработчик | Поставщик | Место проведения контроля | Номенклатура | Группа номенклатуры | Кол., шт. | Кол., кг | Вид несоответствия | Критичность несоответствия | Несоответствие | Решение
14 | В00-0000010 | 28.01.2026 | Поступление от переработчика 0000-000035 от 28.01.2026 9:33:00 | Переработчик | АСТРЕЯ ООО (ЭДО Такском ЗП согл. от 19.03.2025) | Склад ПФ | ПФК(закупка) Ствол опоры ФГН-10,0-02 (ОО 270.01.00.000 СБ) (от поставщика/переработчика) | ОО | 18 | 2492.82 | Несоответствие геометрических размеров | Устранимое | По КД расстояние внутри лючка 92+-1мм, фактически 94,7-97,53мм. | КР №5
15 | В00-0000011 | 29.01.2026 | Поступление от переработчика 0000-000040 от 29.01.2026 8:13:57 | Переработчик | АСТРЕЯ ООО (ЭДО Такском ЗП согл. от 19.03.2025) | Склад ПФ | ПФК(закупка) Ствол опоры ФГН-10,0-02 (ОО 270.01.00.000 СБ) (от поставщика/переработчика) | ОО | 4 | 553.96 | Несоответствие геометрических размеров | Устранимое | По КД расстояние внутри лючка 92+/-1мм, фактически 94 мм. | Несоответствия устранены силами сотрудников УМИ
16 | В00-0000012 | 29.01.2026 |  | Поставщик | СамараПромснаб ПК |  | ГП(закупка) Болт 1.1.М42х1250.09Г2С ГОСТ 24379.1-2012 | Метизы | 40 | 668.4 | Несоответствия ЦП | Взять в работу в штатном режиме; | Толщина ТДФ ЦП болтов от 102 мкм до 152 мкм. Прочность сцепления удовлетворительнвая (метод крацевания). | Согласовано с заказчиком