## Лист_1
№ п/п | Номер | Дата | Основание | Поставщик/Переработчик | Поставщик | Место проведения контроля | Номенклатура | Группа номенклатуры | Кол., шт. | Кол., кг | Вид несоответствия | Критичность несоответствия | Несоответствие | Решение
105 | В00-0000051 | 02.04.2026 | Приобретение товаров и услуг 0000-001356 от 01.04.2026 15:04:13 | Поставщик | ГК Демидов ООО (ЭДО Такском ЗП) | Основной склад | _уу_Труба 89*3,5 ГОСТ 10704-91/ Ст3сп, Ст3сп5, В-Ст3сп (С255, Ст2сп) | 2.1.1.2.1.6 Трубы стальные электросварные прямошовные ГОСТ 10704-91 | 2215 | 2215 | Заусенец в виде гребня | Взять в работу с доработкой; | Заусенцы по торцу. | Взять в работу с доработкой
106 | В00-0000052 | 02.04.2026 | Приобретение товаров и услуг 0000-001365 от 02.04.2026 12:07:22 | Поставщик | ИНТЕРМЕТГРУПП ООО (ЭДО Такском ЗП) | Основной склад | _уу_Г/к уголок 63*63*5,0 ГОСТ 8509-93/ Ст3сп, Ст3сп5 (С255, Ст2сп) | Уголок горячекатаный равнополочный ГОСТ 8509-93 | 57 | 57 | Механическое повреждение | В лом; | Отклонение от прямого угла допускается не более 2мм, фактически 10мм. | В лом
107 | В00-0000053 | 02.04.2026 | Приобретение товаров и услуг 0000-001355 от 01.04.2026 14:44:20 | Поставщик | ГК Демидов ООО (ЭДО Такском ЗП) | Основной склад | _уу_Труба 57*3,5 ГОСТ 10704-91/ Ст3сп, Ст3сп5, В-Ст3сп (С255, Ст2сп) | 2.1.1.2.1.6 Трубы стальные электросварные прямошовные ГОСТ 10704-91 | 2052 | 2052 | Заусенец в виде гребня | Взять в работу в штатном режиме; | Заусенецы по торцу | Взять в работу в штатном режиме.