## Лист_1
№ п/п | Номер | Дата | Основание | Поставщик/переработчик | Поставщик | Место проведения контроля | Номенклатура | Группа номенклатуры | Кол., шт. | Кол., кг | Вид несоответствия | Критичность несоответствия | Несоответствие
1 | В00-0000128 | 22.07.2026 | Приобретение товаров и услуг 0000-003191 от 17.07.2026 0:00:00 | Поставщик | Строд Сервис (Самара) (ЭДО Такском ЗП 06.02.25) | Склад готовой продукции | _уу_(ЛЕВАЯ) Пленка для демпферного устройства ФО-2 фон+Сегмент 1(2шт)+Сегмент 2 (белая, черная) | СиМ | 1 | 1.973 | Механическое повреждение | В лом; | Механическое повреждение
2 | В00-0000126 | 21.07.2026 | Приобретение товаров и услуг 0000-003199 от 17.07.2026 23:59:59 | Поставщик | МЕТАЛЛСЕРВИС-МОСКВА ООО | Основной склад | _уу_Труба 219*4,0 ГОСТ 10704-91/ 09Г2С, В-09Г2С (С345) | СиМ |  | 12725 | Несоответствия металлопроката |  | фактическое содержание кремния Si = 0,18 - 0,22.
3 | В00-0000129 | 23.07.2026 | Приобретение товаров и услуг 0000-003224 от 20.07.2026 23:59:59 | Поставщик | АРГО ПКФ ООО(ЭДО Такском ЗП согл. от 04.05.2026) | Основной склад | ПФК(закупка) Шпилька М36-6azx320.58.-б/п ГОСТ 22042-76 Черное (полная резьба) (от поставщика/перераб | Метизы | 16 | 40.96 | Невыполнение требований НТД |  | ISO 965-4:2021: D = 35,620 - 35,145 мм, фактически 35,89 - 35,83 мм; D2 = 33,022 - 32,798 мм, фактически 33,063 - 33,042 мм.
4 | В00-0000129 | 23.07.2026 | Приобретение товаров и услуг 0000-003224 от 20.07.2026 23:59:59 | Поставщик | АРГО ПКФ ООО(ЭДО Такском ЗП согл. от 04.05.2026) | Основной склад | ПФК(закупка) Шпилька М16-6azx170.58.-б/п ГОСТ 22042-76 Черное (полная резьба) (от поставщика/перераб | Метизы | 32 | 8.64 | Невыполнение требований НТД |  | ISO 965-4:2021: D = 15,660 - 15,380 мм, фактически 15,98 - 15,92 мм; D2 = 14.361 - 14,201 мм, фактически 14,56 - 14,510 мм.
5 | В00-0000127 | 22.07.2026 | Поступление от переработчика 0000-000438 от 15.07.2026 11:36:57 | Переработчик | КЕДР-1 ООО (ЭДО ЗП с 21.01.2026) | Склад ПДС черный | ПФК(закупка) Элемент закладной ЗФ-24/4/К230-5,0 (Окно) (ЭЗ 354.00.00.000 СБ) (от поставщика/перераб | ОО | 40 | 7320 | Невыполнение требований НТД | Устранимое | ЭЗ 354.00.00.000 СБ: 1.«Б-Б» не выполнено требование «Заварить». 2.Сварной шов №2 фактические катеты 6-10 мм. 3.Дефекты сварных швов: плохое повторное возбуждение дуги, натек, превышение выпуклости, скопление пор, несплавления. ЭЗ 354.00.00.001: 1.Сварной шов С10 по ГОСТ 14771 фактические размеры: e=8-14 мм, g до 4 мм. Дефекты поверхности п/ф: Дет. 2 – заусенцы на торцевых поверхностях реза. Дет. 3 – дефекты термической резки – незавершенный рез.
6 | В00-0000124 | 20.07.2026 | Поступление от переработчика 0000-000451 от 19.07.2026 22:34:45 | Переработчик | АСТРЕЯ ООО (ЭДО Такском ЗП согл. от 19.03.2025) | Склад ПДС черный | ПФК(закупка) Элемент закладной ЗФ-24/4/К230-5,0 (Окно) (ЭЗ 354.00.00.000 СБ) (от поставщика/перераб | ОО | 15 | 2745 | Брызги металла | Устранимое | Брызги металла. ГОСТ 9.307 п.4.4.1
7 | В00-0000130 | 24.07.2026 |  | Переработчик | АРКУС ПСК ООО (ЭДО Такском ЗП согл. от 15.06.2026) | АРКУС ПСК ООО (ЭДО Такском ЗП согл. от 15.06.2026) | (ПФК(закупка)) Стойка СГ2 (от поставщика/переработчика) | РО | 1 | 867.52 | Невыполнение требований НТД |  | Дефекты термической резки – цыпочка застывших капель. Дефекты сварных швов – брызги металла.
8 | В00-0000130 | 24.07.2026 |  | Переработчик | АРКУС ПСК ООО (ЭДО Такском ЗП согл. от 15.06.2026) | АРКУС ПСК ООО (ЭДО Такском ЗП согл. от 15.06.2026) | (ПФК(закупка)) Секция СР19 (от поставщика/переработчика) | РО | 1 | 512.13 | Брызги металла |  | Дефекты сварных швов: - брызги металла. Доработаны в процессе контроля.
9 | В00-0000125 | 20.07.2026 |  | Переработчик | Монтажторгстрой ООО | Монтажторгстрой ООО | ГПОкр(210-240 мкм (RAL 6034)) Клин Ц 221.00.00.020 | МК, другое | 1 | 1.43 | Невыполнение требований НТД | Устранимое | Акт во вложении
10 | В00-0000125 | 20.07.2026 |  | Переработчик | Монтажторгстрой ООО | Монтажторгстрой ООО | ГПОкр(210-240 мкм (RAL 6034)) Площадка ПЛ-1 | МК, другое | 1 | 187.18 | Невыполнение требований НТД | Устранимое | Акт во вложении
11 | В00-0000125 | 20.07.2026 |  | Переработчик | Монтажторгстрой ООО | Монтажторгстрой ООО | ГПОкр(210-240 мкм (RAL 6034)) Элемент распорный (16П L=2275) | МК, другое | 1 | 31.33 | Невыполнение требований НТД | Устранимое | Акт во вложении
12 | В00-0000125 | 20.07.2026 |  | Переработчик | Монтажторгстрой ООО | Монтажторгстрой ООО | ГПОкр(210-240 мкм (RAL 6034)) Элемент распорный (16П L=1985) | МК, другое | 1 | 27.07 | Невыполнение требований НТД | Устранимое | Акт во вложении
13 | В00-0000125 | 20.07.2026 |  | Переработчик | Монтажторгстрой ООО | Монтажторгстрой ООО | ГПОкр(210-240 мкм (RAL 6034)) Элемент распорный (16П L=1735) | МК, другое | 1 | 23.52 | Невыполнение требований НТД | Устранимое | Акт во вложении
14 | В00-0000125 | 20.07.2026 |  | Переработчик | Монтажторгстрой ООО | Монтажторгстрой ООО | ГПОкр(210-240 мкм (RAL 6034)) Элемент распорный (16П L=1475) | МК, другое | 1 | 19.82 | Невыполнение требований НТД | Устранимое | Акт во вложении
15 | В00-0000125 | 20.07.2026 |  | Переработчик | Монтажторгстрой ООО | Монтажторгстрой ООО | ГПОкр(210-240 мкм (RAL 6034)) Элемент распорный (16П L=1195) | МК, другое | 1 | 15.84 | Невыполнение требований НТД | Устранимое | Акт во вложении
16 | В00-0000125 | 20.07.2026 |  | Переработчик | Монтажторгстрой ООО | Монтажторгстрой ООО | ГПОкр(210-240 мкм (RAL 6034)) Элемент крепежный (16П L=6740) | МК, другое | 1 | 95.84 | Невыполнение требований НТД | Устранимое | Акт во вложении
17 | В00-0000125 | 20.07.2026 |  | Переработчик | Монтажторгстрой ООО | Монтажторгстрой ООО | ГПОкр(210-240 мкм (RAL 6034)) Элемент крепежный (16П L=6000) | МК, другое | 2 | 170.62 | Невыполнение требований НТД | Устранимое | Акт во вложении
18 | В00-0000125 | 20.07.2026 |  | Переработчик | Монтажторгстрой ООО | Монтажторгстрой ООО | ГПОкр(210-240 мкм (RAL 6034)) Элемент распорный (16П L=1118) | МК, другое | 2 | 29.56 | Невыполнение требований НТД | Устранимое | Акт во вложении
19 | В00-0000125 | 20.07.2026 |  | Переработчик | Монтажторгстрой ООО | Монтажторгстрой ООО | ГПОкр(210-240 мкм (RAL 6034)) Элемент распорный (16П L=1316) | МК, другое | 2 | 35.2 | Невыполнение требований НТД | Устранимое | Акт во вложении
20 | В00-0000125 | 20.07.2026 |  | Переработчик | Монтажторгстрой ООО | Монтажторгстрой ООО | ГПОкр(210-240 мкм (RAL 6034)) Элемент распорный (16П L=1527) | МК, другое | 2 | 41.2 | Невыполнение требований НТД | Устранимое | Акт во вложении
21 | В00-0000125 | 20.07.2026 |  | Переработчик | Монтажторгстрой ООО | Монтажторгстрой ООО | ГПОкр(210-240 мкм (RAL 6034)) Пластина (10х220х360) | МК, другое | 1 | 6.12 | Невыполнение требований НТД | Устранимое | Акт во вложении
22 | В00-0000125 | 20.07.2026 |  | Переработчик | Монтажторгстрой ООО | Монтажторгстрой ООО | ГПОкр(210-240 мкм (RAL 6034)) Пластина опорная (12х240х240) | МК, другое | 2 | 10.62 | Невыполнение требований НТД | Устранимое | Акт во вложении
23 | В00-0000125 | 20.07.2026 |  | Переработчик | Монтажторгстрой ООО | Монтажторгстрой ООО | ГПОкр(210-240 мкм (RAL 6034)) Пластина установочная (20х250х630) | МК, другое | 1 | 23.28 | Невыполнение требований НТД | Устранимое | Акт во вложении
24 | В00-0000125 | 20.07.2026 |  | Переработчик | Монтажторгстрой ООО | Монтажторгстрой ООО | ГПОкр(210-240 мкм (RAL 6034)) Пластина (20х80х160) | МК, другое | 1 | 1.87 | Невыполнение требований НТД | Устранимое | Акт во вложении
25 | В00-0000125 | 20.07.2026 |  | Переработчик | Монтажторгстрой ООО | Монтажторгстрой ООО | ГПОкр(210-240 мкм (RAL 6034)) Ребро (20х370х380) | МК, другое | 1 | 16.69 | Невыполнение требований НТД | Устранимое | Акт во вложении
26 | В00-0000125 | 20.07.2026 |  | Переработчик | Монтажторгстрой ООО | Монтажторгстрой ООО | ГПОкр(210-240 мкм (RAL 6034)) Опора левая (L125х10 L=1300) | МК, другое | 2 | 48.32 | Невыполнение требований НТД | Устранимое | Акт во вложении
27 | В00-0000125 | 20.07.2026 |  | Переработчик | Монтажторгстрой ООО | Монтажторгстрой ООО | ГПОкр(210-240 мкм (RAL 6034)) Опора правая (L125х10 L=1300) | МК, другое | 2 | 48.32 | Невыполнение требований НТД | Устранимое | Акт во вложении
28 | В00-0000125 | 20.07.2026 |  | Переработчик | Монтажторгстрой ООО | Монтажторгстрой ООО | ГПОкр(210-240 мкм (RAL 6034)) Лестница Л-1 | МК, другое | 1 | 590.32 | Невыполнение требований НТД | Устранимое | Акт во вложении
29 | В00-0000125 | 20.07.2026 |  | Переработчик | Монтажторгстрой ООО | Монтажторгстрой ООО | ГПОкр(210-240 мкм (RAL 6034)) Опора левая (L125х10 L=340) | МК, другое | 2 | 11.84 | Невыполнение требований НТД | Устранимое | Акт во вложении
30 | В00-0000125 | 20.07.2026 |  | Переработчик | Монтажторгстрой ООО | Монтажторгстрой ООО | ГПОкр(210-240 мкм (RAL 6034)) Опора правая (L125х10 L=340) | МК, другое | 1 | 5.92 | Невыполнение требований НТД | Устранимое | Акт во вложении
31 | В00-0000125 | 20.07.2026 |  | Переработчик | Монтажторгстрой ООО | Монтажторгстрой ООО | ГПОкр(210-240 мкм (RAL 6034)) Ограждение Ог-1 | МК, другое | 2 | 172.48 | Невыполнение требований НТД | Устранимое | Акт во вложении
32 | В00-0000130 | 24.07.2026 |  | Переработчик | АРКУС ПСК ООО (ЭДО Такском ЗП согл. от 15.06.2026) | АРКУС ПСК ООО (ЭДО Такском ЗП согл. от 15.06.2026) | (ПФК(закупка)) Секция СР10 (от поставщика/переработчика) | РО | 2 | 2221.5 | Брызги металла |  | Дефекты сварных швов (1 шт.): - брызги металла. Доработаны в процессе контроля.
33 | В00-0000130 | 24.07.2026 |  | Переработчик | АРКУС ПСК ООО (ЭДО Такском ЗП согл. от 15.06.2026) | АРКУС ПСК ООО (ЭДО Такском ЗП согл. от 15.06.2026) | (ПФК(закупка)) Стойка СП12 (от поставщика/переработчика) | РО | 1 | 1217.1 | Невыполнение требований НТД |  | 1.Дефекты сварных швов: - подрезы; - брызги металла. Доработано в процессе контроля. 2.Несоответствия требованиям КД: - соед. дет. 9-дет.7 – сварной шов №2 Т1 катет 10, фактически катет менее 8,5 мм – доработано в процессе контроля. - соединение дет. 7-8 и 5-8 - отсутствует технологическое отверстие. - Дет.5 – Стойка (2 шт.): Одна стойка изготовлена из 2х частей, сварным стыковым соединением е=13-15 мм, g=0-2,5мм с несъемной подкладкой. 3.Несоответствие требованиям НТД: - Дет. 7 - дефекты термической резки – цепочка застывших капель.
34 | В00-0000130 | 24.07.2026 |  | Переработчик | АРКУС ПСК ООО (ЭДО Такском ЗП согл. от 15.06.2026) | АРКУС ПСК ООО (ЭДО Такском ЗП согл. от 15.06.2026) | (ПФК(закупка)) Секция С-2 (ОР 363.03.00.000 СБ) (от поставщика/переработчика) | ОО | 1 | 1745.42 | Невыполнение требований НТД |  | 1.Несоответствия требованиям КД: Дет. 7 - отсутствуют. По КД Дет. 6 – 6 шт., фактически 10 шт. По КД Дет. 8 – 24 шт., фактически 12 шт. Выносной элемент А: размер 178±2 мм, фактически 185 мм. Выносной элемент Б: размер 112±2 мм, фактически 78 мм; 114мм. Гл. вид.: размер 1050±3 мм, фактически 1035 мм. Дет.1 -дет.7: размер 2300±4 мм, фактически 2380мм.; 2310 мм. 2.Дефекты сварных швов: - брызги металла; - тавровые сварные швы выполнены не по замкнутому контуру; - кратер; - поры.
35 | В00-0000130 | 24.07.2026 |  | Переработчик | АРКУС ПСК ООО (ЭДО Такском ЗП согл. от 15.06.2026) | АРКУС ПСК ООО (ЭДО Такском ЗП согл. от 15.06.2026) | (ПФК(закупка)) Сегмент секции С-2 верхняя часть (ОР 375.02.01.000 СБ) (от поставщика/переработчика) | ОО | 1 | 626.3 | Дефекты сварных швов |  | Дефекты сварных швов: - брызги металла; - подрезы. Доработаны в процессе контроля.
36 | В00-0000130 | 24.07.2026 |  | Переработчик | АРКУС ПСК ООО (ЭДО Такском ЗП согл. от 15.06.2026) | АРКУС ПСК ООО (ЭДО Такском ЗП согл. от 15.06.2026) | (ПФК(закупка)) Сегмент секции С-2 нижняя часть (ОР 375.02.02.000 СБ) (от поставщика/переработчика) | ОО | 1 | 626.3 | Брызги металла |  | Дефекты сварных швов: - брызги металла. Доработаны в процессе контроля.
37 | В00-0000130 | 24.07.2026 |  | Переработчик | АРКУС ПСК ООО (ЭДО Такском ЗП согл. от 15.06.2026) | АРКУС ПСК ООО (ЭДО Такском ЗП согл. от 15.06.2026) | (ПФК(закупка)) Сегмент секции С-1 верхняя часть (ОР 374.02.01.000 СБ) (от поставщика/переработчика) | ОО | 1 | 539.75 | Дефекты сварных швов |  | Дефекты сварных швов: - брызги металла; - соединение дет. 2 – дет. 1 отсутствует сварной шов №1 (одно место). Доработаны в процессе контроля.
38 | В00-0000130 | 24.07.2026 |  | Переработчик | АРКУС ПСК ООО (ЭДО Такском ЗП согл. от 15.06.2026) | АРКУС ПСК ООО (ЭДО Такском ЗП согл. от 15.06.2026) | (ПФК(закупка)) Сегмент секции С-1 нижняя часть (ОР 374.02.02.000 СБ) (от поставщика/переработчика) | ОО | 1 | 539.75 | Дефекты сварных швов |  | Дефекты сварных швов: - брызги металла; - поры. Доработаны в процессе контроля.