## Апрель
№ п/п | Номер | Дата | Место проведения контроля | Номенклатура | Группа номенклатуры | Кол., шт. | Кол., кг | Вид несоответствия | Несоответствие | Критичность несоответствия | Склад (место возникновения) | Ответственное подразделение за несоответствие | Ответственная смена за несоответствие | Коренная причина возникновения | Коренная причина необнаружения | Корректирующие действия | Источник
1 | И00-0000121 | 03.04.2026 | Склад готовой продукции | ГПЦ(настил)(40) Настил Р 44,4х11,1/30х2 1 А Zn 1000х1000 | Настилы | 9 | 184.23 | Механическое повреждение | Механические повреждения, забоины ЦП до основного металла. | Устранимое | Логистика |  |  | Нарушение установленных схем маршрутов и перемещений внутри предприятия | Нарушение установленных схем маршрутов и перемещений внутри предприятия |  | Инспекционный
2 | И00-0000122 | 06.04.2026 | Склад готовой продукции | ГПЦ(настил)(40) Настил Р 44,4х11,1/30х2 1 А Zn 1696х1000 | Настилы | 70 | 2476.6 | Белая ржавчина | Белая ржавчина | Устранимое | Логистика | Исполнительная дирекция Продмаш | Невозможно установить | Не проведён технический контроль продукции, сырья, материалов, комплектующих | Невнимательность исполнителя | Провести инструктаж с исполнителями в части излишней доработки. | Инспекционный
3 | И00-0000122 | 06.04.2026 | Склад готовой продукции | ГПЦ(настил)(40) Настил Р 44,4х22,2/30х2 1 А Zn 1200х1000 | Настилы | 120 | 2324.4 | Белая ржавчина | Белая ржавчина | Устранимое | Логистика | Исполнительная дирекция Продмаш | Невозможно установить | Не проведён технический контроль продукции, сырья, материалов, комплектующих | Невнимательность исполнителя | Провести инструктаж с исполнителями в части излишней доработки. | Инспекционный
4 | И00-0000123 | 06.04.2026 | Корпус №04 | (ПФК) Стойка дорожная СД-1,45Ш14-3 (формирование отверстий) | БО | 300 | 5364 | Невыполнение требований НТД | 1. Прогиб стенки 2,5-3 мм (По ГОСТ 8240 +/-2 мм). 2. Заусенцы. | Малозначительное Устранимое | УМИ корпус №4 | Участок металлоизделий | Смена Б УМИ | Малый опыт работы на оборудовании/технологической операции | Невнимательность исполнителя | проведен инструктаж о изготавлеваемой выпускаемой продукции | Инспекционный
5 | И00-0000124 | 07.04.2026 | Склад ПРОФИЛЬНЫЙ ПРОКАТ | _уу_Профиль 80*80*4,0 ГОСТ 30245-2003/ Ст3сп, Ст3сп5 (С255, Ст2сп) | СиМ | 111 | 111 | Механическое повреждение | По ГОСТ 30245 кривизна не должна превышать 12мм, фактически кривизна 35мм. | Неустранимое | Логистика | [5 empty] | Инспекционный
6 | И00-0000125 | 08.04.2026 | Склад готовой продукции | ОТ АВТОРУТА_ГПЦ(80) Стойка дорожная СДГ-1,5 (гор.цинк) | БО | 253 | 3289 | Невыполнение требований НТД | Геометрические размеры: - по КД 1500±2,5 мм, факт 1519 мм; - по КД Ø18+0,18 мм, факт 17,8-18,1 мм; - по КД 120±3 мм, факт 125-129 мм. На цинковом покрытии: - «белая» ржавчина; - следы загрязнения от контакта с влажным брусом; - загрязнение грунтом. | В работе | Логистика | Исполнительная дирекция Продмаш | Невозможно установить | Не формализован/не описан процесс/процедура | Не формализован/не описан процесс/процедура | Не требуется | Инспекционный
7 | И00-0000125 | 08.04.2026 | Склад готовой продукции | ОТ АВТОРУТА_ГПЦ(80) Стойка дорожная СД-1,5 Ш16* (гор.цинк) | БО | 250 | 3600 | Невыполнение требований НТД | Геометрические размеры: - по КД 1500±2,5 мм, факт 1503 мм; - по КД Ø18+0,18 мм, факт 17,2-17,8 мм. Наличие отверстия, не предусмотренного требованиями КД. На цинковом покрытии: - «белая» ржавчина; - загрязнение грунтом. | В работе | Логистика | Исполнительная дирекция Продмаш | Невозможно установить | Не формализован/не описан процесс/процедура | Не формализован/не описан процесс/процедура | Не требуется | Инспекционный
8 | И00-0000125 | 08.04.2026 | Склад готовой продукции | ОТ АВТОРУТА_ГПЦ(80) Стойка дорожная СД-1,45 Ш14-3 (гор.цинк) | БО | 3 | 57 | Невыполнение требований НТД | Геометрические размеры не контролируются в виду отсутствия КД. Две стойки выполнены из двух частей стыковым швом. На двух стойках три отверстия (по одному на каждой полке, одно на стенке), на одной стойке два отверстия (по одному на каждой полке). На цинковом покрытии: - «белая» ржавчина; - загрязнение грунтом. | В работе | Логистика | Исполнительная дирекция Продмаш | Невозможно установить | Не формализован/не описан процесс/процедура | Не формализован/не описан процесс/процедура | Не требуется | Инспекционный
9 | И00-0000125 | 08.04.2026 | Склад готовой продукции | ОТ АВТОРУТА_ГПЦ(80) Стойка дорожная СД-1,45 Ш14-3 (гор.цинк) | БО | 134 | 2546 | Невыполнение требований НТД | На цинковом покрытии: - «белая» ржавчина; - загрязнение грунтом. «Бурая» ржавчина в местах несплошностей ЦП. | В работе | Логистика | Исполнительная дирекция Продмаш | Невозможно установить | Не формализован/не описан процесс/процедура | Не формализован/не описан процесс/процедура | Не требуется | Инспекционный
10 | И00-0000125 | 08.04.2026 | Склад готовой продукции | ОТ АВТОРУТА_ГПЦ(80) Стержень стойки оцинкованный СД-1,5СБ | БО | 150 | 2941.5 | Невыполнение требований НТД | На цинковом покрытии: - «белая» ржавчина; - загрязнение грунтом. | В работе | Логистика | Исполнительная дирекция Продмаш | Невозможно установить | Не формализован/не описан процесс/процедура | Не формализован/не описан процесс/процедура | Не требуется | Инспекционный
11 | И00-0000125 | 08.04.2026 | Склад готовой продукции | ОТ АВТОРУТА_ГПЦ(80) Стойка дорожная СД-1,8 Ш12 (гор.цинк) | БО | 20 | 386 | Невыполнение требований НТД | Геометрические размеры: - по КД Ø18+0,18 мм, факт 17,5-17,6 мм. На цинковом покрытии: - «белая» ржавчина; - загрязнение грунтом. «Бурая» ржавчина в местах несплошностей ЦП. | В работе | Логистика | Исполнительная дирекция Продмаш | Невозможно установить | Не формализован/не описан процесс/процедура | Не формализован/не описан процесс/процедура | Не требуется | Инспекционный
12 | И00-0000127 | 08.04.2026 | Склад готовой продукции | ГПЦ(80) Основание ФО-У-90-2-Б(Г) | ФО | 7 | 1718.5 | Отклонение формообразования и линейных размеров | Искривление детали 1 (плита основания): зазор между листом и стальной линейкой должен быть не более 1,5 мм, фактически 4-5 мм. | Малозначительное | УМИ корпус №11 | Участок металлоизделий | Смена Б УМИ | Не определены (частично или полностью) требования к продукции | Не проведён технический контроль продукции, сырья, материалов, комплектующих | проработать вопрос внесения в КД допуска на прямолинейность ,ответственый ЦТОЗ, Дирекция по разработкам | Инспекционный
13 | И00-0000127 | 08.04.2026 | Склад готовой продукции | ГПЦ(80) Основание ФО-У-90-2-Б(Г) | ФО | 2 | 491 | Отклонение формообразования и линейных размеров | Искривление детали 1 (плита основания): зазор между листом и стальной линейкой должен быть не более 1,5 мм, фактически 8-9 мм. | Малозначительное | УМИ корпус №11 | Участок металлоизделий | Смена Б УМИ | Не определены (частично или полностью) требования к продукции | Не проведён технический контроль продукции, сырья, материалов, комплектующих | проработать вопрос внесения в КД допуска на прямолинейность ,ответственый ЦТОЗ, Дирекция по разработкам | Инспекционный
14 | И00-0000127 | 08.04.2026 | Склад готовой продукции | ГПЦ(80) Основание ФО-У-90-2-Б(Г) | ФО | 1 | 245.5 | Отклонение формообразования и линейных размеров | Искривление детали 2 (направляющий швеллер): зазор между натянутой струной и полкой швеллера должен быть не более 5 мм, фактически 10 мм. Искривление детали 1 (плита основания): зазор между листом и стальной линейкой должен быть не более 1,5 мм, фактически 4-5 мм. | Малозначительное | УМИ корпус №11 | Участок металлоизделий | Смена Б УМИ | Не определены (частично или полностью) требования к продукции | Не проведён технический контроль продукции, сырья, материалов, комплектующих | проработать вопрос внесения в КД допуска на прямолинейность ,ответственый ЦТОЗ, Дирекция по разработкам | Инспекционный
15 | И00-0000127 | 08.04.2026 | Склад готовой продукции | ГПЦ(80) Основание ФО-У-90-2-Б(Г) | ФО | 1 | 245.5 | Отклонение формообразования и линейных размеров | Искривление детали 2 (направляющий швеллер): зазор между натянутой струной и полкой швеллера должен быть не более 5 мм, фактически 10 мм. Искривление детали 1 (плита основания): зазор между листом и стальной линейкой должен быть не более 1,5 мм, фактически 9-11 мм. | Малозначительное | УМИ корпус №11 | Участок металлоизделий | Смена Б УМИ | Не определены (частично или полностью) требования к продукции | Не проведён технический контроль продукции, сырья, материалов, комплектующих | проработать вопрос внесения в КД допуска на прямолинейность ,ответственый ЦТОЗ, Дирекция по разработкам | Инспекционный
16 | И00-0000127 | 08.04.2026 | Склад готовой продукции | ГПЦ(80) Основание ФО-У-90-2-Б(Г) | ФО | 3 | 736.5 | Отклонение формообразования и линейных размеров | Искривление детали 2 (направляющий швеллер): зазор между натянутой струной и полкой швеллера должен быть не более 5 мм, фактически 7 мм. Искривление детали 1 (плита основания): зазор между листом и стальной линейкой должен быть не более 1,5 мм, фактически 8 мм. | Малозначительное | УМИ корпус №11 | Участок металлоизделий | Смена Б УМИ | Не определены (частично или полностью) требования к продукции | Не проведён технический контроль продукции, сырья, материалов, комплектующих | проработать вопрос внесения в КД допуска на прямолинейность ,ответственый ЦТОЗ, Дирекция по разработкам | Инспекционный
17 | И00-0000128 | 09.04.2026 | Корпус №11 | (ПФК) Офсет универсальный (сварка) | МК, другое | 30 | 89.1 | Несоответствие геометрических размеров | По чертежу размер 308+/-2 мм, по факту 314-316 мм. | Устранимое | УМИ корпус №11 | Участок металлоизделий | Смена А УМИ | Не проведён технический контроль продукции, сырья, материалов, комплектующих | Невнимательность исполнителя | Провести повторно инструктаж по самоконтролю.Отв.см.мастер. Усилить контроль за данным сотрудником.Отв.бригадир | Инспекционный
18 | И00-0000129 | 09.04.2026 | Склад готовой продукции | ГПЦ(80) Деформационная секция №1 | ФО | 3 | 29.52 | Шлак (флюс, зола) на поверхности ЦП | Шлак на поверхности ЦП | Устранимое | ЦЦ БЛ | Цех цинкования | Невозможно установить | Не проведён технический контроль продукции, сырья, материалов, комплектующих | Невнимательность исполнителя | Во всех сменах провести инструктаж по доработки продукции на соответствие ПТИ 001-2023. | Инспекционный
19 | И00-0000129 | 09.04.2026 | Склад готовой продукции | ГПЦ(80) Деформационная секция №1 | ФО | 9 | 88.56 | Несоответствия ЦП | Шлак на поверхности ЦП (2 шт.), загрязнение грунтом (7 шт.) | Устранимое | ЦЦ БЛ | Цех цинкования | Невозможно установить | Не проведён технический контроль продукции, сырья, материалов, комплектующих | Невнимательность исполнителя | Во всех сменах провести инструктаж по доработки продукции на соответствие ПТИ 001-2023. | Инспекционный
20 | И00-0000129 | 09.04.2026 | Склад готовой продукции | ГПЦ(80) Деформационная секция №3 | ФО | 1 | 9.74 | Шлак (флюс, зола) на поверхности ЦП | Шлак на поверхности ЦП | Устранимое | ЦЦ БЛ | Цех цинкования | Невозможно установить | Не проведён технический контроль продукции, сырья, материалов, комплектующих | Невнимательность исполнителя | Во всех сменах провести инструктаж по доработки продукции на соответствие ПТИ 001-2023. | Инспекционный
21 | И00-0000129 | 09.04.2026 | Склад готовой продукции | ГПЦ(80) Деформационная секция №8 | ФО | 6 | 129.06 | Шлак (флюс, зола) на поверхности ЦП | Шлак на поверхности ЦП | Устранимое | ЦЦ БЛ | Цех цинкования | Невозможно установить | Не проведён технический контроль продукции, сырья, материалов, комплектующих | Невнимательность исполнителя | Во всех сменах провести инструктаж по доработки продукции на соответствие ПТИ 001-2023. | Инспекционный
22 | И00-0000129 | 09.04.2026 | Склад готовой продукции | ГПЦ(80) Секция основная ФО-2 | ФО | 3 | 87.72 | Шлак (флюс, зола) на поверхности ЦП | Шлак на поверхности ЦП | Устранимое | ЦЦ БЛ | Цех цинкования | Невозможно установить | Не проведён технический контроль продукции, сырья, материалов, комплектующих | Невнимательность исполнителя | Во всех сменах провести инструктаж по доработки продукции на соответствие ПТИ 001-2023. | Инспекционный
23 | И00-0000129 | 09.04.2026 | Склад готовой продукции | ГПЦ(80) Секция основная ФО-2 | ФО | 4 | 116.96 | Бурая ржавчина | Бурая ржавчина | Устранимое | ЦЦ БЛ | Цех цинкования | Невозможно установить | Не проведён технический контроль продукции, сырья, материалов, комплектующих | Невнимательность исполнителя | Во всех сменах провести инструктаж по доработки продукции на соответствие ПТИ 001-2023. | Инспекционный
24 | И00-0000129 | 09.04.2026 | Склад готовой продукции | ГПЦ(80) Секция основная ФО-2 | ФО | 3 | 87.72 | Несоответствия ЦП | Шлак на поверхности ЦП, бурая ржавчина | Устранимое | ЦЦ БЛ | Цех цинкования | Невозможно установить | Не проведён технический контроль продукции, сырья, материалов, комплектующих | Невнимательность исполнителя | Во всех сменах провести инструктаж по доработки продукции на соответствие ПТИ 001-2023. | Инспекционный
25 | И00-0000129 | 09.04.2026 | Склад готовой продукции | ГПЦ(80) Секция дополнительная начальная ФО-2 | ФО | 2 | 68.28 | Шлак (флюс, зола) на поверхности ЦП | Шлак на поверхности ЦП | Устранимое | ЦЦ БЛ | Цех цинкования | Невозможно установить | Не проведён технический контроль продукции, сырья, материалов, комплектующих | Невнимательность исполнителя | Во всех сменах провести инструктаж по доработки продукции на соответствие ПТИ 001-2023. | Инспекционный
26 | И00-0000129 | 09.04.2026 | Склад готовой продукции | ГПЦ(80) Секция дополнительная ФО-2 | ФО | 2 | 68.66 | Шлак (флюс, зола) на поверхности ЦП | Шлак на поверхности ЦП | Устранимое | ЦЦ БЛ | Цех цинкования | Невозможно установить | Не проведён технический контроль продукции, сырья, материалов, комплектующих | Невнимательность исполнителя | Во всех сменах провести инструктаж по доработки продукции на соответствие ПТИ 001-2023. | Инспекционный
27 | И00-0000129 | 09.04.2026 | Склад готовой продукции | ГПЦ(80) Секция конечная ФО-2 | ФО | 1 | 24.4 | Шлак (флюс, зола) на поверхности ЦП | Шлак на поверхности ЦП | Устранимое | ЦЦ БЛ | Цех цинкования | Невозможно установить | Не проведён технический контроль продукции, сырья, материалов, комплектующих | Невнимательность исполнителя | Во всех сменах провести инструктаж по доработки продукции на соответствие ПТИ 001-2023. | Инспекционный
28 | И00-0000130 | 09.04.2026 | Склад готовой продукции | ГПЦ(70) Швеллерный пояс под трубу 102 | МК, другое | 40 | 86 | Несоответствия ЦП | Наплывы цинка в виде острых капель, заусенцы, несплошность ЦП в местах контакта с проволокой. | Устранимое | ЦЦ БЛ | Цех цинкования | Смена А ЦГЦ | Невыполнение требований технологической документации в части доработки | Нарушение требований технологической документации | Дополнительный инструктаж исполнителям. | Инспекционный
29 | И00-0000130 | 09.04.2026 | Склад готовой продукции | ГПЦ(70) Швеллерный пояс под трубу 89 | МК, другое | 200 | 430 | Несоответствия ЦП | Наплывы цинка в виде острых капель, заусенцы, несплошность ЦП в местах контакта с проволокой. | Устранимое | ЦЦ БЛ | Цех цинкования | Смена А ЦГЦ | Невыполнение требований технологической документации в части доработки | Нарушение требований технологической документации | Дополнительный инструктаж исполнителям. | Инспекционный
30 | И00-0000131 | 10.04.2026 | Склад готовой продукции | ГПЦ(80) Стойка дорожная СД-1,5С2 (4,0) | БО | 3 | 29.775 | Наплывы цинка в виде острых капель | Наплывы цинка в виде острых капель | Устранимое | ЦЦ БЛ | Цех цинкования | Невозможно установить | Невыполнение требований технологической документации в части доработки | Невыполнение требований технологической документации в части доработки | Инструктаж с исполнителями | Инспекционный
31 | И00-0000131 | 10.04.2026 | Склад готовой продукции | ГПЦ(80) Стойка дорожная СД-1,5Ш14 | БО | 9 | 165.96 | Наплывы цинка в виде острых капель | Наплывы цинка в виде острых капель | Устранимое | ЦЦ БЛ | Цех цинкования | Невозможно установить | Невыполнение требований технологической документации в части доработки | Невыполнение требований технологической документации в части доработки | Инструктаж с исполнителями | Инспекционный
32 | И00-0000131 | 10.04.2026 | Склад готовой продукции | ГПЦ(80) Стойка дорожная СД-1,45Ш12-3 | БО | 5 | 75.4 | Наплывы цинка в виде острых капель | Наплывы цинка в виде острых капель | Устранимое | ЦЦ БЛ | Цех цинкования | Невозможно установить | Невыполнение требований технологической документации в части доработки | Невыполнение требований технологической документации в части доработки | Инструктаж с исполнителями | Инспекционный
33 | И00-0000132 | 13.04.2026 | Склад готовой продукции | ГПЦ(80) Фундаментный блок ФБ1 | МК, другое | 1 | 520 | Бурая ржавчина | Забоины цинкового покрытия до основного металла. Бурая ржавчина | Устранимое | ЦЦ БЛ | Исполнительная дирекция Продмаш | Невозможно установить | Не проведён технический контроль продукции, сырья, материалов, комплектующих | Не проведён технический контроль продукции, сырья, материалов, комплектующих | 1. Провести инструктаж в сменах ЦГЦ Отв. менеджер производства ЦГЦ 2. Усилить визуальный контроль со стороны склада на наличие мех повреждений отв. Менеджер складской логистики | Инспекционный
34 | И00-0000132 | 13.04.2026 | Склад готовой продукции | ГПСкомпл(60) Деталь закладная ЗД1 | Опоры по чертежам заказчика | 2 | 751.42 | Бурая ржавчина | Забоины цинкового покрытия до основного металла. Бурая ржавчина | Устранимое | ЦЦ БЛ | Исполнительная дирекция Продмаш | Невозможно установить | Не проведён технический контроль продукции, сырья, материалов, комплектующих | Не проведён технический контроль продукции, сырья, материалов, комплектующих | 1. Провести инструктаж в сменах ЦГЦ Отв. менеджер производства ЦГЦ 2. Усилить визуальный контроль со стороны склада на наличие мех повреждений отв. Менеджер складской логистики | Инспекционный
35 | И00-0000133 | 13.04.2026 | Склад готовой продукции | ГПЦ(настил)(40) Настил Р 44,4х22,2/30х2 1 А Zn 1200х1000 | Настилы | 10 | 193.7 | Механическое повреждение | Механические повреждения, забоины ЦП до основного металла. | Устранимое | Логистика | Отдел логистики | Невозможно установить | Не соблюдены требования к хранению и транспортировке продукции, сырья, материалов, комплектующих | На соблюдены требования к хранению и транспортировке продукции, сырья, материалов, комплектующих | Провести ротацию в открытых зонах хранения Отв. Менеджер по складской логистике | Инспекционный
43 | И00-0000135 | 13.04.2026 | Склад готовой продукции | ГПЦ(настил)(40) Настил Р 44,4х11,1/30х3 А Zn 935х1517 | Настилы | 14 | 518.98 | Несоответствие геометрических размеров | По КД размер 935 (-4) мм, фактически 936мм | Устранимое | УПН корпус №9 | Участок производства настилов | Невозможно установить | Малый опыт работы на оборудовании/технологической операции | Невнимательность исполнителя | ручная доработка | Инспекционный
44 | И00-0000135 | 13.04.2026 | Склад готовой продукции | ГПЦ(настил)(40) Настил Р 44,4х11,1/30х3 А Zn 1160х850 | Настилы | 2 | 52.28 | Несоответствие геометрических размеров | По КД размер 1160 (-4) мм, фактически 1154мм | Устранимое | УПН корпус №9 | Участок производства настилов | Невозможно установить | Малый опыт работы на оборудовании/технологической операции | Невнимательность исполнителя | ручная доработка | Инспекционный
46 | И00-0000137 | 14.04.2026 | _Склад корпус №9 | (ПФК) Настил Р 44,4х11,1/30х2 1 А 1000х1000 (сварка лазерная) | Настилы | 2 | 40.94 | Несоответствие сварных швов | Отсутствует сварное соединение связующей полосы с несущей. | Устранимое | УПН корпус №9 | Участок производства настилов | Невозможно установить | Неправильное выполнение технологических операций по сварке | Невнимательность исполнителя | произведена беседа с оператором | Инспекционный
48 | И00-0000139 | 16.04.2026 | Склад готовой продукции | ГПЦ(80) Стойка дорожная СД-1,45Ш14-3 | БО | 2 | 35.76 | Наплывы цинка в виде острых капель | Наплывы цинка в виде острых капель | Устранимое | ЦЦ БЛ |  | Смена В ЦГЦ | Невнимательность исполнителя | Невнимательность исполнителя |  | Инспекционный
49 | И00-0000140 | 16.04.2026 | Склад готовой продукции | ГПЦ(настил)(40) Настил Р 44,4х11,1/30х2 1 А Zn 1696х1000 | Настилы | 25 | 884.5 | Забоины ЦП до основного металла | Забоины ЦП до основного металла | Устранимое | ЦЦ БЛ | Цех цинкования | Невозможно установить | Невыполнение требований технологической документации в части доработки | Невыполнение требований технологической документации в части доработки |  | Инспекционный
50 | И00-0000140 | 16.04.2026 | Склад готовой продукции | ГПЦ(настил)(40) Настил Р 44,4х11,1/30х2 1 А Zn 1000х1000 | Настилы | 20 | 409.4 | Несоответствия ЦП | Несплошности цинкового покрытия, бурая ржавчина. Забоины ЦП до основного металла | Устранимое | ЦЦ БЛ | Цех цинкования | Невозможно установить | Невыполнение требований технологической документации в части доработки | Невыполнение требований технологической документации в части доработки |  | Инспекционный
51 | И00-0000140 | 16.04.2026 | Склад готовой продукции | ГПЦ(настил)(40) Настил Р 44,4х11,1/30х2 1 А Zn 1000х1000 | Настилы | 2 | 40.94 | Несоответствия ЦП | Несплошности цинкового покрытия, бурая ржавчина. Наплывы цинка в виде острых капель | Устранимое | ЦЦ БЛ | Цех цинкования | Невозможно установить | Невыполнение требований технологической документации в части доработки | Невыполнение требований технологической документации в части доработки |  | Инспекционный
52 | И00-0000141 | 17.04.2026 | Склад ПДС черный | (ПФК) Кронштейн 1.К2-2,0-2,0-/180-Ф4 (сварка) | ОО | 5 | 157.6 | Несоответствие требованиям КД | МС 645.00.00.001 – фланец изготавливается из листа толщиной 5,0мм по ГОСТ 19903. Фактическая толщина фланца 3,79-3,83мм, что соответствует толщине листа 4,0мм (с допуском по ГОСТ 19903). МС 690.00.00.000 СБ: размер 320 (-2) мм, фактически 322мм (2шт); МС 687.00.00.002, МС 690.00.00.001: диаметр 12 (+1)мм, фактически до 17,87мм (3шт). Брызги металла (1шт). | Устранимое | УМИ корпус №11 | Департамент производства | Смена В УМИ | Нарушение требований технологической документации | Невнимательность исполнителя | провести беседу с исполнителем | Инспекционный
53 | И00-0000142 | 20.04.2026 | Корпус №11 | (ПФК) Ствол опоры МСО-ФГ-4-10-02 (5 мм) (сварка) | ОО | 12 | 2704.44 | Дефекты сварных швов | 1. Сварной шов №1 и №4 не выполнено требование "Заварить". 2. Налипший шлак | Устранимое | УМИ корпус №11 | Участок металлоизделий | Смена Б УМИ | Нарушение требований технологической документации | Невнимательность исполнителя | Провести беседу с иполнителем | Инспекционный
56 | И00-0000145 | 22.04.2026 | Корпус №11 | (ПФ) Секция прохода СП2-2 (Ц 208.32.02.000 СБ) (сварка) | МК, другое | 1 | 61.54 | Несоответствие геометрических размеров | Размер 520 мм +/-3 фактически 529 мм | Малозначительное | УМИ корпус №11 | Участок металлоизделий | Смена Б УМИ | Нарушение требований технологической документации | Невнимательность исполнителя | Провести беседу с иполнителем отв. сменный мастер | Инспекционный
57 | И00-0000146 | 24.04.2026 | Корпус №11 | (ПФК) Секция прохода СП2-2 (Ц 208.32.02.000 СБ) (правка) | МК, другое | 1 | 61.54 | Несоответствие геометрических размеров | Размер по КД 35 мм +/-2 фактически 40 мм. | Устранимое | УМИ корпус №11 | Департамент производства | Смена А УМИ | Нарушение требований технологической документации | Невнимательность исполнителя | Провести беседу с иполнителем | Инспекционный
58 | И00-0000147 | 27.04.2026 | Корпус №11 | (ПФК) Секция прохода СП2-2 (Ц 208.32.02.000 СБ) (правка) | МК, другое | 62 | 3815.48 | Невыполнение технических требований КД | 1. Не выполнено снятие фаски 2х45 градусов | Устранимое | УМИ корпус №11 | Участок металлоизделий | Невозможно установить | Невнимательность исполнителя | Невнимательность исполнителя | Усилить внимание к прописанным требованиям в КД со стороны исполнителей. Отв. см. мастер УМИ. В части касаемой отверстий, необходимо было делать операцию зенковка, еще на ПФ, после раскроя и указать РЦ например Сверлильный станок "2С132". Отв. ЦТОЗ. | Инспекционный
59 | И00-0000147 | 27.04.2026 | Корпус №11 | (ПФК) Секция прохода СП2-2 (Ц 208.32.02.000 СБ) (правка) | МК, другое | 33 | 2030.82 | Невыполнение технических требований КД | 1. Не выполнено снятие фаски 2х45 градусов | Устранимое | УМИ корпус №11 | Участок металлоизделий | Невозможно установить | Невнимательность исполнителя | Невнимательность исполнителя | Усилить внимание к прописанным требованиям в КД со стороны исполнителей. Отв. см. мастер УМИ. В части касаемой отверстий, необходимо было делать операцию зенковка, еще на ПФ, после раскроя и указать РЦ например Сверлильный станок "2С132". Отв. ЦТОЗ. | Инспекционный
60 | И00-0000147 | 27.04.2026 | Корпус №11 | (ПФК) Карниз К2 (Ц 208.07.00.000 СБ) (правка) | МК, другое | 56 | 6615.28 | Невыполнение технических требований КД | 1. Не выполнено снятие фаски 2х45 градусов | Устранимое | УМИ корпус №11 | Участок металлоизделий | Невозможно установить | Невнимательность исполнителя | Невнимательность исполнителя | Усилить внимание к прописанным требованиям в КД со стороны исполнителей. Отв. см. мастер УМИ. В части касаемой отверстий, необходимо было делать операцию зенковка, еще на ПФ, после раскроя и указать РЦ например Сверлильный станок "2С132". Отв. ЦТОЗ. | Инспекционный
61 | И00-0000147 | 27.04.2026 | Корпус №11 | (ПФК) Кронштейн КП (Ц 207.01.00.000 СБ) (сварка) | МК, другое | 28 | 2047.36 | Невыполнение технических требований КД | 1. Не выполнено снятие фаски 2х45 градусов | Устранимое | УМИ корпус №11 | Участок металлоизделий | Невозможно установить | Невнимательность исполнителя | Невнимательность исполнителя | Усилить внимание к прописанным требованиям в КД со стороны исполнителей. Отв. см. мастер УМИ. В части касаемой отверстий, необходимо было делать операцию зенковка, еще на ПФ, после раскроя и указать РЦ например Сверлильный станок "2С132". Отв. ЦТОЗ. | Инспекционный
62 | И00-0000147 | 27.04.2026 | Корпус №11 | (ПФК) Кронштейн КП (Ц 207.01.00.000 СБ) (сварка) | МК, другое | 10 | 731.2 | Невыполнение технических требований КД | 1. Не выполнено снятие фаски 2х45 градусов | Устранимое | УМИ корпус №11 | Участок металлоизделий | Невозможно установить | Невнимательность исполнителя | Невнимательность исполнителя | Усилить внимание к прописанным требованиям в КД со стороны исполнителей. Отв. см. мастер УМИ. В части касаемой отверстий, необходимо было делать операцию зенковка, еще на ПФ, после раскроя и указать РЦ например Сверлильный станок "2С132". Отв. ЦТОЗ. | Инспекционный
63 | И00-0000147 | 27.04.2026 | Корпус №11 | (ПФК) Кронштейн КПн (Ц 207.13.00.000 СБ) (сварка) | МК, другое | 18 | 1316.16 | Невыполнение технических требований КД | 1. Не выполнено снятие фаски 2х45 градусов | Устранимое | УМИ корпус №11 | Участок металлоизделий | Невозможно установить | Невнимательность исполнителя | Невнимательность исполнителя | Усилить внимание к прописанным требованиям в КД со стороны исполнителей. Отв. см. мастер УМИ. В части касаемой отверстий, необходимо было делать операцию зенковка, еще на ПФ, после раскроя и указать РЦ например Сверлильный станок "2С132". Отв. ЦТОЗ. | Инспекционный
64 | И00-0000147 | 27.04.2026 | Корпус №11 | (ПФК) Кронштейн КПн (Ц 207.13.00.000 СБ) (сварка) | МК, другое | 6 | 438.72 | Невыполнение технических требований КД | 1. Не выполнено снятие фаски 2х45 градусов | Устранимое | УМИ корпус №11 | Участок металлоизделий | Невозможно установить | Невнимательность исполнителя | Невнимательность исполнителя | Усилить внимание к прописанным требованиям в КД со стороны исполнителей. Отв. см. мастер УМИ. В части касаемой отверстий, необходимо было делать операцию зенковка, еще на ПФ, после раскроя и указать РЦ например Сверлильный станок "2С132". Отв. ЦТОЗ. | Инспекционный
65 | И00-0000148 | 27.04.2026 | Цех цинкования | (ПФК) Кронштейн КПн (Ц 207.13.00.000 СБ) (сварка) | МК, другое | 12 | 877.44 | Невыполнение требований НТД | Несоответствие требованиям КД: не сняты фаски 2х45 градусов по кромкам отверстий. Дефекты сварных швов: незаваренные кратеры, плохое повторное возбуждение дуги. | Устранимое | УМИ корпус №11 | Участок металлоизделий | Смена Б УМИ | Нарушение требований технологической документации | Невнимательность исполнителя | проведен инструктаж | Инспекционный
66 | И00-0000149 | 28.04.2026 | Корпус №01 | (ПФК) Кронштейн КПн (Ц 207.13.00.000 СБ) (сварка) | МК, другое | 6 | 438.72 | Невыполнение требований НТД | 1. Не сняты фаски 2х45 градусов. 2. Незаваренный кратер. | Устранимое | УМИ корпус №11 | Участок металлоизделий | Невозможно установить | Невнимательность исполнителя | Невнимательность исполнителя | Усилить внимание к прописанным требованиям в КД со стороны исполнителей. Отв. см. мастер УМИ. В части касаемой отверстий, необходимо было делать операцию зенковка, еще на ПФ, после раскроя и указать РЦ например Сверлильный станок "2С132". Отв. ЦТОЗ. | Инспекционный
67 | И00-0000149 | 28.04.2026 | Корпус №01 | (ПФК) Кронштейн КПн (Ц 207.13.00.000 СБ) (сварка) | МК, другое | 10 | 731.2 | Невыполнение требований НТД | 1. Не сняты фаски 2х45 градусов. 2. Плохое повторное возбуждение дуги. | Устранимое | УМИ корпус №11 | Участок металлоизделий | Невозможно установить | Невнимательность исполнителя | Невнимательность исполнителя | Усилить внимание к прописанным требованиям в КД со стороны исполнителей. Отв. см. мастер УМИ. В части касаемой отверстий, необходимо было делать операцию зенковка, еще на ПФ, после раскроя и указать РЦ например Сверлильный станок "2С132". Отв. ЦТОЗ. | Инспекционный
68 | И00-0000149 | 28.04.2026 | Корпус №01 | (ПФК) Кронштейн КП (Ц 207.01.00.000 СБ) (сварка) | МК, другое | 6 | 438.72 | Невыполнение требований НТД | 1. Не сняты фаски 2х45 градусов. 2. Незаваренный кратер. 3. Поры. 4. Подрезы | Устранимое | УМИ корпус №11 | Участок металлоизделий | Невозможно установить | Невнимательность исполнителя | Невнимательность исполнителя | Усилить внимание к прописанным требованиям в КД со стороны исполнителей. Отв. см. мастер УМИ. В части касаемой отверстий, необходимо было делать операцию зенковка, еще на ПФ, после раскроя и указать РЦ например Сверлильный станок "2С132". Отв. ЦТОЗ. | Инспекционный
69 | И00-0000149 | 28.04.2026 | Корпус №01 | (ПФК) Кронштейн КП (Ц 207.01.00.000 СБ) (сварка) | МК, другое | 12 | 877.44 | Невыполнение требований НТД | 1. Не сняты фаски 2х45 градусов. 2. Незаваренный кратер. 3. Поры. 4. Подрезы. 5. Брызги металла | Устранимое | УМИ корпус №11 | Участок металлоизделий | Невозможно установить | Невнимательность исполнителя | Невнимательность исполнителя | Усилить внимание к прописанным требованиям в КД со стороны исполнителей. Отв. см. мастер УМИ. | Инспекционный
70 | И00-0000149 | 28.04.2026 | Корпус №01 | (ПФК) Кронштейн КП (Ц 207.01.00.000 СБ) (сварка) | МК, другое | 6 | 438.72 | Невыполнение требований НТД | 1. Не сняты фаски 2х45 градусов. 2. Незаваренный кратер. 3. Прожог | Устранимое | УМИ корпус №11 | Участок металлоизделий | Невозможно установить | Невнимательность исполнителя | Невнимательность исполнителя | Усилить внимание к прописанным требованиям в КД со стороны исполнителей. Отв. см. мастер УМИ. В части касаемой отверстий, необходимо было делать операцию зенковка, еще на ПФ, после раскроя и указать РЦ например Сверлильный станок "2С132". Отв. ЦТОЗ. | Инспекционный
71 | И00-0000150 | 28.04.2026 | Корпус №11 | (ПФК) Карниз К2 (Ц 208.07.00.000 СБ) (правка) | МК, другое | 2 | 236.26 | Невыполнение технических требований КД | 1. Не сняты фаски 2х45 градусов | Устранимое | УМИ корпус №11 | Департамент производства | Смена В УМИ | Невнимательность исполнителя | Невнимательность исполнителя | Проведена беседа с исполнителем | Инспекционный
72 | И00-0000150 | 28.04.2026 | Корпус №11 | (ПФК) Карниз К2 (Ц 208.07.00.000 СБ) (правка) | МК, другое | 12 | 1417.56 | Невыполнение требований НТД | 1. Не сняты фаски 2х45 градусов. 2. Незавареный кратер | Устранимое | УМИ корпус №11 | Департамент производства | Смена В УМИ | Невнимательность исполнителя | Невнимательность исполнителя | Проведена беседа с исполнителем | Инспекционный
73 | И00-0000150 | 28.04.2026 | Корпус №11 | (ПФК) Карниз К2 (Ц 208.07.00.000 СБ) (правка) | МК, другое | 10 | 1181.3 | Невыполнение требований НТД | 1. Не сняты фаски 2х45 градусов. 2. Сварной шов №2 не полной длины. 3. Поры | Устранимое | УМИ корпус №11 | Департамент производства | Смена В УМИ | Невнимательность исполнителя | Невнимательность исполнителя | Проведена беседа с исполнителем | Инспекционный
74 | И00-0000150 | 28.04.2026 | Корпус №11 | (ПФК) Секция прохода СП2-1 (Ц 208.32.01.000 СБ) (снятие фасок) | МК, другое | 1 | 103.01 | Невыполнение технических требований КД | 1. Не сняты фаски 2х45 градусов | Устранимое | УМИ корпус №11 | Департамент производства | Смена В УМИ | Невнимательность исполнителя | Невнимательность исполнителя | Проведена беседа с исполнителем | Инспекционный
75 | И00-0000151 | 29.04.2026 | Корпус №11 | (ПФК) Карниз К2 (Ц 208.07.00.000 СБ) (правка) | МК, другое | 14 | 1653.82 | Невыполнение требований НТД | 1. Не сняты фаски 2х45 градусов. 2. Незавареный кратер. 3. Брызги металла. 4. Поры. 5. Несплавление. | В работе | УМИ корпус №11 | Департамент производства | Смена В УМИ | Невнимательность исполнителя | Невнимательность исполнителя | Проведена беседа с исполнителем | Инспекционный
76 | И00-0000151 | 29.04.2026 | Корпус №11 | (ПФК) Секция прохода СП2-1 (Ц 208.32.01.000 СБ) (снятие фасок) | МК, другое | 8 | 824.08 | Невыполнение требований НТД | 1. Размер по КД 520 мм +/-3, фактически 516 мм. 2. Не сняты фаски 2х45 градусов. | В работе | УМИ корпус №11 | Департамент производства | Смена В УМИ | Невнимательность исполнителя | Невнимательность исполнителя | Проведена беседа с исполнителем | Инспекционный
77 | И00-0000151 | 29.04.2026 | Корпус №11 | (ПФК) Кронштейн КПн (Ц 207.13.00.000 СБ) (сварка) | МК, другое | 6 | 438.72 | Невыполнение требований НТД | 1. Не сняты фаски 2х45 градусов. 2. Брызги металла. | В работе | УМИ корпус №11 | Департамент производства | Смена В УМИ | Невнимательность исполнителя | Невнимательность исполнителя | Проведена беседа с исполнителем | Инспекционный
78 | И00-0000151 | 29.04.2026 | Корпус №11 | (ПФК) Кронштейн КП (Ц 207.01.00.000 СБ) (сварка) | МК, другое | 12 | 877.44 | Невыполнение требований НТД | 1. Не сняты фаски 2х45 градусов. 2. Брызги металла. | В работе | УМИ корпус №11 | Департамент производства | Смена В УМИ | Невнимательность исполнителя | Невнимательность исполнителя | Проведена беседа с исполнителем | Инспекционный
79 | И00-0000151 | 29.04.2026 | Корпус №11 | (ПФК) Кронштейн КП (Ц 207.01.00.000 СБ) (сварка) | МК, другое | 6 | 438.72 | Невыполнение требований НТД | 1. Не сняты фаски 2х45 градусов. 2. Брызги металла. | В работе | УМИ корпус №11 | Департамент производства | Смена В УМИ | Невнимательность исполнителя | Невнимательность исполнителя | Проведена беседа с исполнителем | Инспекционный
80 | И00-0000152 | 29.04.2026 | Склад готовой продукции | ГПЦ(80) Секция 310-УПО L=2000 мм | ПО | 35 | 1449.35 | Невыполнение требований НТД | Скапливание атмосферной влаги на конструкциях (деталь 4 Заполнение Г-образное). | Устранимое | ЦЦ БЛ | [5 empty] | Инспекционный
81 | И00-0000153 | 29.04.2026 | Склад готовой продукции | ГПЦ(80) Секция 310-УПО L=2000 мм | ПО | 34 | 1407.94 | Невыполнение требований НТД | Скапливание атмосферной влаги на конструкциях (деталь 4 Заполнение Г-образное). | Устранимое | ЦЦ БЛ | [5 empty] | Инспекционный
82 | И00-0000153 | 29.04.2026 | Склад готовой продукции | ГПСкомпл(60) Деталь закладная ЗД1 | Опоры по чертежам заказчика | 1 | 375.71 | Несоответствия ЦП | Несплошность цинкового покрытия в месте механической доработки, "бурая ржавчина" | Устранимое | ЦЦ БЛ | [5 empty] | Инспекционный
83 | И00-0000154 | 29.04.2026 | Склад готовой продукции | ГПЦ(100) Карниз К2 (Ц 208.07.00.000 СБ) | МК, другое | 16 | 1890.08 | Невыполнение технических требований КД | Отсутствует фаска 2х45 по кромке отверстий и детали 4 Профиль карниза К2 | Устранимое | УМИ корпус №11 | Участок металлоизделий | Невозможно установить | Невнимательность исполнителя | Невнимательность исполнителя | Усилить внимание к прописанным требованиям в КД со стороны исполнителей. Отв. см. мастер УМИ. В части касаемой отверстий, необходимо было делать операцию зенковка, еще на ПФ, после раскроя и указать РЦ например Сверлильный станок "2С132". Отв. ЦТОЗ. | Инспекционный
84 | И00-0000154 | 29.04.2026 | Склад готовой продукции | ГПЦ(100) Секция прохода СП2-2 (Ц 208.32.02.000 СБ) | МК, другое | 17 | 1046.18 | Невыполнение технических требований КД | Отсутствует фаска 2х45 по кромке отверстий и детали 4 Профиль секции прохода для СП2-2 | Устранимое | УМИ корпус №11 | Участок металлоизделий | Невозможно установить | Невнимательность исполнителя | Невнимательность исполнителя | Усилить внимание к прописанным требованиям в КД со стороны исполнителей. Отв. см. мастер УМИ. В части касаемой отверстий, необходимо было делать операцию зенковка, еще на ПФ, после раскроя и указать РЦ например Сверлильный станок "2С132". Отв. ЦТОЗ. | Инспекционный
85 | И00-0000155 | 29.04.2026 | Корпус №11 | (ПФК) Стойка передняя 120х60х4 L=1100 для наземной опорной конструкции В2solar (сварка) | Конструкции опорные | 55 | 545.6 | Невыполнение требований НТД | 1. Налипший шлак. 2. Брызги металла. 3. Отсутствие штампа самоконтроля | В работе | УМИ корпус №11 | Департамент производства | Смена В УМИ | Невнимательность исполнителя | Невнимательность исполнителя | Проведена беседа с исполнителем | Инспекционный
86 | И00-0000157 | 30.04.2026 | Корпус №11 | (ПФК) Кронштейн КПн (Ц 207.13.00.000 СБ) (сварка) | МК, другое | 6 | 438.72 | Невыполнение технических требований КД | Не сняты фаски 2х45 градусов | В работе | УМИ корпус №11 | Участок металлоизделий | Невозможно установить | Невнимательность исполнителя | Невнимательность исполнителя | Усилить внимание к прописанным требованиям в КД со стороны исполнителей. Отв. см. мастер УМИ. В части касаемой отверстий, необходимо было делать операцию зенковка, еще на ПФ, после раскроя и указать РЦ например Сверлильный станок "2С132". Отв. ЦТОЗ. | Инспекционный
87 | И00-0000157 | 30.04.2026 | Корпус №11 | (ПФК) Кронштейн КП (Ц 207.01.00.000 СБ) (сварка) | МК, другое | 18 | 1316.16 | Невыполнение технических требований КД | Не сняты фаски 2х45 градусов | В работе | УМИ корпус №11 | Участок металлоизделий | Невозможно установить | Невнимательность исполнителя | Невнимательность исполнителя | Усилить внимание к прописанным требованиям в КД со стороны исполнителей. Отв. см. мастер УМИ. В части касаемой отверстий, необходимо было делать операцию зенковка, еще на ПФ, после раскроя и указать РЦ например Сверлильный станок "2С132". Отв. ЦТОЗ. | Инспекционный
88 | И00-0000157 | 30.04.2026 | Корпус №11 | (ПФК) Секция прохода СП2-1 (Ц 208.32.01.000 СБ) (снятие фасок) | МК, другое | 8 | 824.08 | Невыполнение технических требований КД | Не сняты фаски 2х45 градусов | В работе | УМИ корпус №11 | Участок металлоизделий | Невозможно установить | Невнимательность исполнителя | Невнимательность исполнителя | Усилить внимание к прописанным требованиям в КД со стороны исполнителей. Отв. см. мастер УМИ. В части касаемой отверстий, необходимо было делать операцию зенковка, еще на ПФ, после раскроя и указать РЦ например Сверлильный станок "2С132". Отв. ЦТОЗ. | Инспекционный
89 | И00-0000158 | 30.04.2026 | Склад готовой продукции | ГПЦ(80) Секция 310-УПО L=2000 мм | ПО | 19 | 786.79 | Невыполнение требований НТД | Скапливание атмосферной влаги на конструкциях (деталь 4 Заполнение Г-образное). Забоины ЦП до основного металла, наплывы цинка в виде острых капель. | Устранимое | ЦЦ БЛ | Цех цинкования | Смена А ЦГЦ | Нарушение требований технологической документации | Невыполнение требований технологической документации в части доработки | Провести беседу с иполнителем | Инспекционный
90 | И00-0000159 | 30.04.2026 | Склад готовой продукции | ГПЦ(100) Секция прохода СП2-2 (Ц 208.32.02.000 СБ) | МК, другое | 3 | 184.62 | Невыполнение технических требований КД | Отсутствует фаска 2х45 по кромке отверстий и детали 4 Профиль секции прохода для СП2-2 | Устранимое | УМИ корпус №11 | Участок металлоизделий | Невозможно установить | Невнимательность исполнителя | Невнимательность исполнителя | Усилить внимание к прописанным требованиям в КД со стороны исполнителей. Отв. см. мастер УМИ. В части касаемой отверстий, необходимо было делать операцию зенковка, еще на ПФ, после раскроя и указать РЦ например Сверлильный станок "2С132". Отв. ЦТОЗ. | Инспекционный
1 | С00-0000042 | 08.04.2026 | Корпус №01 | ГПЦ(настил)(40) Настил Р 44,4х11,1/30х3 А Zn 695х782 | Настилы | 1 | 14.69 | Линейное смещение между свариваемыми элементами |  | Устранимое | Не определено | Участок производства настилов | Невозможно установить | Неправильное выполнение технологических операций по сварке | Невнимательность исполнителя |  | Самоконтроль
2 | С00-0000043 | 08.04.2026 | Корпус №01 | ГПЦ(настил)(40) Настил Р 44,4х11,1/30х3 А Zn 850х782 | Настилы | 1 | 17.75 | Линейное смещение между свариваемыми элементами |  | Устранимое | Не определено | Участок производства настилов | Невозможно установить | Неправильное выполнение технологических операций по сварке | Невнимательность исполнителя |  | Самоконтроль
3 | С00-0000044 | 09.04.2026 | ЦГЦ Большая линия | ГПЦ(70) Труба 89х3,5 (12м) | МК, другое | 2 | 177.12 | Механическое повреждение | замятие | Устранимое | Не определено | [5 empty] | Самоконтроль
4 | С00-0000045 | 10.04.2026 | Корпус №01 | ГПЦ(80) Стойка дорожная СД-1,45Ш14-3 | БО | 2 | 35.76 | Несоответствие геометрических размеров |  | Неустранимое | УМИ корпус №4 | Участок металлоизделий | Невозможно установить | Невнимательность исполнителя | Невнимательность исполнителя | Проговорить в сменах с операторами работающими на пиле пакетной резке о контроле изготавливаемых ПФ. | Самоконтроль
28 | К00-0000177 | 27.04.2026 | Логистика | ГПЦ(80) Секция балки переходная СБП-W/3-М5 | БО | 5 | 39.6 | Забоины ЦП до основного металла | Забоины ЦП до основного металла. | Устранимое | Логистика |  | Невозможно установить | – | – | – | Карты
48 | К00-0000177 | 27.04.2026 | Логистика | ГПЦ(80) Секция балки СБ-W/3-6320/0,5-М5 | БО | 16 | 1121.6 | Забоины ЦП до основного металла | Забоины ЦП до основного металла. | Устранимое | Логистика |  | Невозможно установить | – | – | – | Карты
49 | К00-0000177 | 27.04.2026 | Логистика | ГПЦ(80) Секция балки СБ-W/3-6320/0,5-М5 | БО | 2 | 140.2 | Забоины ЦП до основного металла | Забоины ЦП до основного металла. | Устранимое | Логистика |  | Невозможно установить | – | – | – | Карты
50 | К00-0000177 | 27.04.2026 | Логистика | ГПЦ(80) Секция балки СБ-W/3-6320/0,5-М5 | БО | 12 | 841.2 | Забоины ЦП до основного металла | Забоины ЦП до основного металла. | Устранимое | Логистика |  | Невозможно установить | – | – | – | Карты
51 | К00-0000177 | 27.04.2026 | Логистика | ГПЦ(80) Секция балки СБ-W/3-6320/0,5-М5 | БО | 6 | 420.6 | Наплывы цинка в виде острых капель | Наплывы цинка в виде острых капель. | Устранимое | Логистика |  | Невозможно установить | – | – | – | Карты
52 | К00-0000177 | 27.04.2026 | Логистика | ГПЦ(80) Секция балки СБ-W/3-6320/0,5-М5 | БО | 2 | 140.2 | Наплывы цинка в виде острых капель | Наплывы цинка в виде острых капель. | Устранимое | Логистика |  | Невозможно установить | – | – | – | Карты
53 | К00-0000177 | 27.04.2026 | Логистика | ГПЦ(80) Секция балки СБ-W/3-6320/0,5-М5 | БО | 10 | 701 | Несоответствия ЦП | Забоина ЦП до основного металла, Наплывы цинка в виде острых капель. | Устранимое | Логистика |  | Невозможно установить | – | – | – | Карты
54 | К00-0000177 | 27.04.2026 | Логистика | ГПЦ(80) Секция балки СБ-W/3-6320/0,5-М5 | БО | 10 | 701 | Несоответствия ЦП | Забоина ЦП до основного металла, Наплывы цинка в виде острых капель. | Устранимое | Логистика |  | Невозможно установить | – | – | – | Карты
102 | К00-0000144 | 03.04.2026 | УМИ Корпус №11 | (ПФК) Деформационная секция №8 (сварка) | ФО | 2 | 43.02 | Брызги металла | Брызги металла | Устранимое | УМИ Корпус №11 |  | Смена Б УМИ | – | – | – | Карты
114 | К00-0000183 | 30.04.2026 | УМИ Корпус №11 | (ПФК) Кронштейн КР1 (Ц 207.02.00.000 СБ) (снятие фасок) | МК, другое | 12 | 230.16 | Плохое повторное возбуждение дуги | Плохое повторное возбуждение дуги | Устранимое | УМИ Корпус №11 |  | Смена Б УМИ | – | – | – | Карты
115 | К00-0000178 | 28.04.2026 | УМИ Корпус №11 | (ПФК) Кронштейн КР1 (Ц 207.02.00.000 СБ) (снятие фасок) | МК, другое | 2 | 38.36 | Невыполнение требований НТД | Брызги металла, отсутстви клейма сварщика | Устранимое | УМИ Корпус №11 |  | Смена А УМИ | – | – | – | Карты
116 | К00-0000183 | 30.04.2026 | УМИ Корпус №11 | (ПФ) Секция прохода СП2-2 (Ц 208.32.02.000 СБ) (снятие фасок) | МК, другое | 7 | 430.78 | Дефекты сварных швов | Плохое повторное возобновление дуги, отсутствие плавного перехода сварного шва у основному металлу. | Устранимое | УМИ Корпус №11 |  | Смена Б УМИ | – | – | – | Карты
118 | К00-0000183 | 30.04.2026 | УМИ Корпус №11 | (ПФК) Секция прохода СП2-1 (Ц 208.32.01.000 СБ) (снятие фасок) | МК, другое | 3 | 309.03 | Дефекты сварных швов | Плохое повторное возобновление дуги, отсутствие плавного перехода сварного шва у основному металлу. | Устранимое | УМИ Корпус №11 |  | Смена Б УМИ | – | – | – | Карты
120 | К00-0000151 | 10.04.2026 | УМИ Корпус №11 | (ПФК) Крышка люка (Э 665.30.00.000 СБ) (сварка) | МК, другое | 2 | 100 | Дефекты термической резки | Налипший шлак | Устранимое | УМИ Корпус №11 |  | Смена В УМИ | – | – | – | Карты
121 | К00-0000148 | 08.04.2026 | УМИ Корпус №11 | (ПФК) Деформационная секция №2 (БО 275.00.02.000 СБ) (слесарная) | ФО | 10 | 104.4 | Дефекты сварных швов | Шлак, брызги металла, остатки сварочной проволоки, несплавление, кратеры | Устранимое | УМИ Корпус №11 |  | Смена Б УМИ | – | – | – | Карты
124 | К00-0000148 | 08.04.2026 | УМИ Корпус №11 | (ПФК) Цоколь металлический ЦМ-1 (370х280х200 отв. 135х246, М24) (сварка) | МК, по чертежам заказчика | 15 | 492.3 | Налипший шлак | Налипший шлак | Устранимое | УМИ Корпус №11 |  | Смена Б УМИ | – | – | – | Карты
146 | К00-0000164 | 21.04.2026 | УМИ Корпус №11 | (ПФК) Стойка СГ1 (ОР 350.01.00.000 СБ) (слесарная) | РО | 1 | 603.12 | Цепочка застывших капель | Цепочка застывших капель | Устранимое | УМИ Корпус №11 |  | Смена В УМИ | – | – | – | Карты
154 | К00-0000183 | 30.04.2026 | УМИ Корпус №11 | (ПФК) Кронштейн КП (Ц 207.01.00.000 СБ) (сварка) | МК, другое | 6 | 438.72 | Невыполнение технических требований КД | Отсутствие фаски 2х45 градусов | Устранимое | УМИ Корпус №11 |  | Смена Б УМИ | – | – | – | Карты
155 | К00-0000183 | 30.04.2026 | УМИ Корпус №11 | (ПФК) Кронштейн КП (Ц 207.01.00.000 СБ) (сварка) | МК, другое | 12 | 877.44 | Невыполнение технических требований КД | Отсутствие фаски 2х45 градусов | Устранимое | УМИ Корпус №11 |  | Смена Б УМИ | – | – | – | Карты
160 | К00-0000183 | 30.04.2026 | УМИ Корпус №11 | (ПФК) Кронштейн КПн (Ц 207.13.00.000 СБ) (сварка) | МК, другое | 4 | 292.48 | Невыполнение технических требований КД | Отсутствие фаски 2х45 градусов | Устранимое | УМИ Корпус №11 |  | Смена Б УМИ | – | – | – | Карты
161 | К00-0000183 | 30.04.2026 | УМИ Корпус №11 | (ПФК) Кронштейн КПн (Ц 207.13.00.000 СБ) (сварка) | МК, другое | 6 | 438.72 | Невыполнение технических требований КД | Отсутствие фаски 2х45 градусов | Устранимое | УМИ Корпус №11 |  | Смена Б УМИ | – | – | – | Карты
179 | К00-0000147 | 07.04.2026 | УМИ Корпус №11 | (ПФК) Основание ФО-У-80 (сварка) | ФО | 1 | 143.68 | Цепочка застывших капель | цепочка застывших капель. | Устранимое | УМИ Корпус №11 |  | Смена А УМИ | – | – | – | Карты
180 | К00-0000147 | 07.04.2026 | УМИ Корпус №11 | (ПФК) Основание ФО-У-80 (сварка) | ФО | 1 | 143.68 | Невыполнение требований НТД | Дефекты сварных швов: Незавареный кратер, брызги металла, натеки. Дефекты лазерной резки: цепочка застывших капель. | Устранимое | УМИ Корпус №11 |  | Смена А УМИ | – | – | – | Карты
193 | К00-0000160 | 16.04.2026 | УМИ Корпус №11 | (ПФК) Картридж большой (S 2,0 С500) БО 265.01.00.000 (сварка) | ОМФП | 2 | 135.12 | Отсутствует клеймо сварщика | Отсутствует клеймо сварщика. | Устранимое | УМИ Корпус №11 |  | Смена В УМИ | – | – | – | Карты
210 | К00-0000157 | 15.04.2026 | УПН Корпус №13 | (ПФК) Настил Р 44,4х11,1/30х2 1 А 1000х1000 (сварка лазерная) | Настилы | 1 | 20.47 | Несоответствие сварных швов | Несплавление несущей и обрамляющей полосы | Устранимое | УПН Корпус №13 |  | Смена В УПН | – | – | – | Карты
211 | К00-0000157 | 15.04.2026 | УПН Корпус №13 | (ПФК) Настил Р 44,4х11,1/30х2 1 А 1000х1000 (сварка лазерная) | Настилы | 24 | 491.28 | Несоответствие сварных швов | Несплавление несущей и обрамляющей полосы | Устранимое | УПН Корпус №13 |  | Смена В УПН | – | – | – | Карты
212 | К00-0000157 | 15.04.2026 | УПН Корпус №13 | (ПФК) Настил Р 44,4х11,1/30х2 1 А 1000х1000 (сварка лазерная) | Настилы | 10 | 204.7 | Несоответствие сварных швов | Несплавление несущей и обрамляющей полосы. Выступание связующей полосы над несущей по КД не более 1,5мм, фактически 1,61мм. | Устранимое | УПН Корпус №13 |  | Смена В УПН | – | – | – | Карты
213 | К00-0000157 | 15.04.2026 | УПН Корпус №13 | (ПФК) Настил Р 44,4х11,1/30х2 1 А 1000х1000 (сварка лазерная) | Настилы | 40 | 818.8 | Несоответствие сварных швов | Несплавление несущей и обрамляющей полосы | Устранимое | УПН Корпус №13 |  | Смена В УПН | – | – | – | Карты
218 | К00-0000157 | 15.04.2026 | УПН Корпус №13 | (ПФК) Настил Р 44,4х11,1/30х3 А 715х700 (сварка лазерная) | Настилы | 5 | 67.25 | Несоответствие геометрических размеров | По КД размер 715мм, фактически 710мм (5шт). Несплавление несущей и обрамляющей полосы (1шт). | Устранимое | УПН Корпус №13 |  | Смена В УПН | – | – | – | Карты
226 | К00-0000141 | 02.04.2026 | ЦГЦ Корпус №01 | ГПСкомпл(60) Опора МСО-ФГ-4-10-01-ц СТО 07525912-300-2021 (ФГС-400-10,0-01-ц) (ОО 502.00.00.000 СБ) | ОО | 6 | 1146 | Отсутствует маркировка | Значек заземления | Устранимое | ЦГЦ Корпус №01 |  | Смена А ЦГЦ | – | – | – | Карты
236 | К00-0000159 | 16.04.2026 | ЦГЦ Корпус №01 | ГПЦ(80) Стойка дорожная СД-1,425С2/4,0 | БО | 10 | 102.1 | Наплывы цинка в виде острых капель | Наплывы цинка в виде острых капель | Устранимое | ЦГЦ Корпус №01 |  | Смена В ЦГЦ | – | – | – | Карты
278 | К00-0000154 | 14.04.2026 | ЦГЦ Корпус №01 | ГПЦ(80) Секция основная ФО-2 | ФО | 3 | 87.72 | Шлак (флюс, зола) на поверхности ЦП | Шлак (флюс, зола) на поверхности ЦП | Устранимое | ЦГЦ Корпус №01 |  | Смена Б ЦГЦ | – | – | – | Карты
287 | К00-0000139 | 01.04.2026 | ЦГЦ Корпус №01 | ГПЦ(80) Секция балки СБ-W/2,5-6320/0,5-М5 | БО | 1 | 57.9 | Наплывы цинка на сопрягаемых поверхностях |  | Устранимое | ЦГЦ Корпус №01 |  | Смена А ЦГЦ | – | – | – | Карты
290 | К00-0000176 | 27.04.2026 | ЦГЦ Корпус №01 | ГПЦ(80) Стойка дорожная СД-6 (ГОСТ 26804) | БО | 5 | 98.7 | Наплывы цинка в виде острых капель | Наплывы цинка в виде острых капель. | Устранимое | ЦГЦ Корпус №01 |  | Смена А ЦГЦ | – | – | – | Карты
291 | К00-0000176 | 27.04.2026 | ЦГЦ Корпус №01 | ГПЦ(80) Стойка дорожная СД-6 (ГОСТ 26804) | БО | 3 | 59.22 | Несоответствия ЦП | Забоина ЦП до основного металла, Наплывы цинка в виде острых капель. | Устранимое | ЦГЦ Корпус №01 |  | Смена А ЦГЦ | – | – | – | Карты
306 | К00-0000145 | 06.04.2026 | ЦГЦ Корпус №01 | ГПСкомпл(60) Опора МНТ-ФГ-16-02-ц СТО 07525912-300-2021 (ПФГ-16,0-02-к-ц) (ООП 009.00.00.000 СБ) | ОО | 1 | 709 | Прочее | Отклонение от прямолинейности 9мм;допуск. 7,7мм | Устранимое | ЦГЦ Корпус №01 |  | Смена А ЦГЦ | – | – | – | Карты
313 | К00-0000159 | 16.04.2026 | ЦГЦ Корпус №01 | ГПЦ(настил)(40) Настил Р 44,4х11,1/30х2 1 А Zn 1000х1000 | Настилы | 6 | 122.82 | Наплывы цинка в виде острых капель | Наплывы цинка в виде острых капель | Устранимое | ЦГЦ Корпус №01 |  | Смена В ЦГЦ | – | – | – | Карты
336 | К00-0000139 | 01.04.2026 | ЦГЦ Корпус №01 | ГПЦ(80) Стойка дорожная СД-1,5С2 (4,0) | БО | 3 | 32.19 | Наплывы цинка в зоне монтажных отверстий |  | Устранимое | ЦГЦ Корпус №01 |  | Смена А ЦГЦ | – | – | – | Карты
337 | К00-0000139 | 01.04.2026 | ЦГЦ Корпус №01 | ГПЦ(80) Стойка дорожная СД-1,5С2 (4,0) | БО | 2 | 21.46 | Наплывы цинка в зоне монтажных отверстий |  | Устранимое | ЦГЦ Корпус №01 |  | Смена А ЦГЦ | – | – | – | Карты
338 | К00-0000145 | 06.04.2026 | ЦГЦ Корпус №01 | ГПЦ(80) Стойка дорожная СД-1,5С2 (4,0) | БО | 4 | 42.92 | Наплывы цинка в зоне монтажных отверстий |  | Устранимое | ЦГЦ Корпус №01 |  | Смена А ЦГЦ | – | – | – | Карты
339 | К00-0000154 | 14.04.2026 | ЦГЦ Корпус №01 | ГПЦ(80) Стойка дорожная СД-1,5С2 (4,0) | БО | 3 | 32.19 | Наплывы цинка в виде острых капель | Наплывы цинка в виде острых капель | Устранимое | ЦГЦ Корпус №01 |  | Смена Б ЦГЦ | – | – | – | Карты
351 | К00-0000179 | 29.04.2026 | ЦГЦ Корпус №01 | ГПЦ(настил)(40) Настил Р 44,4х11,1/30х2 А Zn 1496х1000 | Настилы | 3 | 90.81 | Наплывы цинка в виде острых капель | Наплывы цинка в виде острых капель | Устранимое | ЦГЦ Корпус №01 |  | Смена Б ЦГЦ | – | – | – | Карты
381 | К00-0000168 | 22.04.2026 | ЦГЦ Корпус №01 | ГПСкомпл(80) Стойка СГ1 (ОР 350.01.00.000 СБ) | РО | 1 | 603.12 | Забоины ЦП до основного металла | Забоины ЦП до основного металла | Устранимое | ЦГЦ Корпус №01 |  | Смена А ЦГЦ | – | – | – | Карты
384 | К00-0000179 | 29.04.2026 | ЦГЦ Корпус №01 | ГПЦ(80) Плита начальная БО 275.00.12.001 | ФО | 2 | 26.92 | Наплывы цинка на сопрягаемых поверхностях | Наплывы цинка на сопрягаемых поверхностях | Устранимое | ЦГЦ Корпус №01 |  | Смена Б ЦГЦ | – | – | – | Карты