## Лист_1
№ п/п | Номер | Дата | Место проведения контроля | Номенклатура | Группа номенклатуры | Кол., шт. | Кол., кг | Вид несоответствия | Несоответствие | Критичность несоответствия | Склад (место возникновения) | Ответственное подразделение за несоответствие | Ответственная смена за несоответствие | Коренная причина возникновения | Коренная причина необнаружения | Корректирующие действия | Затраты на доработку
1 | И00-0000243 | 20.07.2026 | УПН корпус №9 | (ПФК) Настил Р 33,3х33,3/30х2 А 1895х1374 (Н-3/1) (сварка лазерная) | Настилы прессованные | 3 | 73.08 | Несоответствие геометрических размеров | По КД размер 1374-4 мм, фактически 1376-1380 мм | Устранимое | УПН корпус №9 | Участок производства настилов | Смена Б УПН | Неправильное выполнение технологических операций по сварке | Невнимательность исполнителя | беседа с сотрудником | Не отражены в 1C:ERP
2 | И00-0000243 | 20.07.2026 | УПН корпус №9 | (ПФК) Настил Р 33,3х33,3/30х2 А 1895х1374 (Н-3) (сварка лазерная) | Настилы прессованные | 1 | 24.36 | Несоответствие геометрических размеров | По КД размер 1374-4 мм, фактически 1376 мм | Устранимое | УПН корпус №9 | Участок производства настилов | Смена Б УПН | Неправильное выполнение технологических операций по сварке | Невнимательность исполнителя | беседа с сотрудником | Не отражены в 1C:ERP
3 | И00-0000243 | 20.07.2026 | УПН корпус №9 | (ПФК) Настил Р 33,3х33,3/30х2 А 1070х1374 (Н-2) (сварка лазерная) | Настилы прессованные | 5 | 112.05 | Несоответствие геометрических размеров | По КД размер 1374-4 мм, фактически 1375-1376 мм | Устранимое | УПН корпус №9 | Участок производства настилов | Смена Б УПН | Неправильное выполнение технологических операций по сварке | Невнимательность исполнителя | беседа с сотрудником | Не отражены в 1C:ERP
4 | И00-0000243 | 20.07.2026 | УПН корпус №9 | (ПФК) Настил Р 33,3х33,3/30х2 А 1070х1374 (Н-2/1) (сварка лазерная) | Настилы прессованные | 5 | 112.05 | Несоответствие геометрических размеров | По КД размер 1374-4 мм, фактически 1375-1376 мм | Устранимое | УПН корпус №9 | Участок производства настилов | Смена Б УПН | Неправильное выполнение технологических операций по сварке | Невнимательность исполнителя | беседа с сотрудником | Не отражены в 1C:ERP
5 | И00-0000244 | 20.07.2026 | УМИ корпус №11 | (ПФК) Секция прохода СП10 (Ц 208.14.00.000 СБ) (снятие фасок) | МК, другое | 2 | 124.9 | Дефекты сварных швов | Брызги металла, пора, плохое повторное возбуждение дуги | Устранимое | УМИ корпус №11 | Участок металлоизделий | Смена Б УМИ | Нарушение требований технологической документации | Невнимательность исполнителя | проведен инструктаж с сотрудниками о качестве выпускаемой продукции | Не отражены в 1C:ERP
6 | И00-0000245 | 20.07.2026 | УМИ корпус №11 | (ПФК) Ограждение пешеходное ограничивающее 401-ОПО-Д/1,0-2,0 (сварка) | ПО | 16 | 239.36 | Сварной шов выполнен не по всей длине сопряжения деталей | Соединение дет. 5 с дет. 3 и соединение дет. 5 с дет. 2 и 4 сварной шоф №2 неполной длины. | Устранимое | УМИ корпус №11 | Участок металлоизделий | Смена Б УМИ | Нарушение требований технологической документации | Невнимательность исполнителя | исполнитель доработал данные дефекты , происходила корректировка сварных швов на свар. роботе. | Не отражены в 1C:ERP
7 | И00-0000246 | 25.07.2026 | ЦГЦ Выпуск | ГПЦ(80) Стойка мостовая СМ-2 (ГОСТ 26804) | МО | 12 | 233.52 | Отсутствует маркировка | Отсутствует маркировка с логотипом завода. |  | Цех цинкования
8 | К00-0000255 | 20.07.2026 | Участок металлоизделий | (ПФК) Секция прохода СП1-1 (Ц 208.25.01.000 СБ) (снятие фасок) | МК, другое | 3 | 238.47 | Плохое повторное возбуждение дуги | Плохое повторное возбуждение дуги | Устранимое | УМИ корпус №11 | Участок металлоизделий | Смена А УМИ |  |  |  | Не отражены в 1C:ERP
10 | К00-0000255 | 20.07.2026 | Участок металлоизделий | (ПФК) Карниз К1 (Ц 208.04.00.000 СБ) (снятие фасок) | МК, другое | 1 | 90.81 | Плохое повторное возбуждение дуги | Плохое повторное возбуждение дуги | Устранимое | УМИ корпус №11 | Участок металлоизделий | Смена А УМИ |  |  |  | Не отражены в 1C:ERP
11 | К00-0000256 | 21.07.2026 | Участок металлоизделий | (ПФК) Секция прохода СП2 (Ц 208.09.00.000 СБ) (снятие фасок) | МК, другое | 2 | 131.3 | Плохое повторное возбуждение дуги | Плохое повторное возбуждение дуги | Устранимое | УМИ корпус №11 | Участок металлоизделий | Смена А УМИ |  |  |  | Не отражены в 1C:ERP
13 | К00-0000256 | 21.07.2026 | Участок металлоизделий | (ПФК) Секция прохода СП5 (Ц 208.12.00.000 СБ) (снятие фасок) | МК, другое | 1 | 55.37 | Плохое повторное возбуждение дуги | Плохое повторное возбуждение дуги | Устранимое | УМИ корпус №11 | Участок металлоизделий | Смена А УМИ |  |  |  | Не отражены в 1C:ERP
15 | К00-0000256 | 21.07.2026 | Участок металлоизделий | (ПФК) Секция прохода СП1-2 (Ц 208.25.02.000 СБ) (снятие фасок) | МК, другое | 3 | 142.14 | Плохое повторное возбуждение дуги | Плохое повторное возбуждение дуги | Устранимое | УМИ корпус №11 | Участок металлоизделий | Смена А УМИ |  |  |  | Не отражены в 1C:ERP
16 | К00-0000256 | 21.07.2026 | Участок металлоизделий | (ПФК) Секция прохода СП1-1н (Ц 208.31.01.000 СБ) (снятие фасок) | МК, другое | 5 | 397.45 | Плохое повторное возбуждение дуги | Плохое повторное возбуждение дуги | Устранимое | УМИ корпус №11 | Участок металлоизделий | Смена А УМИ |  |  |  | Не отражены в 1C:ERP
52 | К00-0000260 | 24.07.2026 | Участок металлоизделий | (ПФК) Перильное ограждение П5 (Ц 208.23.00.000 СБ) (снятие фасок) | МК, другое | 1 | 71.25 | Несоответствие сварных швов | сварной шов неполной длины | Устранимое | УМИ корпус №11 | Участок металлоизделий | Смена В УМИ |  |  |  | Не отражены в 1C:ERP
53 | К00-0000260 | 24.07.2026 | Участок металлоизделий | (ПФК) Ограждение для ПО1 (Ц 207.10.01.000 СБ) (снятие фасок) | МК, другое | 30 | 196.5 | Брызги металла | Брызги металла | Устранимое | УМИ корпус №11 | Участок металлоизделий | Смена В УМИ |  |  |  | Не отражены в 1C:ERP
54 | К00-0000261 | 24.07.2026 | Цех цинкования | ГПЦ(100) Лестница Л0 (Ц 208.06.00.000 СБ) | МК, другое | 1 | 112.68 | Шлак (флюс, зола) на поверхности ЦП | Шлак (флюс, зола) на поверхности ЦП | Устранимое | УМИ корпус №11 | Цех цинкования | Смена В ЦГЦ |  |  |  | Не отражены в 1C:ERP
56 | К00-0000261 | 24.07.2026 | Цех цинкования | ГПЦ(80) Закладная деталь ЗДСБО1 | ДО | 1 | 38.8 | Бурая ржавчина | Бурая ржавчина | Устранимое | Цех цинкования | Цех цинкования | Смена В ЦГЦ |  |  |  | Не отражены в 1C:ERP
59 | К00-0000261 | 24.07.2026 | Цех цинкования | ГПЦ(80) Стойка дорожная СД-1,45Ш14-3 | ДО | 1 | 17.88 | Наплывы цинка в виде острых капель | Наплывы цинка в виде острых капель | Устранимое | Цех цинкования | Цех цинкования | Смена В ЦГЦ |  |  |  | Не отражены в 1C:ERP
60 | К00-0000261 | 24.07.2026 | Цех цинкования | ГПЦ(80) Стойка дорожная СД-1,45Ш14-3 | ДО | 2 | 35.76 | Наплывы цинка в виде острых капель | Наплывы цинка в виде острых капель | Устранимое | Цех цинкования | Цех цинкования | Смена В ЦГЦ |  |  |  | Не отражены в 1C:ERP
61 | К00-0000261 | 24.07.2026 | Цех цинкования | ГПЦ(80) Стойка перильная СПО-012 | ПО |  |  | - | Не выявлены |  | Цех цинкования | Цех цинкования | Смена В ЦГЦ |  |  |  | Не отражены в 1C:ERP
62 | С00-0000092 | 23.07.2026 | Цех цинкования | ГПЦ(80) Связь анкерная СА-W/3-М5 | МО | 2 | 50.074 | Несоответствие геометрических размеров | Несоответствие геометрических размеров |  | УМИ корпус №11 | Участок металлоизделий | Невозможно установить |  |  | Не требуются, изделие в допуске.