## Лист_1
№ п/п | Номер | Дата | Место проведения контроля | Номенклатура | Группа номенклатуры | Кол., шт. | Кол., кг | Вид несоответствия | Несоответствие | Критичность несоответствия | Склад (место возникновения) | Ответственное подразделение за несоответствие | Ответственная смена за несоответствие | Коренная причина возникновения | Коренная причина необнаружения | Корректирующие действия | Затраты на доработку
1 | И00-0000273 | 01.09.2026 | Корпус №09 | ПФЦ(60) Каркас короны (М 009.40.01.000 СБ) (оцинкование) | Мачты | 5 | 370.5 | Несоответствие геометрических размеров | Размер по КД 11 (+0,5 мм) фактически 10,2-12,2 мм | Малозначительное | УМИ корпус №11 | В работе | В работе | В работе | В работе | В работе | В работе
2 | И00-0000274 | 03.09.2026 | Корпус №11 | (ПФК) Секция прохода СП3-3 (Ц 208.33.04.000 СБ) (снятие фасок) | МК, другое | 4 | 67.52 | Невыполнение требований НТД | 1. Не выполнено требование "Снять фаски 2х45". 2. Брызги металла. 3. Натеки. | Устранимое | УМИ корпус №11 | В работе | В работе | В работе | В работе | В работе | В работе
3 | И00-0000274 | 03.09.2026 | Корпус №11 | (ПФК) Секция прохода СП2-1 (Ц 208.32.01.000 СБ) (снятие фасок) | МК, другое | 6 | 618.06 | Невыполнение требований НТД | 1. Не выполнено требование "Снять фаски 2х45". 2. Брызги металла. 3. Натеки. | Устранимое | УМИ корпус №11 | В работе | В работе | В работе | В работе | В работе | В работе
4 | И00-0000274 | 03.09.2026 | Корпус №11 | (ПФК) Секция прохода СП2-1 (Ц 208.32.01.000 СБ) (снятие фасок) | МК, другое | 14 | 1442.14 | Невыполнение требований НТД | 1. Не выполнено требование "Снять фаски 2х45". 2. Брызги металла. 3. Натеки. 4. Поры. 5. Остатки сварочной проволоки. 6. Плохое повторное возбуждение дуги. | Устранимое | УМИ корпус №11 | В работе | В работе | В работе | В работе | В работе | В работе
16 | К00-0000293 | 04.09.2026 | УМИ корпус №11 | (ПФК) Секция основная ФО-2 (сварка) | ФО | 8 | 233.92 | Дефекты сварных швов | 1. Поры. 2. Брызги. 3. Плохое повтороное возбуждение дуги. 4. кратеры | Устранимое | УМИ корпус №11 | Участок металлоизделий | Смена В УМИ | - | - | - | -
23 | К00-0000293 | 04.09.2026 | УМИ корпус №11 | (ПФК) Стойка мостовая СМ-2 (сварка) | МО | 15 | 291.9 | Брызги металла | Брызги метала | Устранимое | УМИ корпус №11 | Участок металлоизделий | Смена В УМИ | - | - | - | -
24 | С00-0000118 | 01.09.2026 | ЦГЦ Большая линия | ГПЦ(80) Секция балки переходная СБП-W/2,5-М5 | ДО | 3 | 19.008 | Несоответствие требованиям КД | смещение отверстий | Устранимое | УМИ корпус №11 | Участок металлоизделий | Невозможно установить | Малый опыт работы на оборудовании/технологической операции | Невнимательность исполнителя | В работе | В работе
25 | С00-0000119 | 05.09.2026 | Корпус №01 | (ПФК) Настил SP 34х38/30х3 А 1100(870)х1390 (сварка) | Настилы сварные | 1 | 37.72 | Отсутствует сварной шов | Отсутствует сварной шов | В работе | УПН корпус №13 | В работе | В работе | В работе | В работе | В работе | В работе
26 | С00-0000120 | 05.09.2026 | Корпус №01 | (ПФК) Стойка дорожная СД-1,45Ш14-2 (формирование отверстий, 2-этап) | ДО | 2 | 35.76 | Смещение сетки отверстий | Смещение сетки отверстий | В работе | УМИ корпус №4 | В работе | В работе | В работе | В работе | В работе | В работе
27 | С00-0000121 | 05.09.2026 | Корпус №01 | (ПФК) Секция балки СБ-W/2,5-6320/0,5-М5 (профилирование) | ДО | 1 | 54.3 | Волнистость |  | В работе | УМИ корпус №2 | В работе | В работе | В работе | В работе | В работе | В работе