## Лист_1
№ п/п | Номер | Дата | Место проведения контроля | Номенклатура | Группа номенклатуры | Кол., шт. | Кол., кг | Вид несоответствия | Несоответствие | Критичность несоответствия | Склад (место возникновения) | Ответственное подразделение за несоответствие | Ответственная смена за несоответствие | Коренная причина возникновения | Коренная причина необнаружения | Корректирующие действия | Затраты на доработку
1 | И00-0000247 | 27.07.2026 | Склад готовой продукции | ГПЦ(80) Стойка дорожная СД-1,95Ш14-3 | ДО | 15 | 356.7 | Несоответствия ЦП | Несплошность цинкового покрытия (непроцинковка), забоины до основного металла, бурая ржавчина. | Устранимое | ЦГЦ Большая линия | Цех цинкования | Невозможно установить | Не проведён технический контроль продукции, сырья, материалов, комплектующих | Невнимательность исполнителя | Провести инструктаж с операторами участка зачистки | Не отражены в 1C:ERP
2 | И00-0000248 | 27.07.2026 | Склад готовой продукции | ГПЦ(80) Основание ФО-У-80 | ДО | 3 | 431.04 | Наплывы цинка в виде острых капель | Дефекты ЦП: забоины до основного металла, острые капли | Устранимое | ЦГЦ Большая линия | В работе | В работе | В работе | В работе | В работе | В работе
3 | И00-0000248 | 27.07.2026 | Склад готовой продукции | ГПЦ(80) Основание ФО-У-80 | ДО | 1 | 143.68 | Наплывы цинка в виде острых капель | Дефекты ЦП: наплывы в виде острых капель | Устранимое | ЦГЦ Большая линия | В работе | В работе | В работе | В работе | В работе | В работе
4 | И00-0000249 | 27.07.2026 | Склад готовой продукции | ГПЦ(100) Карниз К1н (Ц 208.24.00.000 СБ) | МК, другое | 3 | 272.43 | Несоответствия ЦП | Бурая ржавчина, забоины до основного металла, наплывы цинка | Устранимое | ЦГЦ Большая линия | Центр технической обработки заказов | Невозможно установить | Ошибки в чертежах/конструкторской документации (КД) |  | Гост 9.307 4.3.4 Расстояние между параллельными поверхностями в изделии должно быть не менее 4 мм. Примечание — При расстояниях менее 4 мм возможна не | Не отражены в 1C:ERP
5 | И00-0000249 | 27.07.2026 | Склад готовой продукции | ГПЦ(100) Карниз К2 (Ц 208.07.00.000 СБ) | МК, другое | 1 | 118.13 | Забоины ЦП до основного металла | Забоины ЦП до основного металла | Устранимое | ЦГЦ Большая линия | Центр технической обработки заказов | Невозможно установить | Ошибки в чертежах/конструкторской документации (КД) |  | Гост 9.307 4.3.4 Расстояние между параллельными поверхностями в изделии должно быть не менее 4 мм. Примечание — При расстояниях менее 4 мм возможна не | Не отражены в 1C:ERP
6 | И00-0000249 | 27.07.2026 | Склад готовой продукции | ГПЦ(100) Карниз К2 (Ц 208.07.00.000 СБ) | МК, другое | 1 | 118.13 | Шлак (флюс, зола) на поверхности ЦП | Шлак (флюс, зола) на поверхности ЦП | Устранимое | ЦГЦ Большая линия | Центр технической обработки заказов | Невозможно установить | Ошибки в чертежах/конструкторской документации (КД) |  | Гост 9.307 4.3.4 Расстояние между параллельными поверхностями в изделии должно быть не менее 4 мм. Примечание — При расстояниях менее 4 мм возможна не | Не отражены в 1C:ERP
7 | И00-0000249 | 27.07.2026 | Склад готовой продукции | ГПЦ(100) Карниз К2 (Ц 208.07.00.000 СБ) | МК, другое | 3 | 354.39 | Бурая ржавчина | Бурая ржавчина | Устранимое | ЦГЦ Большая линия | Центр технической обработки заказов | Невозможно установить | Ошибки в чертежах/конструкторской документации (КД) |  | Гост 9.307 4.3.4 Расстояние между параллельными поверхностями в изделии должно быть не менее 4 мм. Примечание — При расстояниях менее 4 мм возможна не | Не отражены в 1C:ERP
8 | И00-0000249 | 27.07.2026 | Склад готовой продукции | ГПЦ(100) Секция прохода СП2-1 (Ц 208.32.01.000 СБ) | МК, другое | 6 | 618.06 | Бурая ржавчина | Бурая ржавчина | Устранимое | ЦГЦ Большая линия | Центр технической обработки заказов | Невозможно установить | Ошибки в чертежах/конструкторской документации (КД) |  | Гост 9.307 4.3.4 Расстояние между параллельными поверхностями в изделии должно быть не менее 4 мм. Примечание — При расстояниях менее 4 мм возможна не | Не отражены в 1C:ERP
9 | И00-0000250 | 28.07.2026 | УМИ корпус №11 | (ПФК) Стойка перильная СПО-014 (210х120, М20) (сварка) | ПО | 10 | 169 | Брызги металла | Брызги металла | Устранимое | УМИ корпус №11 | Участок металлоизделий | Смена Б УМИ | Нарушение требований технологической документации | Невнимательность исполнителя | проведен инструктаж о требование к качеству с исполнителями . | Не отражены в 1C:ERP
10 | И00-0000250 | 28.07.2026 | УМИ корпус №11 | (ПФК) Стойка перильная СПО-014 (210х120, М20) (сварка) | ПО | 17 | 287.3 | Дефекты сварных швов | Кратеры, цепочка пор, отсутствие плавного перехода сварного шва к основному металлу, брызги металла, сварной шов выполнен не по замкному контуру. | Устранимое | УМИ корпус №11 | Участок металлоизделий | Смена Б УМИ | Нарушение требований технологической документации | Невнимательность исполнителя | проведен инструктаж о требование к качеству с исполнителями . | Не отражены в 1C:ERP
11 | И00-0000250 | 28.07.2026 | УМИ корпус №11 | (ПФК) Стойка перильная СПО-012 (сварка) | ПО | 20 | 231 | Дефекты сварных швов | Натёки, брызги металла, раковина, сварной шов выполнен не по замкнутому контуру, отсутствие плавного перехода сварного шва к основному металлу. | Устранимое | УМИ корпус №11 | Участок металлоизделий | Смена Б УМИ | Нарушение требований технологической документации | Невнимательность исполнителя | проведен инструктаж о требование к качеству с исполнителями . | Не отражены в 1C:ERP
12 | И00-0000250 | 28.07.2026 | УМИ корпус №11 | (ПФК) Опора СМО-1,0Д-02-000 (сварка) | МО | 86 | 866.02 | Дефекты сварных швов | Натёки, раковины, кратеры, брызги металла, раковина. | Устранимое | УМИ корпус №11 | Участок металлоизделий | Смена Б УМИ | Нарушение требований технологической документации | Невнимательность исполнителя | проведен инструктаж о требование к качеству с исполнителями . | Не отражены в 1C:ERP
13 | И00-0000251 | 29.07.2026 | ЦГЦ Большая линия | ГПЦ(80) Стойка концевая правая СПО-014-01 (210х120, М20) | ПО | 1 | 23.2 | Некорректное позиционирование детали (деталей) | Неправильное позиционирование деталей №3, 7, 8. | Малозначительное Устранимое | УМИ корпус №11 | Участок металлоизделий | Смена Б УМИ | Нарушение требований технологической документации | Невнимательность исполнителя | с оператором проведена беседа о не допустимости данных дефектов при сборке и сварке изделий. | Не отражены в 1C:ERP
14 | И00-0000251 | 29.07.2026 | ЦГЦ Большая линия | ГПЦ(80) Стойка концевая левая СПО-014-02 (210х120, М20) | ПО | 1 | 23.2 | Некорректное позиционирование детали (деталей) | Неправильное позиционирование деталей №3, 6. 7. | Малозначительное Устранимое | УМИ корпус №11 | Участок металлоизделий | Смена Б УМИ | Нарушение требований технологической документации | Невнимательность исполнителя | с оператором проведена беседа о не допустимости данных дефектов при сборке и сварке изделий. | Не отражены в 1C:ERP
15 | И00-0000251 | 29.07.2026 | ЦГЦ Большая линия | ГПЦ(80) Стойка деформационного шва правая СПО-014-03 (210х120, М20) | ПО | 2 | 35.2 | Некорректное позиционирование детали (деталей) | Неправильное позиционирование деталей №3. | Малозначительное Устранимое | УМИ корпус №11 | Участок металлоизделий | Смена Б УМИ | Нарушение требований технологической документации | Невнимательность исполнителя | с оператором проведена беседа о не допустимости данных дефектов при сборке и сварке изделий. | Не отражены в 1C:ERP
16 | И00-0000251 | 29.07.2026 | ЦГЦ Большая линия | ГПЦ(80) Стойка деформационного шва левая СПО-014-04 (210х120, М20) | ПО | 2 | 35.2 | Некорректное позиционирование детали (деталей) | Неправильное позиционирование деталей №3. | Малозначительное Устранимое | УМИ корпус №11 | Участок металлоизделий | Смена Б УМИ | Нарушение требований технологической документации | Невнимательность исполнителя | с оператором проведена беседа о не допустимости данных дефектов при сборке и сварке изделий. | Не отражены в 1C:ERP
17 | И00-0000252 | 29.07.2026 | ЦГЦ Большая линия | ГПЦ(80) Стойка мостовая СМ-2 (ГОСТ 26804) | МО | 30 | 583.8 | Отсутствует маркировка | Отсутствует маркировка с логотипом завода. | Малозначительное | ЦЦ Зачистка | В работе | В работе | В работе | В работе | В работе | В работе
19 | К00-0000262 | 28.07.2026 | УМИ корпус №11 | (ПФК) Ограждение пешеходное ограничивающее 401-ОПО-Д/1,0-2,0 (сварка) | ПО | 45 | 673.2 | Сварной шов выполнен не по всей длине сопряжения деталей | Сварной шов выполнен не по всей длине сопряжения деталей | Устранимое | УМИ корпус №11 | Участок металлоизделий | Смена Б УМИ | - | - | - | Не отражены в 1C:ERP
26 | К00-0000263 | 30.07.2026 | ЦГЦ Большая линия | ГПЦ(настил)(40) Настил SP 34х38/30х3 S4 А Zn 2375(2013)х1249 | Настилы сварные | 1 | 68.91 | Отсутствует печать самоконтроля | Отсутствует печать самоконтроля | Устранимое | ЦГЦ Большая линия | Цех цинкования | Смена В ЦГЦ | - | - | - | Не отражены в 1C:ERP
33 | К00-0000263 | 30.07.2026 | ЦГЦ Большая линия | ГПЦ(настил)(40) Настил SP 34х38/50х4 S4 А Zn 1851х530 (Н29) | Настилы сварные | 1 | 54.62 | Наплывы цинка в виде острых капель | Наплывы цинка в виде острых капель | Устранимое | ЦГЦ Большая линия | Цех цинкования | Смена В ЦГЦ | - | - | - | Не отражены в 1C:ERP
35 | К00-0000263 | 30.07.2026 | ЦГЦ Большая линия | ГПЦ(настил)(40) Настил SP 34х38/30х3 S4 А Zn 2849х1000 (Н6) | Настилы сварные | 2 | 148.3 | Наплывы цинка в виде острых капель | Наплывы цинка в виде острых капель | Устранимое | ЦГЦ Большая линия | Цех цинкования | Смена В ЦГЦ | - | - | - | Не отражены в 1C:ERP
37 | К00-0000263 | 30.07.2026 | ЦГЦ Большая линия | ГПЦ(настил)(40) Настил SP 34х38/30х3 S4 А Zn 1963х1000 (Н4) | Настилы сварные | 1 | 51.55 | Наплывы цинка в виде острых капель | Наплывы цинка в виде острых капель | Устранимое | ЦГЦ Большая линия | Цех цинкования | Смена В ЦГЦ | - | - | - | Не отражены в 1C:ERP
39 | К00-0000263 | 30.07.2026 | ЦГЦ Большая линия | ГПЦ(настил)(40) Настил SP 34х38/50х3 S4 А Zn 1850х1000 (Н36/1) | Настилы сварные | 1 | 75.21 | Наплывы цинка в виде острых капель | Наплывы цинка в виде острых капель | Устранимое | ЦГЦ Большая линия | Цех цинкования | Смена В ЦГЦ | - | - | - | Не отражены в 1C:ERP
41 | К00-0000263 | 30.07.2026 | ЦГЦ Большая линия | ПФЦ(40) Настил SP 34х38/50х3 S4 А Zn 1850х850 (Н37/1) (оцинкование) | Настилы сварные | 1 | 64.93 | Наплывы цинка в виде острых капель | Наплывы цинка в виде острых капель | Устранимое | ЦГЦ Большая линия | Цех цинкования | Смена В ЦГЦ | - | - | - | Не отражены в 1C:ERP
44 | С00-0000093 | 27.07.2026 | ЦГЦ Большая линия | ГПЦ(60) Крышка ФГН-5,0-02-ц (4/75/155) | ОО | 8 | 12.64 | Несоответствие требованиям КД | отсутствует скоба на пластине | Устранимое | УМИ корпус №11 | Участок металлоизделий | Смена В УМИ | Невнимательность исполнителя | Невнимательность исполнителя | Провести беседу с исполнителе. Усилить контроль за выполнением требываний КД со стороны бригадира и сменного мастера | Не отражены в 1C:ERP
45 | С00-0000094 | 29.07.2026 | ЦГЦ Большая линия | (ПФК) Настил SP 34х50/25х3 S4 Е 800х1000 (сварка) | Настилы сварные | 122 | 2032.52 | Не соответствует марка стали и /или материал | разный кремний на полосе обрамления | Устранимое | УПН корпус №13 | В работе | В работе | В работе | В работе | В работе | В работе
46 | С00-0000094 | 29.07.2026 | ЦГЦ Большая линия | (ПФК) Настил SP 34х50/25х3 S4 Е 800х1000 (сварка) | Настилы сварные | 6 | 99.96 | Не соответствует марка стали и /или материал | разный кремний на полосе обрамления | Устранимое | УПН корпус №13 | В работе | В работе | В работе | В работе | В работе | В работе
47 | С00-0000095 | 02.08.2026 | Корпус №01 | ГПСкомпл(60) Кронштейн 1.К2-2,0-1,5-0/180-Ф4-ц (МС 866.00.00.000 СБ) | ОО | 12 | 354 | Наличие карманов, закрытых полостей и воздушных мешков | воздушный карман в месте сгиба | Уточняется актуальность акта у ЦГЦ | Уточняется актуальность акта у ЦГЦ | Уточняется актуальность акта у ЦГЦ | Уточняется актуальность акта у ЦГЦ | Уточняется актуальность акта у ЦГЦ | Уточняется актуальность акта у ЦГЦ | Уточняется актуальность акта у ЦГЦ | Уточняется актуальность акта у ЦГЦ
48 | С00-0000096 | 02.08.2026 | ЦГЦ Большая линия | ГПЦ(60) Ствол опоры ФГН-10,0-02-ц (ОО 304.01.00.000 СБ) | ОО | 2 | 329.64 | Прочее | замятые | В работе | Не определено | В работе | В работе | В работе | В работе | В работе | В работе