## Лист_1
№ п/п | Номер | Дата | Основание | Поставщик/ переработчик | Поставщик | Место проведения контроля | Номенклатура | Группа номенклатуры | Кол., шт. | Кол., кг | Вид несоответствия | Критичность несоответствия | Несоответствие
1 | В00-0000186 | 29.09.2026 | Приобретение товаров и услуг 0000-004429 от 22.09.2026 23:59:59 | Поставщик | КОМПОЗИТ-ОР ООО(ЭДО Такском ЗП согл. от 01.09.2026) | Основной склад | ГП(закупка) Труба соединительная ф32 L=97 мм (от поставщика/переработчика) | ПО из ПКМ | 32 | 1.6 | Несоответствие геометрических размеров | Взять в работу в штатном режиме; | По ГОСТ 33344 табл. В.1 размер 3,0±0,3 мм, фактически 2,5-3,3 мм
2 | В00-0000186 | 29.09.2026 | Приобретение товаров и услуг 0000-004429 от 22.09.2026 23:59:59 | Поставщик | КОМПОЗИТ-ОР ООО(ЭДО Такском ЗП согл. от 01.09.2026) | Основной склад | ГП(закупка) Труба соединительная для стойки ф32 L=160 мм (от поставщика/переработчика) | ПО из ПКМ | 140 | 11.2 | Несоответствие геометрических размеров | Взять в работу в штатном режиме; | По ГОСТ 33344 табл. В.1 размер 3,0±0,3 мм, фактически 2,6-3,3 мм
3 | В00-0000186 | 29.09.2026 | Приобретение товаров и услуг 0000-004429 от 22.09.2026 23:59:59 | Поставщик | КОМПОЗИТ-ОР ООО(ЭДО Такском ЗП согл. от 01.09.2026) | Основной склад | ГП(закупка) Труба соединитель горизонтальная ф32 L=200 мм (от поставщика/переработчика) | ПО из ПКМ | 165 | 16.5 | Несоответствие геометрических размеров | Взять в работу в штатном режиме; | По ГОСТ 33344 табл. В.1 размер 3,0±0,3 мм, фактически 2,6-3,3 мм
4 | В00-0000186 | 29.09.2026 | Приобретение товаров и услуг 0000-004429 от 22.09.2026 23:59:59 | Поставщик | КОМПОЗИТ-ОР ООО(ЭДО Такском ЗП согл. от 01.09.2026) | Основной склад | ГП(закупка) Труба вертикальная ф32 L=794 мм (от поставщика/переработчика) | ПО из ПКМ | 780 | 319.8 | Несоответствие геометрических размеров | Взять в работу в штатном режиме; | По ГОСТ 33344 табл. В.1 размер 3,0±0,3 мм, фактически 2,5-3,3 мм
5 | В00-0000186 | 29.09.2026 | Приобретение товаров и услуг 0000-004429 от 22.09.2026 23:59:59 | Поставщик | КОМПОЗИТ-ОР ООО(ЭДО Такском ЗП согл. от 01.09.2026) | Основной склад | ГП(закупка) Труба горизонтальная ф38 L=3235 мм (от поставщика/переработчика) | ПО из ПКМ | 20 | 40.8 | Несоответствие геометрических размеров | Взять в работу в штатном режиме; | По ГОСТ 33344 табл. В.1 размер 3,0±0,3 мм, фактически 2,5-3,8 мм
6 | В00-0000186 | 29.09.2026 | Приобретение товаров и услуг 0000-004429 от 22.09.2026 23:59:59 | Поставщик | КОМПОЗИТ-ОР ООО(ЭДО Такском ЗП согл. от 01.09.2026) | Основной склад | ГП(закупка) Труба горизонтальная ф38 L=4000 мм (от поставщика/переработчика) | ПО из ПКМ | 145 | 365.4 | Несоответствие геометрических размеров | Взять в работу в штатном режиме; | По ГОСТ 33344 табл. В.1 размер 3,0±0,3 мм, фактически 2,4-3,6 мм
7 | В00-0000186 | 29.09.2026 | Приобретение товаров и услуг 0000-004429 от 22.09.2026 23:59:59 | Поставщик | КОМПОЗИТ-ОР ООО(ЭДО Такском ЗП согл. от 01.09.2026) | Основной склад | ГП(закупка) Труба соединительная стойки ф50 L=100 мм (от поставщика/переработчика) | ПО из ПКМ | 70 | 9.1 | Несоответствие геометрических размеров | Взять в работу в штатном режиме; | По ГОСТ 33344 табл. В.1 размер 3,0±0,3 мм, фактически 2,4-3,4 мм
8 | В00-0000186 | 29.09.2026 | Приобретение товаров и услуг 0000-004429 от 22.09.2026 23:59:59 | Поставщик | КОМПОЗИТ-ОР ООО(ЭДО Такском ЗП согл. от 01.09.2026) | Основной склад | ГП(закупка) Труба соединитель горизонтальная ф50 L=200 мм (от поставщика/переработчика) | ПО из ПКМ | 33 | 8.91 | Несоответствие геометрических размеров | Взять в работу в штатном режиме; | По ГОСТ 33344 табл. В.1 размер 3,0±0,3 мм, фактически 2,3-3,4 мм
9 | В00-0000186 | 29.09.2026 | Приобретение товаров и услуг 0000-004429 от 22.09.2026 23:59:59 | Поставщик | КОМПОЗИТ-ОР ООО(ЭДО Такском ЗП согл. от 01.09.2026) | Основной склад | ГП(закупка) Труба композитная пултрузионная 40*40*3,0 L=1600 мм (от поставщика/переработчика) | ПО из ПКМ | 86 | 116.96 | Несоответствие геометрических размеров | Взять в работу в штатном режиме; | По ГОСТ 33344 табл. В.1 размер 3,0±0,3 мм, фактически 2,5-3,6 мм
10 | В00-0000186 | 29.09.2026 | Приобретение товаров и услуг 0000-004429 от 22.09.2026 23:59:59 | Поставщик | КОМПОЗИТ-ОР ООО(ЭДО Такском ЗП согл. от 01.09.2026) | Основной склад | ГП(закупка) Труба композитная пултрузионная 40*40*3,0 L=1960 мм (от поставщика/переработчика) | ПО из ПКМ | 156 | 260.52 | Несоответствие геометрических размеров | Взять в работу в штатном режиме; | По ГОСТ 33344 табл. В.1 размер 3,0±0,3 мм, фактически 2,5-3,3 мм
11 | В00-0000186 | 29.09.2026 | Приобретение товаров и услуг 0000-004429 от 22.09.2026 23:59:59 | Поставщик | КОМПОЗИТ-ОР ООО(ЭДО Такском ЗП согл. от 01.09.2026) | Основной склад | ГП(закупка) Труба композитная пултрузионная 60*60*4,7 L=965 мм (от поставщика/переработчика) | ПО из ПКМ | 4 | 10.04 | Несоответствие геометрических размеров | Взять в работу в штатном режиме; | По ГОСТ 33344 табл. В.1 размер 4,7±0,47 мм, фактически 4,1-5,3 мм
12 | В00-0000186 | 29.09.2026 | Приобретение товаров и услуг 0000-004429 от 22.09.2026 23:59:59 | Поставщик | КОМПОЗИТ-ОР ООО(ЭДО Такском ЗП согл. от 01.09.2026) | Основной склад | ГП(закупка) Труба композитная пултрузионная 60*60*4,7 L=1040 мм (от поставщика/переработчика) | ПО из ПКМ | 66 | 178.2 | Несоответствие геометрических размеров | Взять в работу в штатном режиме; | По ГОСТ 33344 табл. В.1 размер 4,7±0,47 мм, фактически 4,0-5,3 мм
13 | В00-0000186 | 29.09.2026 | Приобретение товаров и услуг 0000-004429 от 22.09.2026 23:59:59 | Поставщик | КОМПОЗИТ-ОР ООО(ЭДО Такском ЗП согл. от 01.09.2026) | Основной склад | ГП(закупка) Труба композитная пултрузионная 60*60*4,7 L=3240 мм (от поставщика/переработчика) | ПО из ПКМ | 4 | 33.68 | Несоответствие геометрических размеров | Взять в работу в штатном режиме; | По ГОСТ 33344 табл. В.1 размер 4,7±0,47 мм, фактически 4,1-5,3 мм
14 | В00-0000186 | 29.09.2026 | Приобретение товаров и услуг 0000-004429 от 22.09.2026 23:59:59 | Поставщик | КОМПОЗИТ-ОР ООО(ЭДО Такском ЗП согл. от 01.09.2026) | Основной склад | ГП(закупка) Труба композитная пултрузионная 60*60*4,7 L=4000 мм (от поставщика/переработчика) | ПО из ПКМ | 29 | 301.6 | Несоответствие геометрических размеров | Взять в работу в штатном режиме; | По ГОСТ 33344 табл. В.1 размер 4,7±0,47 мм, фактически 4,0-5,4 мм
15 | В00-0000183 | 29.09.2026 | Приобретение товаров и услуг 0000-004494 от 28.09.2026 11:10:06 | Поставщик | СМК ООО (Самара) | Основной склад | _уу_Труба 325*9,0 ГОСТ 10704-91/ Ст20 | Трубы | 15998 | 15998 | Несоответствие геометрических размеров | В лом; | По ГОСТ 10704 п. 6 толщина стенки 9+0,6/-0,8 мм, фактически 8,15/8,19 мм.
16 | В00-0000184 | 29.09.2026 | Приобретение товаров и услуг 0000-004495 от 28.09.2026 11:12:15 | Поставщик | СМК ООО (Самара) | Основной склад | _уу_Труба 325*9,0 ГОСТ 10704-91/ Ст20 | Трубы | 5052 | 5052 | Несоответствие геометрических размеров | В лом; | По ГОСТ 10704 п. 6 толщина стенки 9+0,6/-0,8 мм, фактически 8,12/8,19 мм.
17 | В00-0000188 | 01.10.2026 | Приобретение товаров и услуг 0000-004581 от 01.10.2026 10:52:38 | Поставщик | ЕВРАЗ Маркет (ЕВРАЗ Металл Инпром) (ЭДО Такском) | Основной склад | _уу_Труба 30*30*2,0 ГОСТ 8639-82/ Ст3сп, Ст3сп5, В-Ст3сп (С255, Ст2сп) | Трубы | 510 | 510 | Несоответствие поверхности металлоизделий |  | Степень окисления до С (Инструкция № И 027-2024 от 27.11.24. Методика визуального и измерительного контроля степени окисления поверхности металла и критерии ее оценки)
18 | В00-0000189 | 02.10.2026 | Приобретение товаров и услуг 0000-004590 от 01.10.2026 15:31:18 | Поставщик | ГК Демидов ООО (ЭДО Такском ЗП) | Основной склад | _уу_Труба 42*2,0 ГОСТ 10704-91/ Ст3сп, Ст3сп5, В-Ст3сп (С255, Ст2сп) | Трубы | 10507 | 10507 | Заусенец в виде металлической стружки |  | По торцевым поверхностям реза заусенцы в виде металлической стружки
19 | В00-0000189 | 02.10.2026 | Приобретение товаров и услуг 0000-004590 от 01.10.2026 15:31:18 | Поставщик | ГК Демидов ООО (ЭДО Такском ЗП) | Основной склад | _уу_Труба 51*2,0 ГОСТ 10704-91/ Ст3сп, Ст3сп5, В-Ст3сп (С255, Ст2сп) | Трубы | 4575 | 4575 | Заусенец в виде металлической стружки |  | По торцевым поверхностям реза заусенцы в виде металлической стружки
20 | В00-0000189 | 02.10.2026 | Приобретение товаров и услуг 0000-004590 от 01.10.2026 15:31:18 | Поставщик | ГК Демидов ООО (ЭДО Такском ЗП) | Основной склад | _уу_Труба 32*2,0 ГОСТ 10704-91/ Ст3сп, Ст3сп5, В-Ст3сп (С255, Ст2сп) | Трубы | 5418 | 5418 | Невыполнение требований НТД |  | Вмятины размером 20*25 мм, глубиной до 3,94 мм – не менее 3 шт. Отклонение от прямолинейности до 20 мм - не менее 5 шт. Точное количество труб с вмятинами и искривлениями возможно определить после контроля каждой трубы. По торцевым поверхностям реза заусенцы в виде металлической стружки.
21 | В00-0000185 | 29.09.2026 | Поступление от переработчика 0000-000803 от 27.09.2026 14:00:58 | Переработчик | МК ВОЛГАДОН ООО (ЭДО Таксом ЗП согл 21.05.2024) | Склад ПДС черный | (ПФК(закупка)) Решетка сварная балочная СБР1.2 (от поставщика/переработчика) | МК, другое | 36 | 3463.92 | Невыполнение требований НТД | Устранимое | 1.Дефекты сварных швов: брызги, незавершенный шов, поры. 2.Шов №1 (дет. 1 – дет. 2): смещение свариваемых кромок до 3 мм (на 7 изделиях).
22 | В00-0000182 | 28.09.2026 |  | Переработчик | ЖИВАЯ СТАЛЬ ООО(ЭДО Такском ЗП увед. от 01.09.2026) | ЖИВАЯ СТАЛЬ ООО(ЭДО Такском ЗП увед. от 01.09.2026) | (ВП_ПФ) Скрепитель перил 2 (раскрой) | МК, другое | 9 | 1.71 | Несоответствие геометрических размеров |  | Э 651.00.00.008: 155°±10 – фактически 139°
23 | В00-0000182 | 28.09.2026 |  | Переработчик | ЖИВАЯ СТАЛЬ ООО(ЭДО Такском ЗП увед. от 01.09.2026) | ЖИВАЯ СТАЛЬ ООО(ЭДО Такском ЗП увед. от 01.09.2026) | (ВП_ПФК) Рама 2 (сварка) | МК, другое | 1 | 125.17 | Несоответствие геометрических размеров |  | Э 651.03.00.000: 1778 ±1 - фактически 1740.
24 | В00-0000182 | 28.09.2026 |  | Переработчик | ЖИВАЯ СТАЛЬ ООО(ЭДО Такском ЗП увед. от 01.09.2026) | ЖИВАЯ СТАЛЬ ООО(ЭДО Такском ЗП увед. от 01.09.2026) | (ВП_ПФК) Балка 1 (вход 2) (сварка) | МК, другое | 2 | 163.5 | Невыполнение требований НТД |  | Э 652.02.00.000: Дет. 3 – вмятина до 4 мм по полке швеллера. Дефекты сварных швов -брызги металла.
25 | В00-0000182 | 28.09.2026 |  | Переработчик | ЖИВАЯ СТАЛЬ ООО(ЭДО Такском ЗП увед. от 01.09.2026) | ЖИВАЯ СТАЛЬ ООО(ЭДО Такском ЗП увед. от 01.09.2026) | (ВП_ПФ) Профиль перил 2 (резка в размер) | МК, другое | 2 | 47.66 | Отсутствует монтажное отверстие предусмотренное КД |  | Э 651.00.00.002: 11 сквозных отв. 18х30 – фактически 10 сквозных отв. 18х30.
26 | В00-0000187 | 30.09.2026 |  | Переработчик | ЮЗМ ООО(ЭДО Такском ЗП увед. от 31.03.2026) | ЮЗМ ООО(ЭДО Такском ЗП увед. от 31.03.2026) | (ПРЯМ.П) Консоль В-20/12/Д372-1,4-б (ЮЗМ ООО) | МК, другое | 2 | 447.02 | Несоответствие требованиям КД | Взять в работу с доработкой; | Покрытие черного цвета на всей внешней поверхности изделий, не обеспечено перекрывание на локальных участках (несплошности). Толщина покрытия от 80 мкм до 197 мкм.
27 | В00-0000187 | 30.09.2026 |  | Переработчик | ЮЗМ ООО(ЭДО Такском ЗП увед. от 31.03.2026) | ЮЗМ ООО(ЭДО Такском ЗП увед. от 31.03.2026) | (ПРЯМ.П) Консоль В-20/8/Д360-1,4-б (ЮЗМ ООО) | МК, другое | 1 | 159.98 | Несоответствие требованиям КД | Взять в работу с доработкой; | Покрытие черного цвета на всей внешней поверхности изделий, не обеспечено перекрывание на локальных участках (несплошности). Толщина покрытия от 80 мкм до 197 мкм.
28 | В00-0000187 | 30.09.2026 |  | Переработчик | ЮЗМ ООО(ЭДО Такском ЗП увед. от 31.03.2026) | ЮЗМ ООО(ЭДО Такском ЗП увед. от 31.03.2026) | (ПРЯМ.П) Элемент закладной ЗФ-20/8/Д360-2,5-б (ЮЗМ ООО) | МК, другое | 1 | 94.69 | Несоответствие требованиям КД | Взять в работу с доработкой; | Покрытие черного цвета на всей внешней поверхности изделий, не обеспечено перекрывание на локальных участках (несплошности). Толщина покрытия от 80 мкм до 197 мкм.