## Лист_1
№ п/п | Номер | Дата | Место проведения контроля | Номенклатура | Группа номенклатуры | Кол., шт. | Кол., кг | Вид несоответствия | Несоответствие | Критичность несоответствия | Склад (место возникновения) | Ответственное подразделение за несоответствие | Ответственная смена за несоответствие | Коренная причина возникновения | Коренная причина необнаружения | Корректирующие действия | Затраты на доработку
1 | В00-0000050 | 25.03.2026 | Склад готовой продукции | _уу_(РАЗДЕЛИТЕЛЬНАЯ) Пленка для демпферного устройства ФО-2 фон+Сегмент 1+Сегмент 2+Сегмент 3 (белая | СиМ | 5 | 9.815 | Невыполнение требований НТД | По КД размер 880(-2)мм, фактически 872-878мм, 870-876мм, 876мм. Отслаивание кромки. На поверхности пленки загрязнения липким (клейким) веществом, краской. Механические повреждения. | Малозначительное Неустранимое | Логистика | Участок производства настилов | Невозможно установить | Упаковка не обеспечивает сохранность изделия при хранении и транспортировке | Не указана | Продукция приходит к нам в рулонах, и так же хранится. Продукция с браком была перемещена в 5 корпус с производства.
2 | И00-0000001 | 12.01.2026 | Корпус №09 | (ПФК) Настил Р 44,4х11,1/30х2 1 А 1000х1000 (сварка лазерная) | Настилы прессованные | 1 | 20.47 | Невыполнение требований НТД | 1. Выступ связующих элементов относительно несущих полос 1,5 мм (по СТО не более 0,5 мм) | Устранимое | УПН корпус №9 | Участок производства настилов | Невозможно установить | Неправильное выполнение технологических операций по сварке | Невнимательность исполнителя | разработаны ранее | Не отражены в 1C:ERP
3 | И00-0000001 | 12.01.2026 | Корпус №09 | (ПФК) Настил Р 44,4х11,1/30х2 1 А 1000х1000 (сварка лазерная) | Настилы прессованные | 20 | 409.4 | Невыполнение требований НТД | 1. Занижение обрамляющего элемента относительно несущей полосы 1,2 мм (по СТО не более 1 мм). 2. Несплавление | Устранимое | УПН корпус №9 | Участок производства настилов | Невозможно установить | Неправильное выполнение технологических операций по сварке | Невнимательность исполнителя | разработаны ранее | Не отражены в 1C:ERP
4 | И00-0000002 | 13.01.2026 | Корпус №11 | (ПФК) Деформационная секция №1 (сварка) | ФО | 30 | 295.2 | Невыполнение требований НТД | 1.Зазор между деталями 2 до 2,5 мм. 2. Брызги металла. 3. Неравномерные ширина и поверхность сварных швов. 4. Кратер. | Устранимое | УМИ корпус №11 | Участок металлоизделий | Смена В УМИ | Малый опыт работы на оборудовании/технологической операции | Невнимательность исполнителя | Провести дополнительный инструктаж о качестве выпускаемой продукции. Отв. сменный мастер. | Не отражены в 1C:ERP
5 | И00-0000002 | 13.01.2026 | Корпус №11 | (ПФК) Деформационная секция №1 (сварка) | ФО | 2 | 19.68 | Дефекты сварных швов | 1. Прожог. 2. Брызги металла. 3. Неравномерные ширина и поверхность сварных швов. 4. Сварные швы не зачищены. | Устранимое | УМИ корпус №11 | Участок металлоизделий | Смена В УМИ | Малый опыт работы на оборудовании/технологической операции | Невнимательность исполнителя | Провести дополнительный инструктаж о качестве выпускаемой продукции. Отв. сменный мастер. | Не отражены в 1C:ERP
6 | И00-0000002 | 13.01.2026 | Корпус №11 | (ПФК) Деформационная секция №1 (сварка) | ФО | 20 | 196.8 | Дефекты сварных швов | 1. Прожог. 2. Брызги металла. 3. Неравномерные ширина и поверхность сварных швов. 4. Сварные швы не зачищены. | Устранимое | УМИ корпус №11 | Участок металлоизделий | Смена В УМИ | Малый опыт работы на оборудовании/технологической операции | Невнимательность исполнителя | Провести дополнительный инструктаж о качестве выпускаемой продукции. Отв. сменный мастер. | Не отражены в 1C:ERP
7 | И00-0000003 | 13.01.2026 | Участок производства настилов | (ПФК) Настил Р 44,4х11,1/30х2 1 А 1696х1000 (сварка лазерная) | Настилы прессованные | 19 | 672.22 | Невыполнение требований НТД | 1. Брызги металла. 2. Натёк 3. Заусенцы. 4. Остатки сварочной проволоки. | Устранимое | УПН корпус №9 | Участок производства настилов | Смена В УПН | Недостаточный уровень компетенций для проведения технического контроля | Невнимательность исполнителя | Если исполнитель будет иметь малый опыт работы на РЦ Сварка лазерная, будет усилен текущий конроль со стороны мастера и бригадира. | Не отражены в 1C:ERP
8 | И00-0000004 | 14.01.2026 | Корпус №11 | ДЛЯ ЗК 496 и 497_(ПФК) Секция ограждения пешеходного 427-1,0Д/2,0 Крест (80) (сварка) | ПО | 44 | 513.92 | Невыполнение требований НТД | 1. Отклонение от прямолинейности детали поз.6. 5 мм (по СТО не более 0,3% от 940 мм = 2,8 мм). 2. Поры. 3. Незавареный кратер. 4. Натеки. 5. Брызги металла. 6. Заусенцы | Устранимое | УМИ корпус №11 | Участок металлоизделий | Невозможно установить | Невнимательность исполнителя | Невнимательность исполнителя | Провести дополнительный инструктаж о качестве выпускаемой продукции. Отв. см. мастера Зайков Е.Д., Шабанов Е.А. 44 шт. смена "А", 24 шт. смена "В". | Не отражены в 1C:ERP
9 | И00-0000004 | 14.01.2026 | Корпус №11 | ДЛЯ ЗК 496 и 497_(ПФК) Секция ограждения пешеходного 427-1,0Д/2,0 Крест (80) (сварка) | ПО | 24 | 280.32 | Дефекты сварных швов | 1. Незавареный кратер. 2. Натеки. 3. Брызги металла. 4. Заусенцы | Устранимое | УМИ корпус №11 | Участок металлоизделий | Невозможно установить | Невнимательность исполнителя | Невнимательность исполнителя | Провести дополнительный инструктаж о качестве выпускаемой продукции. Отв. см. мастера Зайков Е.Д., Шабанов Е.А. 44 шт. смена "А", 24 шт. смена "В". | Не отражены в 1C:ERP
10 | И00-0000005 | 14.01.2026 | Склад ПФ | (ПФ) Труба 57х3,5 L=300 мм заготовка L=6000 мм (резка в размер) | Опоры | 1 | 1.38 | Механическое повреждение | Кривизна по ГОСТ 10704 не должна превышать 1,5мм на 1 метр длины. Фактически кривизна составляет 74мм на 1 метр длины. Общая кривизна составила 134мм. | Неустранимое | Не определено | Невозможно установить | - | - | - | -
11 | И00-0000006 | 14.01.2026 | Участок производства настилов | (ПФК) Настил Р 44,4х11,1/30х2 1 А 1000х1000 (сварка лазерная) | Настилы прессованные | 25 | 511.75 | Невыполнение требований НТД | 1. Натёки металла на внешней стороне несущих полос. 2. Заусенец после механической обработки. | Устранимое | УПН корпус №9 | Участок производства настилов | Смена Б УПН | Неправильное выполнение технологических операций по сварке | Невнимательность исполнителя | Усилен промежуточный контроль со стороны мастера и бригадира. Проведена разъяснительная беседа с исполнителем. | Не отражены в 1C:ERP
12 | И00-0000007 | 15.01.2026 | Корпус №11 | (ПФК) Секция основная ФО-2 (сварка) | ФО | 17 | 497.08 | Дефекты сварных швов | 1. Сварной шов №2 выполнен по незамкнутой линии. 2. Брызги металла. 3. Незавареный кратер. | Устранимое | УМИ корпус №11 | Участок металлоизделий | Смена А УМИ | Нарушение режимов работы оборудования | Невнимательность исполнителя | 1.Усилить контроль за выпуском данной продукции. 2.Ознакомить с классификатором дефектов металлоконструкций. Отв.см.мастер/бригадир | Не отражены в 1C:ERP
13 | И00-0000008 | 15.01.2026 | Корпус №11 | (ПФК) Деформационная секция №3 (сварка) | ФО | 30 | 292.2 | Дефекты сварных швов | 1. Наплавные сопряжения сварных швов. 2. Брызги металла. 3. Сварныеи швы неправильной формы (Катет шва по КД 2, фактически до 6). 4. Остатки сварочной проволоки. 5. Несплавление с основным металлом. 6. Шлак на сварных швах. | Устранимое | УМИ корпус №11 | Участок металлоизделий | Смена А УМИ | Малый опыт работы на оборудовании/технологической операции | Невнимательность исполнителя | Провести повторный инструктаж о качестве выпускаемой продукции. Отв. сменный мастер. | Не отражены в 1C:ERP
14 | И00-0000009 | 15.01.2026 | Корпус №11 | (ПФК) Секция основная ФО-2 (сварка) | ФО | 16 | 467.84 | Дефекты сварных швов | 1. Сварной шов №1 выполнен по незамкнутой линии. 2. Цепочка пор. 3. Брызги металла. 4. Сварной шов неполной длины. 5. Подрезы. 6. Натеки. | Устранимое | УМИ корпус №11 | Участок металлоизделий | Смена А УМИ | Нарушение режимов работы оборудования | Невнимательность исполнителя | 1.Усилить контроль за выпуском данной продукции. 2.Ознакомить с классификатором дефектов металлоконструкций. Отв.см.мастер/бригадир | Не отражены в 1C:ERP
15 | И00-0000010 | 16.01.2026 | Корпус №11 | (ПФК) Деформационная секция №3 (сварка) | ФО | 34 | 331.16 | Дефекты сварных швов | 1. Наплавные сопряжения сварных швов. 2. Брызги металла. 3. Шлак на сварных швах. | Устранимое | УМИ корпус №11 | Участок металлоизделий | Смена Б УМИ | Малый опыт работы на оборудовании/технологической операции | Невнимательность исполнителя | провести беседу с оператором | Отражены в 1C:ERP
16 | И00-0000011 | 16.01.2026 | Склад готовой продукции | ГПЦ(настил)(40) Настил Р 44,4х11,1/30х2 1 А Zn 1000х1000 | Настилы прессованные | 12 | 245.64 | Механическое повреждение | Механические повреждения, забоины цинкового покрытия. | Неустранимое Устранимое | Логистика | Участок металлоизделий | Невозможно установить | Низкий уровень организации процесса | Невнимательность исполнителя | Повреждения были нанесены снегоуборочной техникой, т.к. кроме данной техники в районе хранения продукции никто не работал. На данный момент изменили с | Не отражены в 1C:ERP
17 | И00-0000012 | 19.01.2026 | Основной склад | ГПЦ(60) Опора МСД-Ф-4-8,5-01-ц СТО 07525912-300-2021 (СФ-400-8,5-01-ц) (ОО 247.00.00.000 СБ) | Опоры | 5 | 1835 | Невыполнение технических требований КД | Не выполнение технических требований пп. 4; 8 | Малозначительное | ЦЦ БЛ | Участок металлоизделий | Невозможно установить | В чертежах отсутствует исчерпывающая информация, необходимая для изготовления | Не указана | Скорректировать РС и маршрут изготовления Отв. ЦТОЗ
18 | И00-0000013 | 19.01.2026 | Корпус №11 | (ПФК) Элемент закладной ЗФ-20/12/Д372-2,5 (ЭЗ 233.00.00.000 СБ) (сварка) | Опоры | 16 | 2304 | Невыполнение требований НТД | 1. Брызги металла. 2. Заусенцы. | Устранимое | УМИ корпус №11 | Участок металлоизделий | Смена В УМИ | Нарушение требований технологической документации | Невнимательность исполнителя | проведена беседа с исполнителем | Не отражены в 1C:ERP
19 | И00-0000015 | 20.01.2026 | Корпус №09 | (ПФК) Настил Р 44,4х11,1/30х2 1 А 1696х1000 (сварка лазерная) | Настилы прессованные | 1 | 35.38 | Механическое повреждение | Механическое повреждение неущей полосы. | Устранимое | УПН корпус №9 | Участок производства настилов | Смена В УПН | Малый опыт работы на оборудовании/технологической операции | Недостаточный уровень компетенций для проведения технического контроля | Если исполнитель будет иметь малый опыт работы на РЦ Сварка лазерная, будет усилен текущий конроль со стороны мастера и бригадира. | Не отражены в 1C:ERP
20 | И00-0000015 | 20.01.2026 | Корпус №09 | (ПФК) Настил Р 44,4х11,1/30х2 1 А 1696х1000 (сварка лазерная) | Настилы прессованные | 1 | 35.38 | Механическое повреждение | Толщина несущей полосы на участке 10 мм составляет 0.5 мм. | Устранимое | УПН корпус №9 | Участок производства настилов | Смена В УПН | Малый опыт работы на оборудовании/технологической операции | Недостаточный уровень компетенций для проведения технического контроля | Если исполнитель будет иметь малый опыт работы на РЦ Сварка лазерная, будет усилен текущий конроль со стороны мастера и бригадира. | Не отражены в 1C:ERP
21 | И00-0000016 | 20.01.2026 | Корпус №11 | (ПФ) Настил Р 44,4х22,2/30х2 1 А 1200х1000 (зачистка после сварки) | Настилы прессованные | 25 | 484.25 | Невыполнение требований НТД | Выступание обрамляющего элемента на несущими полосами 1.5-2 мм. | Устранимое | УПН корпус №13 | Участок производства настилов | Смена Б УПН | Малый опыт работы на оборудовании/технологической операции | Невнимательность исполнителя | Усилен промежуточный контроль со стороны мастера и бригадира. Проведена разъяснительная беседа с исполнителем. | Не отражены в 1C:ERP
22 | И00-0000017 | 20.01.2026 | Корпус №09 | (ПФК) Настил Р 44,4х11,1/30х2 1 А 1696х1000 (сварка лазерная) | Настилы прессованные | 20 | 707.6 | Невыполнение требований НТД | Налипший шлак, несплавление, брызги металла. | Устранимое | УПН корпус №9 | Участок производства настилов | Смена Б УПН | Неправильное выполнение технологических операций по сварке | Невнимательность исполнителя | С сотрудниками проведена беседа о необходимости периодической очистки шлака на контактной сварке, чтобы избежать налипания шлака на обрамления. С сотр | Не отражены в 1C:ERP
23 | И00-0000017 | 20.01.2026 | Корпус №09 | (ПФК) Настил Р 44,4х11,1/30х2 1 А 1696х1000 (сварка лазерная) | Настилы прессованные | 2 | 70.76 | Невыполнение требований НТД | Несплавление, заусенцы. | Устранимое | УПН корпус №9 | Участок производства настилов | Смена Б УПН | Неправильное выполнение технологических операций по сварке | Невнимательность исполнителя | С сотрудниками проведена беседа о необходимости периодической очистки шлака на контактной сварке, чтобы избежать налипания шлака на обрамления. С сотр | Не отражены в 1C:ERP
24 | И00-0000018 | 21.01.2026 | Корпус №11 | (ПФК) Секция основная ФО-2 (сварка) | ФО | 25 | 731 | Невыполнение требований НТД | Дефекты сварных швов: 1. Сварной шов неправильной формы (по КД катет шва 4, фактически 6-8). 2. Плохое повторное возбуждение дуги. 3. Подрезы. 4. Натеки. 5. Отсутствие плавного перехода к основному металлу. 6. Брызги металла. 7. Шлак на сварных швах. 8. Незавареный кратер. 9. Сварной шов №1 выполнен по незамкнутой линии. 10. Наплавные сопряжения сварных соединений. 11. Поры. 12. Сварной шов неполной длины. Дефекты темической резки: 1. Цепочка застывших капель. 2. Налипший шлак. | Устранимое | УМИ корпус №11 | Участок металлоизделий | Смена А УМИ | Нарушение режимов работы оборудования | Невнимательность исполнителя | 1.Усилить контроль за выпуском данной продукции. 2.Ознакомить с классификатором дефектов металлоконструкций. Отв.см.мастер/бригадир | Не отражены в 1C:ERP
25 | И00-0000019 | 21.01.2026 | Склад готовой продукции | ПФЦ(80) Основание ФО-У-90-2-Б(Г) (оцинкование) | ФО | 6 | 1473 | Отклонение формообразования и линейных размеров | Искривление детали 2 (направляющий швеллер): зазор между натянутой струной и полкой швеллера должен быть не более 5 мм, фактически 10-18 мм. Искривление детали 1 (плита основания): зазор между листом и стальной линейкой должен быть не более 1,5 мм, фактически 5-12 мм. | Устранимое | ЦЦ БЛ | Участок металлоизделий | Невозможно установить | Ошибки в настройке и контроле режимов обработки и производства | Не проведён технический контроль продукции, сырья, материалов, комплектующих | Ввести дополнительный контроль волнистости изделия на участках УМК (после сварки) и ЦГЦ (после цинкования) | Не отражены в 1C:ERP
26 | И00-0000020 | 21.01.2026 | Корпус №11 | (ПФК) Вставка отрывная ВО-140 (сварка) | ДО | 896 | 934.528 | Брызги металла | Брызги металла | Устранимое | УМИ корпус №11 | Участок металлоизделий | Смена А УМИ | Незнание/непонимание требований к качеству продукции | Невнимательность исполнителя | Усилить контроль | Не отражены в 1C:ERP
27 | И00-0000021 | 21.01.2026 | Корпус №09 | (ПФК) Настил Р 44,4х11,1/30х2 1 А 1696х1000 (сварка лазерная) | Настилы прессованные | 20 | 707.6 | Невыполнение требований НТД | 1. Занижение обрамляющего элемента относительно несущей полосы до 1,7 мм. 2. Выступание связующих элементов над несущими полосами - до 2 мм. 3. Налипший шлак. | Устранимое | УПН корпус №9 | Участок производства настилов | Смена А УПН | Малый опыт работы на оборудовании/технологической операции | Невнимательность исполнителя | разработаны ранее | Не отражены в 1C:ERP
28 | И00-0000021 | 21.01.2026 | Корпус №09 | (ПФК) Настил Р 44,4х22,2/30х2 1 А 1200х1000 (сварка лазерная) | Настилы прессованные | 25 | 484.25 | Невыполнение требований НТД | 1. Прерывистый сварной шов - отсутствие проплавления связующих элементов. 2. Несплавление. 3. Прожог. 4. Налипший шлак. | Устранимое | УПН корпус №9 | Участок производства настилов | Смена А УПН | Малый опыт работы на оборудовании/технологической операции | Невнимательность исполнителя | разработаны ранее | Не отражены в 1C:ERP
29 | И00-0000022 | 21.01.2026 | Корпус №11 | (ПФК) Основание дополнительное ФО-У-110-2-Б(Г) (сварка) | ФО | 4 | 401.48 | Дефекты сварных швов | 1. Цепочка пор. 2. Незаваренный кратер. 3. Плохое повторное возбуждение дуги. 4. Брызги металла. | Устранимое | УМИ корпус №11 | Участок металлоизделий | Смена А УМИ | Незнание/непонимание требований к качеству продукции | Невнимательность исполнителя | 1.Усилить контроль за выпуском данной продукции. 2.Ознакомить с классификатором дефектов металлоконструкций. Отв.см.мастер/бригадир | Не отражены в 1C:ERP
30 | И00-0000023 | 22.01.2026 | Корпус №13 | ПФК(закупка) Ствол опоры ФГН-10,0-02 (ОО 270.01.00.000 СБ) (от поставщика/переработчика) | Опоры | 1 | 138.49 | Отклонение от прямолинейности | Отклонение от прямолинейности ствола опоры до 25 мм на дет. 3 Стержень опоры ФГН-10-02 | Устранимое | УМИ корпус №11 | Участок металлоизделий | Невозможно установить | Ошибки в настройке и контроле режимов обработки и производства | Невнимательность исполнителя | Провести беседу с операторами выполняющими операцию правка о качестве выпускаемой продукции. Отв. см. мастера. | Не отражены в 1C:ERP
31 | И00-0000024 | 22.01.2026 | Корпус №09 | (ПФК) Настил Р 44,4х11,1/30х2 1 А 1000х1000 (сварка лазерная) | Настилы прессованные | 25 | 511.75 | Невыполнение технических требований КД | Отсутствие лазерной сварки. | Устранимое | УПН корпус №9 | Участок производства настилов | Смена В УПН | Малый опыт работы на оборудовании/технологической операции | Невнимательность исполнителя | разработаны ранее | Не отражены в 1C:ERP
32 | И00-0000024 | 22.01.2026 | Корпус №09 | (ПФК) Настил Р 44,4х22,2/30х2 1 А 1200х1000 (сварка лазерная) | Настилы прессованные | 35 | 677.95 | Дефекты сварных швов | 1. Несплавление. 2. Брызги металла до 2,5 мм. 3. Налипший шлак. | Устранимое | УПН корпус №9 | Участок производства настилов | Смена В УПН | Малый опыт работы на оборудовании/технологической операции | Невнимательность исполнителя | разработаны ранее | Не отражены в 1C:ERP
33 | И00-0000024 | 22.01.2026 | Корпус №09 | (ПФК) Настил Р 44,4х22,2/30х2 1 А 1200х1000 (сварка лазерная) | Настилы прессованные | 25 | 484.25 | Невыполнение технических требований КД | Отсутствие лазерной сварки. | Устранимое | УПН корпус №9 | Участок производства настилов | Смена В УПН | Малый опыт работы на оборудовании/технологической операции | Невнимательность исполнителя | разработаны ранее | Не отражены в 1C:ERP
34 | И00-0000025 | 22.01.2026 | Корпус №11 | (ПФК) Консоль отрывная КО-150-W (сварка) | ДО | 704 | 1300.992 | Брызги металла | Брызги металла | Устранимое | УМИ корпус №11 | Участок металлоизделий | Смена Б УМИ | Нарушение требований технологической документации | Невнимательность исполнителя | Провести беседу с исполнителем о качестве выпускаемой продукции | Не отражены в 1C:ERP
35 | И00-0000026 | 22.01.2026 | Корпус №11 | (ПФК) Секция дополнительная начальная ФО-2 (сварка) | ФО | 3 | 102.42 | Дефекты сварных швов | 1. Поры. 2. Незаваренный кратер. 3. Натеки. 4. Брызги металла. | Устранимое | УМИ корпус №11 | Участок металлоизделий | Смена Б УМИ | Невнимательность исполнителя | Невнимательность исполнителя | Провести беседу с исполнителем о качестве выпускаемой продукции. Отв. см. мастер Андреюшкин А.П. | Не отражены в 1C:ERP
36 | И00-0000027 | 22.01.2026 | Корпус №09 | (ПФК) Настил Р 44,4х11,1/30х2 1 А 1000х1000 (сварка лазерная) | Настилы прессованные | 2 | 40.94 | Невыполнение требований НТД | 1. Отсутствие лазерной сварки (1 настил). 2. Отклонение от прямоугольности торцевого реза несущей полосы по отношению к плоскости настила - 4 мм. 3. Несплавление. | Устранимое | УПН корпус №9 | Участок производства настилов | Смена В УПН | Невнимательность исполнителя | Недостаточный уровень компетенций для проведения технического контроля | Дополнительный контроль со стороны мастера и бригадира. | Не отражены в 1C:ERP
37 | И00-0000028 | 22.01.2026 | Корпус №11 | (ПФК) Секция балки переходная СБП-W/3-М5 (сварка) | ДО | 70 | 535.92 | Незаваренный кратер | Незавареные кратеры. | Устранимое | УМИ корпус №11 | Участок металлоизделий | Смена Б УМИ | Нарушение требований технологической документации | Невнимательность исполнителя | проведена беседу с исполнителем | Отражены в 1C:ERP
38 | И00-0000029 | 22.01.2026 | Корпус №11 | (ПФК) Элемент демпфера переходной ЭП-ФО(2)/ДД-2375 (сварка) | ФО | 4 | 136.86 | Дефекты сварных швов | 1. Поры. 2. Незаваренный кратер. 3. Брызги металла | Устранимое | УМИ корпус №11 | Участок металлоизделий | Смена А УМИ | Незнание/непонимание требований к качеству продукции | Невнимательность исполнителя | 1.Усилить контроль за выпуском данной продукции. 2.Ознакомить с классификатором дефектов металлоконструкций. Отв.см.мастер/бригадир | Не отражены в 1C:ERP
39 | И00-0000030 | 22.01.2026 | Корпус №11 | (ПФ) Настил Р 44,4х22,2/30х2 1 А 1200х1000 (сварка) | Настилы прессованные | 3 | 58.11 | Несплавление | Несплавления в местах сопряжения обрамляющего элемента с несущей полосой. | Устранимое | УПН корпус №9 | Участок производства настилов | Смена А УПН | Малый опыт работы на оборудовании/технологической операции | Невнимательность исполнителя | разработаны ранее | Не отражены в 1C:ERP
40 | И00-0000031 | 23.01.2026 | Корпус №11 | (ПФК) Опора МСД-Ф-4-8,5-01 СТО 07525912-300-2021 (СФ-400-8,5-01) (ОО 247.00.00.000 СБ) (сварка) | Опоры | 7 | 2569 | Дефекты сварных швов | 1. Незавареный кратер. 2. Не выполнено требование «Заварить» | Устранимое | УМИ корпус №11 | Участок металлоизделий | Смена В УМИ | Нарушение требований технологической документации | Невнимательность исполнителя | Провести повторный инструктаж о дефектах м/и | Не отражены в 1C:ERP
41 | И00-0000032 | 23.01.2026 | Корпус №11 | (ПФ) Заготовка настила Р 44,4х11,1/30х2 1 А 1696х1000 (слесарная) | Настилы прессованные | 3 | 102 | Несплавление | Несплавления в местах сопряжения обрамляющего элемента с несущей полосой. | Устранимое | УПН корпус №9 | Участок производства настилов | Смена А УПН | Малый опыт работы на оборудовании/технологической операции | Невнимательность исполнителя | разработаны ранее | Не отражены в 1C:ERP
42 | И00-0000032 | 23.01.2026 | Корпус №11 | (ПФ) Заготовка настила Р 44,4х11,1/30х2 1 А 1696х1000 (слесарная) | Настилы прессованные | 3 | 102 | Невыполнение требований НТД | 1. Механическое повреждение. 2. Несплавления в местах сопряжения обрамляющего элемента с несущей полосой. | Устранимое | УПН корпус №9 | Участок производства настилов | Смена А УПН | Малый опыт работы на оборудовании/технологической операции | Невнимательность исполнителя | разработаны ранее | Не отражены в 1C:ERP
43 | И00-0000033 | 23.01.2026 | Корпус №09 | (ПФК) Настил Р 44,4х22,2/30х2 1 А 1200х1000 (сварка лазерная) | Настилы прессованные | 2 | 38.74 | Механическое повреждение | Механическое повреждение | Устранимое | УПН корпус №9 | Участок производства настилов | Смена Б УПН | Неправильное выполнение технологических операций по сварке | Невнимательность исполнителя | Усилен промежуточный контроль со стороны мастера и бригадира. Проведена разъяснительная беседа с исполнителем. | Не отражены в 1C:ERP
44 | И00-0000034 | 23.01.2026 | Корпус №11 | (ПФ) Заготовка настила Р 44,4х11,1/30х2 1 А 1696х1000 (слесарная) | Настилы прессованные | 20 | 680 | Невыполнение требований НТД | 1. Заусенцы. 2. Несплавления в местах сопряжения обрамляющего элемента с несущей полосой. | Устранимое | УПН корпус №9 | Участок производства настилов | Смена А УПН | Малый опыт работы на оборудовании/технологической операции | Невнимательность исполнителя | разработано ранее | Не отражены в 1C:ERP
45 | И00-0000034 | 23.01.2026 | Корпус №11 | (ПФ) Заготовка настила Р 44,4х11,1/30х2 1 А 1696х1000 (слесарная) | Настилы прессованные | 2 | 68 | Несплавление | Несплавления в местах сопряжения обрамляющего элемента с несущей полосой. | Устранимое | УПН корпус №9 | Участок производства настилов | Смена А УПН | Малый опыт работы на оборудовании/технологической операции | Невнимательность исполнителя | разработано ранее | Не отражены в 1C:ERP
46 | И00-0000035 | 23.01.2026 | Корпус №11 | (ПФК) Консоль прямая В-20/8/Д360-24/8/Д360-1,0 (слесарная) | Опоры | 17 | 2023 | Налипший шлак | Налипший шлак | Устранимое | УМИ корпус №11 | Участок металлоизделий | Смена Б УМИ | Нарушение требований технологической документации | Невнимательность исполнителя | Провести беседу с иполнителями о качестве выпускаемой продукции | Не отражены в 1C:ERP
47 | И00-0000036 | 26.01.2026 | Основной склад | ГПЦ(80) Труба водоотводная ВТ4' (Ц 194.04.04.000 СБ) | МК, другое | 2 | 428.36 | Невыполнение технических требований КД | Невыполнены технические требования пункты 6 | Устранимое | ЦЦ БЛ | Участок металлоизделий | Невозможно установить | Недостаточная ясность и детализация процедур | Не указана | Разработаны ранее | Не отражены в 1C:ERP
48 | И00-0000036 | 26.01.2026 | Основной склад | ГПЦ(120) Труба ВТ1 (Ц 194.06.03.000 СБ) | МК, другое | 2 | 174.08 | Невыполнение технических требований КД | Невыполнены технические требования пункты 4 ;6 | Устранимое | ЦЦ БЛ | Участок металлоизделий | Невозможно установить | Недостаточная ясность и детализация процедур | Не указана | Разработаны ранее | Не отражены в 1C:ERP
49 | И00-0000036 | 26.01.2026 | Основной склад | ГПЦ(120) Труба ВТ2 (Ц 194.06.04.000) | МК, другое | 2 | 266.72 | Невыполнение технических требований КД | Невыполнены технические требования пункты 4 ;6 | Устранимое | ЦЦ БЛ | Участок металлоизделий | Невозможно установить | Недостаточная ясность и детализация процедур | Не указана | Разработаны ранее | Не отражены в 1C:ERP
50 | И00-0000037 | 26.01.2026 | Основной склад | ГПСкомпл(80) Опора МНО-ФГ-10-02-ц СТО 07525912-300-2021 (ФГН-10,0-02-ц) (ОО 270.00.00.000 СБ) | Опоры | 140 | 19880 | Невыполнение требований НТД | Зазор между деталями: Крышка лючка опоры (ОО 270.00.00.001) и Обечайка прямая (ОО 270.01.02.002) составляет 4-6 мм. ОО 270.01.02.000 СБ (Лючок): - размер 108* мм, фактически 110-115 мм. ОО 270.00.00.001 (Крышка лючка) - размер 88±0,435 мм, фактически 88 мм. | Устранимое | УМИ корпус №11 | Участок металлоизделий | Невозможно установить | Недостаточная ясность и детализация процедур | Не указана | Скорректировать КД 30.01.2026 | Не отражены в 1C:ERP
51 | И00-0000038 | 26.01.2026 | Корпус №13 | (ПФК) Настил SP 34х38/30х2 А 1000х500 (сварка) | Настилы сварные | 6 | 65.28 | Невыполнение требований НТД | 1. Сварной шов неполной длины: 10-14 мм (по КД не менее 17 мм). 2. Брызги металла. 3. Остатки сварочной проволоки. 4. Натёки. 5. Прихватки. 6. Утонение металла несущей полосы. | Устранимое | УПН корпус №13 | Участок производства настилов | Смена А УПН | Малый опыт работы на оборудовании/технологической операции | Невнимательность исполнителя | разработаны ранее
52 | И00-0000039 | 27.01.2026 | Корпус №09 | (ПФК) Настил Р 44,4х11,1/30х2 1 А 1000х1000 (сварка лазерная) | Настилы прессованные | 5 | 102.35 | Невыполнение требований НТД | 1. Острый натёк. 2. Заусенцы. | Устранимое | УПН корпус №9 | Участок производства настилов | Смена В УПН | Малый опыт работы на оборудовании/технологической операции | Невнимательность исполнителя | разработаны ранее | Не отражены в 1C:ERP
53 | И00-0000039 | 27.01.2026 | Корпус №09 | (ПФК) Настил Р 44,4х11,1/30х2 1 А 1000х1000 (сварка лазерная) | Настилы прессованные | 1 | 20.47 | Несоответствие сварного соединения требованиям КД | В процессе доработки несплавления сварной шов Т1-Δ2 выполнен с внешней стороны угла настила. | Устранимое | УПН корпус №9 | Участок производства настилов | Смена В УПН | Малый опыт работы на оборудовании/технологической операции | Невнимательность исполнителя | разработаны ранее | Не отражены в 1C:ERP
54 | И00-0000039 | 27.01.2026 | Корпус №09 | (ПФК) Настил Р 44,4х11,1/30х2 1 А 1696х1000 (сварка лазерная) | Настилы прессованные | 1 | 35.38 | Несплавление | Несплавления в местах сопряжения обрамляющего элемента с несущей полосой. | Устранимое | УПН корпус №9 | Участок производства настилов | Смена В УПН | Малый опыт работы на оборудовании/технологической операции | Невнимательность исполнителя | разработаны ранее | В РАБОТЕ НЕ ВКЛЮЧЕНО В ССЗ +СТРАРОСТИН Д.В.
55 | И00-0000040 | 27.01.2026 | Корпус №09 | (ПФК) Настил Р 44,4х11,1/30х2 1 А 1000х1000 (сварка лазерная) | Настилы прессованные | 30 | 614.1 | Дефекты сварных швов | 1. Прожог, 2. Брызги металла. 3. Несплавление. 4. Остатки сварочной проволоки. 5. Натёки. | Устранимое | УПН корпус №9 | Участок производства настилов | Смена В УПН | Невнимательность исполнителя | Недостаточный уровень компетенций для проведения технического контроля | Дополнительный контроль со стороны мастера и бригадира. | Не отражены в 1C:ERP
56 | И00-0000041 | 27.01.2026 | Участок производства настилов | (ПФК) Настил Р 44,4х11,1/30х2 1 А 1000х1000 (сварка лазерная) | Настилы прессованные | 25 | 511.75 | Дефекты сварных швов | 1. Брызги металла. 2. Остатки сварочной проволоки. 3. Натеки. | Устранимое | УПН корпус №9 | Участок производства настилов | Невозможно установить | Неправильное выполнение технологических операций по сварке | Невнимательность исполнителя | Усилен промежуточный контроль со стороны мастера и бригадира. Проведена разъяснительная беседа с исполнителем. | Не отражены в 1C:ERP
57 | И00-0000042 | 28.01.2026 | Корпус №09 | _уу_Блок световой ИСС 2-200 24В/8Вт IP68 | ОМФП | 1 |  | Невыполнение требований НТД | Не функционируют светодиодные элементы, наличие мех. повреждений | Неустранимое | ОЭУ корпус №9 | Участок металлоизделий | Смена ОЭУ | Не требуется, испытания продукции | Не требуется, испытания продукции | Не требуется, испытания продукции
58 | И00-0000042 | 28.01.2026 | Корпус №09 | _уу_Рамка номера | ОМФП | 3 |  | Механическое повреждение | Механическое повреждение, излом | Неустранимое | ОЭУ корпус №9 | Участок металлоизделий | Смена ОЭУ | Не требуется, испытания продукции | Не требуется, испытания продукции | Не требуется, испытания продукции
59 | И00-0000043 | 28.01.2026 | Корпус №11 | (ПФК) Рама передняя БО 251.01.00.000 (зачистка) | ОМФП | 1 | 140.15 | Невыполнение требований НТД | Дефекты сварных швов: 1. Незаваренный кратер. 2. Поры. 3. Натеки. 4. Плохое повторное возбуждение дуги. 5. Сварной шов неправильной формы (по КД катет 3, фактически 3-6). 6. Брызги металла. | Устранимое | УМИ корпус №11 | Участок металлоизделий | Смена Б УМИ | Нарушение требований технологической документации | Невнимательность исполнителя | Провести инструктаж с исполнителем о качестве изготавлеваемой продукции после сварки и зачистки | Не отражены в 1C:ERP
60 | И00-0000044 | 29.01.2026 | Корпус №09 | (ПФК) Настил Р 44,4х11,1/30х2 1 А 1000х1000 (сварка лазерная) | Настилы прессованные | 2 | 40.94 | Дефекты сварных швов | 1. Отсутствие лазерной сварки. 2. Брызги металла более 1.5 мм. | Устранимое | УПН корпус №9 | Участок производства настилов | Смена А УПН | Малый опыт работы на оборудовании/технологической операции | Невнимательность исполнителя | С сотрудниками проведена беседа о недопустимости данных отклонений. На контактной сварке проведено техничоское обслуживание, с целью исключения неспла | Не отражены в 1C:ERP
61 | И00-0000044 | 29.01.2026 | Корпус №09 | (ПФК) Настил Р 44,4х22,2/30х2 1 А 1200х1000 (сварка лазерная) | Настилы прессованные | 10 | 193.7 | Невыполнение требований НТД | 1. Отклонение несущей полосы от вертикального положения 3-5 мм. 2. Выступ связующего элемента относительно несущей полосы 1-1.5 мм. 3. Несплавление. | Устранимое | УПН корпус №9 | Участок производства настилов | Смена А УПН | Малый опыт работы на оборудовании/технологической операции | Невнимательность исполнителя | С сотрудниками проведена беседа о недопустимости данных отклонений. На контактной сварке проведено техничоское обслуживание, с целью исключения неспла | Не отражены в 1C:ERP
62 | И00-0000045 | 30.01.2026 | Корпус №09 | (ПФК) Настил Р 44,4х22,2/30х2 1 А 1200х1000 (сварка лазерная) | Настилы прессованные | 1 | 19.37 | Отсутствует сварной шов | Отсутствует лазерная сварка. | Устранимое | УПН корпус №9 | Участок производства настилов | Смена В УПН | Невнимательность исполнителя | Недостаточный уровень компетенций для проведения технического контроля | Дополнительный промежуточный контроль со стороны сменного мастера и бригадира. | Не отражены в 1C:ERP
63 | И00-0000046 | 30.01.2026 | Склад сырья котлован | _уу_Труба 51*2,0 ГОСТ 10704-91/ Ст3сп, Ст3сп5, В-Ст3сп (С255, Ст2сп) | СиМ | 29 | 29 | Механическое повреждение | Механическое повреждение. Кривизна до 330мм (допускается до 9мм) | Неустранимое | Логистика | Участок металлоизделий | Невозможно установить | Не соблюдены требования к хранению и транспортировке продукции, сырья, материалов, комплектующих | Невнимательность исполнителя | Проведение инструктажа с водителями погрузчика, и снегоуборочной техники.
64 | И00-0000047 | 02.02.2026 | Корпус №01 | ДО СПИСАНИЯ ГПЦ(80) Консоль-амортизатор КА-С2 | ДО | 5 | 10.24 | Несоответствия ЦП | Не сплошность покрытия,сколы,наплывы цинка в монтажных отверстиях,наплыв цинка в виде острый капли. | Устранимое | ЦЦ БЛ | Участок металлоизделий | Невозможно установить | Нарушение требований технологической документации | Не проведён технический контроль продукции, сырья, материалов, комплектующих | Провести инструктаж с исполнителем о доработке ЦП | Не отражены в 1C:ERP
65 | И00-0000048 | 02.02.2026 | Корпус №01 | ПФК(закупка) Ствол опоры МНО-ФГ-11,5-02 СТО 07525912-300-2021 (ФГН-11,5(100)-02) ОО 043.01.00.000 (о | Опоры | 1 | 209.23 | Несоответствие геометрических размеров | Дет. 4 Фланец ФГН-11,5(100): - размер 400+/-1 мм, фактически 388-390 мм; - размер 300+/-0,5 мм, фактически 256 мм. Степень окисления поверхности металла «С» | Устранимое | Не определено | Невозможно установить | Невозможно установить | - | - | - | Отражены в 1C:ERP
66 | И00-0000049 | 03.02.2026 | Корпус №11 | (ПФК) Рама передняя БО 251.01.00.000 (зачистка) | ОМФП | 1 | 140.15 | Невыполнение требований НТД | 1. Размер по КД 580(+-2) мм фактически 576,5 мм. 2. Зазоры 1 мм в детали поз.1. 2. Брызги металла. 3. Прожоги. 4. Незаваренный кратер. 5. Отсутствие клейма сварщика. | Малозначительное Устранимое | УМИ корпус №11 | Участок металлоизделий | Невозможно установить | Невнимательность исполнителя | Невнимательность исполнителя | Проговорить с исполнителями о качестве выпускаемой продукции. Объявить замечание. Отв. см. мастера. | Не отражены в 1C:ERP
67 | И00-0000049 | 03.02.2026 | Корпус №11 | (ПФК) Рама передняя БО 251.01.00.000 (зачистка) | ОМФП | 1 | 140.15 | Невыполнение требований НТД | 1. Размер по КД 620(+-2) мм фактически 614(+-2) мм. 2. Размер по КД 580 фактически 572-573(+-2) мм. 3. Размер по КД 140(+-1) мм фактически 138 мм. 4. Брызги металла. 5. Отсутствие клейма сварщика. | Малозначительное Устранимое | УМИ корпус №11 | Участок металлоизделий | Невозможно установить | Невнимательность исполнителя | Невнимательность исполнителя | Проговорить с исполнителями о качестве выпускаемой продукции. Объявить замечание. Отв. см. мастера. | Не отражены в 1C:ERP
68 | И00-0000050 | 03.02.2026 | Корпус №13 | (ПФК) Настил SP 34х76/30х3 S4 А 940х250 (сварка) | Настилы сварные | 13 | 88.92 | Невыполнение требований НТД | 1. Размер по КД 250 мм, фактически 244 мм. 2. Натеки. | Устранимое | УПН корпус №13 | Участок производства настилов | Смена Б УПН | Неправильное выполнение технологических операций по сварке | Невнимательность исполнителя | Усилен промежуточный контроль со стороны мастера и бригадира. Проведена разъяснительная беседа с исполнителем. | Не отражены в 1C:ERP
69 | И00-0000051 | 05.02.2026 | Корпус №04 | (ПФ) Ребро (раскрой) | МО | 180 | 34.2 | Несоответствие требованиям КД | Размер по КД 20(+-1) мм, фактически 10 мм. | Устранимое | УМИ корпус №4 | Участок металлоизделий | Смена А УМИ | Невнимательность исполнителя | Незнание/непонимание требований к качеству продукции | Провести дополнительный инструктаж с исполнителем о качестве выпускаемой продукции | Отражены в 1C:ERP
70 | И00-0000052 | 05.02.2026 | Корпус №11 | (ПФ) Секция 1 (ТАНС.301317.326) (сварка) | Опоры | 1 | 74.76 | Скручивание профиля | По ГОСТ 23118 п. 5.6 скручивание (винтообразность) элемента не более 0,001L (4,5 мм), фактически до 60 мм | Малозначительное | УМИ корпус №11 | Участок металлоизделий | Смена А УМИ | При разработке технологии выбраны неоптимальные процессы, операции, режимы работы оборудования | Не проведён технический контроль продукции, сырья, материалов, комплектующих | 1. Провести беседу с исполнителем Отв. сменный мастер/бригадир Срок 01.03.26 2. Усилить контроль за СиМ на наличие дефектов, с целью исключения вариан
71 | И00-0000053 | 05.02.2026 | Корпус №11 | (ПФ) Секция 1 (ТАНС.301317.326) (сварка) | Опоры | 6 | 448.56 | Скручивание профиля | По ГОСТ 23118 п. 5.6 скручивание (винтообразность) элемента не более 0,001L (4,5 мм), фактически 20-45 мм | Малозначительное | УМИ корпус №11 | Участок металлоизделий | Смена В УМИ | Нарушение требований технологической документации | Невнимательность исполнителя | провести беседу с исполнителем Отв. сменный мастер | Не отражены в 1C:ERP
72 | И00-0000054 | 05.02.2026 | Корпус №09 | (ПФК) Настил Р 44,4х22,2/30х2 1 А 996х1000 (сварка лазерная) | Настилы прессованные | 1 | 16.25 | Несплавление | Несплавление. | Устранимое | УПН корпус №9 | Участок производства настилов | Смена Б УПН | При разработке технологии выбраны неоптимальные процессы, операции, режимы работы оборудования | Невнимательность исполнителя | Усилен промежуточный контроль со стороны мастера и бригадира. Проведена разъяснительная беседа с исполнителем. | Не отражены в 1C:ERP
73 | И00-0000054 | 05.02.2026 | Корпус №09 | (ПФК) Настил Р 44,4х22,2/30х2 1 А 996х1000 (сварка лазерная) | Настилы прессованные | 11 | 178.75 | Невыполнение требований НТД | 1. Несплавление. 2. Механические повреждения. | Устранимое | УПН корпус №9 | Участок производства настилов | Смена Б УПН | При разработке технологии выбраны неоптимальные процессы, операции, режимы работы оборудования | Невнимательность исполнителя | Усилен промежуточный контроль со стороны мастера и бригадира. Проведена разъяснительная беседа с исполнителем. | Не отражены в 1C:ERP
74 | И00-0000055 | 06.02.2026 | Корпус №11 | (ПФК) Ствол опоры ФГН-10,0-02 (ОО 270.01.00.000 СБ) (сварка) | Опоры | 6 | 830.94 | Дефекты сварных швов | 1. У детали поз.5 не выполнено требование "Заварить". 2. Поры. 3. Подрезы. 4. Брызги металла. 5. Налипший шлак. | Устранимое | УМИ корпус №11 | Участок металлоизделий | Смена А УМИ | Незнание/непонимание требований к качеству продукции | Не проведён технический контроль продукции, сырья, материалов, комплектующих | Провести беседу с исполнителем Отв. Сменный мастер | Не отражены в 1C:ERP
75 | И00-0000056 | 09.02.2026 | Корпус №09 | (ПФК) Настил Р 44,4х11,1/30х2 1 А 1696х1000 (сварка лазерная) | Настилы прессованные | 6 | 212.28 | Невыполнение требований НТД | Отклонение от прямоугольности торцевого реза несущей полосы 5 - 6.5 мм. Допускается не более 3мм. | Устранимое | УПН корпус №9 | Участок производства настилов | Смена Б УПН | При разработке технологии выбраны неоптимальные процессы, операции, режимы работы оборудования | Невнимательность исполнителя | Усилен промежуточный контроль со стороны мастера и бригадира. Проведена разъяснительная беседа с исполнителем. | Не отражены в 1C:ERP
76 | И00-0000057 | 10.02.2026 | Корпус №09 | (ПФК) Настил Р 44,4х11,1/30х2 1 А 1000х1000 (сварка лазерная) | Настилы прессованные | 30 | 614.1 | Дефекты сварных швов | Налипший шлак, прожог, несплавление | Устранимое | УПН корпус №9 | Участок производства настилов | Смена А УПН | Малый опыт работы на оборудовании/технологической операции | Невнимательность исполнителя | С сотрудником проведена разъяснительная работа | Не отражены в 1C:ERP
77 | И00-0000058 | 11.02.2026 | Склад ПФ | (ПФ) Фланец (24/230/320) (ОО 270.01.00.002) (раскрой) | Опоры | 72 | 856.8 | Несоответствие геометрических размеров | По КД размер под стержень опоры 147+-0,6мм, фактически 212мм | Устранимое | УМИ корпус №9 | Участок металлоизделий | Смена В УМИ | Невнимательность исполнителя | Невнимательность исполнителя | Провести беседу с исполнителем, о контроле первой детали. Отв. сменный мастер/бригадир | Не отражены в 1C:ERP
78 | И00-0000059 | 11.02.2026 | Корпус №11 | (ПФ) Лючок (ОО 271.01.02.000 СБ) (сварка) | Опоры | 31 | 159.96 | Несоответствие требованиям КД | По КД внутренний размер лючка 146+0,5-1мм, фактически до 149,7мм. Не выполнен пункт 2 ТТ "зачистить по уровню основного металла". | Устранимое | УМИ корпус №11 | Участок металлоизделий | Невозможно установить | Невнимательность исполнителя | Незнание/непонимание требований к качеству продукции | Усилить контроль за данным изделием. Провести беседу с исполнителем. | Не отражены в 1C:ERP
79 | И00-0000059 | 11.02.2026 | Корпус №11 | (ПФ) Лючок (ОО 271.01.02.000 СБ) (сварка) | Опоры | 38 | 196.08 | Несоответствие требованиям КД | По КД внутренний размер лючка 146+0,5-1мм, фактически до 149,7мм. Не выполнен пункт 2 ТТ "зачистить по уровню основного металла". Отсутствует заводская бирка. | Устранимое | УМИ корпус №11 | Участок металлоизделий | Невозможно установить | Невнимательность исполнителя | Незнание/непонимание требований к качеству продукции | Усилить контроль за данным изделием. Провести беседу с исполнителем. | Не отражены в 1C:ERP
80 | И00-0000060 | 11.02.2026 | Корпус №09 | (ПФК) Настил Р 44,4х11,1/30х2 1 А 1000х1000 (сварка лазерная) | Настилы прессованные | 3 | 61.41 | Невыполнение требований НТД | 1. Выступание связующего элемента над несущей полосой более 1.5 мм. 2. Мех.повреждение. | Устранимое | УПН корпус №9 | Участок производства настилов | Смена Б УПН | Малый опыт работы на оборудовании/технологической операции | Невнимательность исполнителя | Проведена доработка, с сотрудником проведена дополнительная разъяснительная работа | Не отражены в 1C:ERP
81 | И00-0000060 | 11.02.2026 | Корпус №09 | (ПФК) Настил Р 44,4х22,2/30х2 1 А 996х1000 (сварка лазерная) | Настилы прессованные | 5 | 81.25 | Невыполнение требований НТД | 1. Отсутствие лазерной сварки. 2. Налипший шлак. 3. Прожог | Устранимое | УПН корпус №9 | Участок производства настилов | Смена Б УПН | Малый опыт работы на оборудовании/технологической операции | Невнимательность исполнителя | Проведена доработка, с сотрудником проведена дополнительная разъяснительная работа | Не отражены в 1C:ERP
82 | И00-0000061 | 16.02.2026 | Корпус №01 | ГПСкомпл(60) Опора МСД-Ф-4-8,5-01-ц СТО 07525912-300-2021 (СФ-400-8,5-01-ц) (ОО 247.00.00.000 СБ) | Опоры | 1 | 367 | Отклонение от прямолинейности | Отклонение от прямолинейности дет.6 до 53мм,на длине 4495 мм.По СТО +/-20мм. | Устранимое | Не определено | Невозможно установить | - | - | - | - | Отражены в 1C:ERP
83 | И00-0000062 | 18.02.2026 | Склад готовой продукции | ГПЦ(80) Основание дополнительное ФО-У-110-2-Б(Г) | ФО | 1 | 100.37 | Бурая ржавчина | Бурая ржавчина в местах зачистки | Устранимое | Логистика | Отдел логистики | Невозможно установить | Незнание/непонимание требований к качеству продукции | Невнимательность исполнителя | Обращать особое внимание на появлении белой коррозии и своевременно вызывать ОТК для фиксации. | Не отражены в 1C:ERP
84 | И00-0000062 | 18.02.2026 | Склад готовой продукции | ГПЦ(80) Балка L=2920 мм | ВО | 37 | 1153.031 | Забоины ЦП до основного металла | Забоины ЦП до основного металла | Устранимое | Логистика | Отдел логистики | Невозможно установить | Незнание/непонимание требований к качеству продукции | Невнимательность исполнителя | Обращать особое внимание на появлении белой коррозии и своевременно вызывать ОТК для фиксации. | Не отражены в 1C:ERP
85 | И00-0000062 | 18.02.2026 | Склад готовой продукции | ГПЦ(80) Секция балки СБ-3N-W-2,5-2,0 правая | ВО | 2 | 51.514 | Забоины ЦП до основного металла | Забоины ЦП до основного металла | Устранимое | Логистика | Отдел логистики | Невозможно установить | Незнание/непонимание требований к качеству продукции | Невнимательность исполнителя | Обращать особое внимание на появлении белой коррозии и своевременно вызывать ОТК для фиксации. | Не отражены в 1C:ERP
86 | И00-0000062 | 18.02.2026 | Склад готовой продукции | ГПЦ(80) Секция балки W(640)-W(300)-2,5-2,0 | ВО | 2 | 43.066 | Забоины ЦП до основного металла | Забоины ЦП до основного металла | Устранимое | Логистика | Отдел логистики | Невозможно установить | Незнание/непонимание требований к качеству продукции | Невнимательность исполнителя | Обращать особое внимание на появлении белой коррозии и своевременно вызывать ОТК для фиксации. | Не отражены в 1C:ERP
87 | И00-0000062 | 18.02.2026 | Склад готовой продукции | ГПЦ(60) Балка экрана L=3500 мм | ДО | 1 | 24.5 | Непроцинковка на сварных швах и околошовной зоне | Непроцинковка на сварных швах и околошовной зоне | Устранимое | Логистика | Отдел логистики | Невозможно установить | Незнание/непонимание требований к качеству продукции | Невнимательность исполнителя | Обращать особое внимание на появлении белой коррозии и своевременно вызывать ОТК для фиксации. | Не отражены в 1C:ERP
88 | И00-0000062 | 18.02.2026 | Склад готовой продукции | ГПЦ(80) Элемент радиусный ЭР-W/2,5-5000-М5 (R=5000 мм; Lзаг=1980 мм) ВЫПУКЛЫЙ | ДО | 1 | 17.309 | Забоины ЦП до основного металла | Забоины ЦП до основного металла | Устранимое | Логистика | Отдел логистики | Невозможно установить | Незнание/непонимание требований к качеству продукции | Невнимательность исполнителя | Обращать особое внимание на появлении белой коррозии и своевременно вызывать ОТК для фиксации. | Не отражены в 1C:ERP
89 | И00-0000062 | 18.02.2026 | Склад готовой продукции | ГПЦ(80) Элемент радиусный ЭР-W/2,5-1700-М5 (R=1700 мм; Lзаг=6320 мм) ВЫПУКЛЫЙ | ДО | 1 | 55.584 | Бурая ржавчина | Бурая ржавчина | Устранимое | Логистика | Отдел логистики | Невозможно установить | Незнание/непонимание требований к качеству продукции | Невнимательность исполнителя | Обращать особое внимание на появлении белой коррозии и своевременно вызывать ОТК для фиксации. | Не отражены в 1C:ERP
90 | И00-0000062 | 18.02.2026 | Склад готовой продукции | ГПЦ(80) Стойка-01 Э 357.01.00.003 | ВО | 1 | 24.24 | Забоины ЦП до основного металла | Забоины ЦП до основного металла | Устранимое | Логистика | Отдел логистики | Невозможно установить | Незнание/непонимание требований к качеству продукции | Невнимательность исполнителя | Обращать особое внимание на появлении белой коррозии и своевременно вызывать ОТК для фиксации. | Не отражены в 1C:ERP
91 | И00-0000062 | 18.02.2026 | Склад готовой продукции | ГПЦ(80) Стойка-02 Э 357.01.00.006 | ВО | 2 | 48.74 | Забоины ЦП до основного металла | Забоины ЦП до основного металла | Устранимое | Логистика | Отдел логистики | Невозможно установить | Незнание/непонимание требований к качеству продукции | Невнимательность исполнителя | Обращать особое внимание на появлении белой коррозии и своевременно вызывать ОТК для фиксации. | Не отражены в 1C:ERP
92 | И00-0000062 | 18.02.2026 | Склад готовой продукции | ГПЦ(80) Стойка-02 Э 357.01.00.006 | ВО | 10 | 243.7 | Бурая ржавчина | Бурая ржавчина | Устранимое | Логистика | Отдел логистики | Невозможно установить | Незнание/непонимание требований к качеству продукции | Невнимательность исполнителя | Обращать особое внимание на появлении белой коррозии и своевременно вызывать ОТК для фиксации. | Не отражены в 1C:ERP
93 | И00-0000062 | 18.02.2026 | Склад готовой продукции | ГПЦ(60) Петля анкерного участка | ВО | 7 | 132.65 | Забоины ЦП до основного металла | Забоины ЦП до основного металла | Устранимое | Логистика | Отдел логистики | Невозможно установить | Незнание/непонимание требований к качеству продукции | Невнимательность исполнителя | Обращать особое внимание на появлении белой коррозии и своевременно вызывать ОТК для фиксации. | Не отражены в 1C:ERP
94 | И00-0000062 | 18.02.2026 | Склад готовой продукции | ГПЦ(60) Петля анкерного участка | ВО | 2 | 37.9 | Бурая ржавчина | Бурая ржавчина | Устранимое | Логистика | Отдел логистики | Невозможно установить | Незнание/непонимание требований к качеству продукции | Невнимательность исполнителя | Обращать особое внимание на появлении белой коррозии и своевременно вызывать ОТК для фиксации. | Не отражены в 1C:ERP
95 | И00-0000062 | 18.02.2026 | Склад готовой продукции | ГПЦ(80) Секция балки СБ-3N/2,5-6320/0,5-М5 с отверстиями дополнительными | ВО | 6 | 542.28 | Забоины ЦП до основного металла | Забоины ЦП до основного металла | Устранимое | Логистика | Отдел логистики | Невозможно установить | Незнание/непонимание требований к качеству продукции | Невнимательность исполнителя | Обращать особое внимание на появлении белой коррозии и своевременно вызывать ОТК для фиксации. | Не отражены в 1C:ERP
96 | И00-0000062 | 18.02.2026 | Склад готовой продукции | ГПЦ(80) Балка L=1920 мм | ВО | 15 | 307.05 | Забоины ЦП до основного металла | Забоины ЦП до основного металла | Устранимое | Логистика | Отдел логистики | Невозможно установить | Незнание/непонимание требований к качеству продукции | Невнимательность исполнителя | Обращать особое внимание на появлении белой коррозии и своевременно вызывать ОТК для фиксации. | Не отражены в 1C:ERP
97 | И00-0000062 | 18.02.2026 | Склад готовой продукции | ГПЦ(80) Балка L=1920 мм | ВО | 177 | 3623.19 | Бурая ржавчина | Бурая ржавчина | Устранимое | Логистика | Отдел логистики | Невозможно установить | Незнание/непонимание требований к качеству продукции | Невнимательность исполнителя | Обращать особое внимание на появлении белой коррозии и своевременно вызывать ОТК для фиксации. | Не отражены в 1C:ERP
98 | И00-0000062 | 18.02.2026 | Склад готовой продукции | ГПЦ(80) Рама Э 357.01.01.000 | ВО | 2 | 379.2 | Забоины ЦП до основного металла | Забоины ЦП до основного металла | Устранимое | Логистика | Отдел логистики | Невозможно установить | Незнание/непонимание требований к качеству продукции | Невнимательность исполнителя | Обращать особое внимание на появлении белой коррозии и своевременно вызывать ОТК для фиксации. | Не отражены в 1C:ERP
99 | И00-0000062 | 18.02.2026 | Склад готовой продукции | ГПЦ(80) Секция балки СБ-3N/2,5-4320/0,5-М5 с отверстиями дополнительными | ВО | 1 | 61.96 | Забоины ЦП до основного металла | Забоины ЦП до основного металла | Устранимое | Логистика | Отдел логистики | Невозможно установить | Незнание/непонимание требований к качеству продукции | Невнимательность исполнителя | Обращать особое внимание на появлении белой коррозии и своевременно вызывать ОТК для фиксации. | Не отражены в 1C:ERP
100 | И00-0000062 | 18.02.2026 | Склад готовой продукции | ГПЦ(80) Стенка внутренняя | ВО | 1 | 43.66 | Забоины ЦП до основного металла | Забоины ЦП до основного металла | Устранимое | Логистика | Отдел логистики | Невозможно установить | Незнание/непонимание требований к качеству продукции | Невнимательность исполнителя | Обращать особое внимание на появлении белой коррозии и своевременно вызывать ОТК для фиксации. | Не отражены в 1C:ERP
101 | И00-0000062 | 18.02.2026 | Склад готовой продукции | ГПЦ(60) Фиксатор Э 357.03.00.000 | ВО | 2 | 14.52 | Непроцинковка на сварных швах и околошовной зоне | Непроцинковка на сварных швах и околошовной зоне | Устранимое | Логистика | Отдел логистики | Невозможно установить | Незнание/непонимание требований к качеству продукции | Невнимательность исполнителя | Обращать особое внимание на появлении белой коррозии и своевременно вызывать ОТК для фиксации. | Не отражены в 1C:ERP
102 | И00-0000062 | 18.02.2026 | Склад готовой продукции | ГПЦ(60) Фиксатор Э 357.03.00.000 | ВО | 1 | 7.26 | Забоины ЦП до основного металла | Забоины ЦП до основного металла | Устранимое | Логистика | Отдел логистики | Невозможно установить | Незнание/непонимание требований к качеству продукции | Невнимательность исполнителя | Обращать особое внимание на появлении белой коррозии и своевременно вызывать ОТК для фиксации. | Не отражены в 1C:ERP
103 | И00-0000062 | 18.02.2026 | Склад готовой продукции | ГПЦ(60) Распорка-01 (Э 357.01.02.000) | ВО | 3 | 6 | Забоины ЦП до основного металла | Забоины ЦП до основного металла | Устранимое | Логистика | Отдел логистики | Невозможно установить | Незнание/непонимание требований к качеству продукции | Невнимательность исполнителя | Обращать особое внимание на появлении белой коррозии и своевременно вызывать ОТК для фиксации. | Не отражены в 1C:ERP
104 | И00-0000062 | 18.02.2026 | Склад готовой продукции | ГПЦ(80) Секция балки деформационного шва СБ-ДШ-W/3-1520-М5 | МО | 1 | 18.328 | Забоины ЦП до основного металла | Забоины ЦП до основного металла | Устранимое | Логистика | Отдел логистики | Невозможно установить | Незнание/непонимание требований к качеству продукции | Невнимательность исполнителя | Обращать особое внимание на появлении белой коррозии и своевременно вызывать ОТК для фиксации. | Не отражены в 1C:ERP
105 | И00-0000062 | 18.02.2026 | Склад готовой продукции | ГПЦ(80) Элемент концевой ЭК-W/2,5-М5 | ДО | 1 | 7.162 | Забоины ЦП до основного металла | Забоины ЦП до основного металла | Устранимое | Логистика | Отдел логистики | Невозможно установить | Незнание/непонимание требований к качеству продукции | Невнимательность исполнителя | Обращать особое внимание на появлении белой коррозии и своевременно вызывать ОТК для фиксации. | Не отражены в 1C:ERP
106 | И00-0000062 | 18.02.2026 | Склад готовой продукции | ГПЦ(80) Анкер СА-W/0,7 | ДО | 4 | 69.368 | Забоины ЦП до основного металла | Забоины ЦП до основного металла | Устранимое | Логистика | Отдел логистики | Невозможно установить | Незнание/непонимание требований к качеству продукции | Невнимательность исполнителя | Обращать особое внимание на появлении белой коррозии и своевременно вызывать ОТК для фиксации. | Не отражены в 1C:ERP
107 | И00-0000062 | 18.02.2026 | Склад готовой продукции | ГПЦ(80) Элемент переходной правый ФО-ДД-W-750/620 | ФО | 7 | 236.145 | Непроцинковка на сварных швах и околошовной зоне | Непроцинковка на сварных швах и околошовной зоне, забоины ЦП. | Устранимое | Логистика | Отдел логистики | Невозможно установить | Незнание/непонимание требований к качеству продукции | Невнимательность исполнителя | Обращать особое внимание на появлении белой коррозии и своевременно вызывать ОТК для фиксации. | Не отражены в 1C:ERP
108 | И00-0000062 | 18.02.2026 | Склад готовой продукции | ПФЦ(80-100) Уголок обтекателя 990х50х5 (оцинкование) | МО | 1 | 3.61 | Бурая ржавчина | Бурая ржавчина | Устранимое | Логистика | Отдел логистики | Невозможно установить | Незнание/непонимание требований к качеству продукции | Невнимательность исполнителя | Обращать особое внимание на появлении белой коррозии и своевременно вызывать ОТК для фиксации. | Не отражены в 1C:ERP
109 | И00-0000062 | 18.02.2026 | Склад готовой продукции | ГПЦ(80) Секция балки СБ-W/2,5-3820/0,5-М5 (для начальных/конечных участков) | ДО | 4 | 134.016 | Забоины ЦП до основного металла | Забоины ЦП до основного металла | Устранимое | Логистика | Отдел логистики | Невозможно установить | Незнание/непонимание требований к качеству продукции | Невнимательность исполнителя | Обращать особое внимание на появлении белой коррозии и своевременно вызывать ОТК для фиксации. | Не отражены в 1C:ERP
110 | И00-0000062 | 18.02.2026 | Склад готовой продукции | ГПЦ(80) Секция балки СБ-W/2,5-3820/0,5-М5 (для начальных/конечных участков) | ДО | 3 | 100.512 | Забоины ЦП до основного металла | Забоины ЦП до основного металла | Устранимое | Логистика | Отдел логистики | Невозможно установить | Незнание/непонимание требований к качеству продукции | Невнимательность исполнителя | Обращать особое внимание на появлении белой коррозии и своевременно вызывать ОТК для фиксации. | Не отражены в 1C:ERP
111 | И00-0000062 | 18.02.2026 | Склад готовой продукции | ГПЦ(80) Секция балки СБ-W/4-3320/0,5-М5 | ДО | 2 | 89.706 | Забоины ЦП до основного металла | Забоины ЦП до основного металла | Устранимое | Логистика | Отдел логистики | Невозможно установить | Незнание/непонимание требований к качеству продукции | Невнимательность исполнителя | Обращать особое внимание на появлении белой коррозии и своевременно вызывать ОТК для фиксации. | Не отражены в 1C:ERP
112 | И00-0000062 | 18.02.2026 | Склад готовой продукции | ГПЦ(80) Связь анкерная СА-W/2,5-М5 | ДО | 2 | 41.318 | Забоины ЦП до основного металла | Забоины ЦП до основного металла | Устранимое | Логистика | Отдел логистики | Невозможно установить | Незнание/непонимание требований к качеству продукции | Невнимательность исполнителя | Обращать особое внимание на появлении белой коррозии и своевременно вызывать ОТК для фиксации. | Не отражены в 1C:ERP
113 | И00-0000062 | 18.02.2026 | Склад готовой продукции | ГПЦ(80) Секция балки деформационного шва СБ-ДШ-W/3-2320/0,5-М5 | ДО | 1 | 27.115 | Забоины ЦП до основного металла | Забоины ЦП до основного металла | Устранимое | Логистика | Отдел логистики | Невозможно установить | Незнание/непонимание требований к качеству продукции | Невнимательность исполнителя | Обращать особое внимание на появлении белой коррозии и своевременно вызывать ОТК для фиксации. | Не отражены в 1C:ERP
114 | И00-0000062 | 18.02.2026 | Склад готовой продукции | ГПЦ(80) Секция балки деформационного шва СБ-ДШ-W/3-2320/0,5-М5 | МО | 3 | 81.345 | Забоины ЦП до основного металла | Забоины ЦП до основного металла | Устранимое | Логистика | Отдел логистики | Невозможно установить | Незнание/непонимание требований к качеству продукции | Невнимательность исполнителя | Обращать особое внимание на появлении белой коррозии и своевременно вызывать ОТК для фиксации. | Не отражены в 1C:ERP
115 | И00-0000062 | 18.02.2026 | Склад готовой продукции | ГПЦ(80) Элемент концевой ЭК-W/4-М5 | ДО | 1 | 11.045 | Забоины ЦП до основного металла | Забоины ЦП до основного металла | Устранимое | Логистика | Отдел логистики | Невозможно установить | Незнание/непонимание требований к качеству продукции | Невнимательность исполнителя | Обращать особое внимание на появлении белой коррозии и своевременно вызывать ОТК для фиксации. | Не отражены в 1C:ERP
116 | И00-0000062 | 18.02.2026 | Склад готовой продукции | ГПЦ(80) Секция балки деформационного шва СБ-ДШ-W/3-1820/0,75-М5 | МО | 2 | 43.314 | Забоины ЦП до основного металла | Забоины ЦП до основного металла | Устранимое | Логистика | Отдел логистики | Невозможно установить | Незнание/непонимание требований к качеству продукции | Невнимательность исполнителя | Обращать особое внимание на появлении белой коррозии и своевременно вызывать ОТК для фиксации. | Не отражены в 1C:ERP
117 | И00-0000062 | 18.02.2026 | Склад готовой продукции | ГПЦ(60) Вставка отрывная ВО-140 | ДО | 6 | 6.258 | Забоины ЦП до основного металла | Забоины ЦП до основного металла | Устранимое | Логистика | Отдел логистики | Невозможно установить | Незнание/непонимание требований к качеству продукции | Невнимательность исполнителя | Обращать особое внимание на появлении белой коррозии и своевременно вызывать ОТК для фиксации. | Не отражены в 1C:ERP
118 | И00-0000062 | 18.02.2026 | Склад готовой продукции | ГПЦ(80) Секция балки деформационного шва СБ-ДШ-W/3-2820/0,5-М5 | ДО | 1 | 32.251 | Забоины ЦП до основного металла | Забоины ЦП до основного металла | Устранимое | Логистика | Отдел логистики | Невозможно установить | Незнание/непонимание требований к качеству продукции | Невнимательность исполнителя | Обращать особое внимание на появлении белой коррозии и своевременно вызывать ОТК для фиксации. | Не отражены в 1C:ERP
119 | И00-0000062 | 18.02.2026 | Склад готовой продукции | ГПЦ(80) Секция балки СБ-W/4-6320/0,5-М5 | ДО | 1 | 85.96 | Забоины ЦП до основного металла | Забоины ЦП до основного металла | Устранимое | Логистика | Отдел логистики | Невозможно установить | Незнание/непонимание требований к качеству продукции | Невнимательность исполнителя | Обращать особое внимание на появлении белой коррозии и своевременно вызывать ОТК для фиксации. | Не отражены в 1C:ERP
120 | И00-0000062 | 18.02.2026 | Склад готовой продукции | ГПЦ(80) Секция балки СБ-W/4-6320/0,5-М5 | ДО | 2 | 171.92 | Забоины ЦП до основного металла | Забоины ЦП до основного металла | Устранимое | Логистика | Отдел логистики | Невозможно установить | Незнание/непонимание требований к качеству продукции | Невнимательность исполнителя | Обращать особое внимание на появлении белой коррозии и своевременно вызывать ОТК для фиксации. | Не отражены в 1C:ERP
121 | И00-0000062 | 18.02.2026 | Склад готовой продукции | ГПЦ(80) Секция балки СБ-С1/4-3000 | ДО | 6 | 234.708 | Забоины ЦП до основного металла | Забоины ЦП до основного металла | Устранимое | Логистика | Отдел логистики | Невозможно установить | Незнание/непонимание требований к качеству продукции | Невнимательность исполнителя | Обращать особое внимание на появлении белой коррозии и своевременно вызывать ОТК для фиксации. | Не отражены в 1C:ERP
122 | И00-0000062 | 18.02.2026 | Склад готовой продукции | ГПЦ(80) Стержень стойки СД-2,0Ш | ДО | 1 | 17.307 | Забоины ЦП до основного металла | Забоины ЦП до основного металла | Устранимое | Логистика | Отдел логистики | Невозможно установить | Незнание/непонимание требований к качеству продукции | Невнимательность исполнителя | Обращать особое внимание на появлении белой коррозии и своевременно вызывать ОТК для фиксации. | Не отражены в 1C:ERP
123 | И00-0000062 | 18.02.2026 | Склад готовой продукции | ГПЦ(80) Стержень стойки СД-1,5СБ | ДО | 3 | 58.83 | Забоины ЦП до основного металла | Забоины ЦП до основного металла | Устранимое | Логистика | Отдел логистики | Невозможно установить | Незнание/непонимание требований к качеству продукции | Невнимательность исполнителя | Обращать особое внимание на появлении белой коррозии и своевременно вызывать ОТК для фиксации. | Не отражены в 1C:ERP
124 | И00-0000062 | 18.02.2026 | Склад готовой продукции | ГПЦ(80) Стержень стойки СД-1,5СБ | ДО | 1 | 19.61 | Бурая ржавчина | Бурая ржавчина | Устранимое | Логистика | Отдел логистики | Невозможно установить | Незнание/непонимание требований к качеству продукции | Невнимательность исполнителя | Обращать особое внимание на появлении белой коррозии и своевременно вызывать ОТК для фиксации. | Не отражены в 1C:ERP
125 | И00-0000062 | 18.02.2026 | Склад готовой продукции | ГПЦ(80) Основание дополнительное ФО-У-100-2-Б(Г) | ФО | 1 | 68.6 | Непроцинковка на сварных швах и околошовной зоне | Непроцинковка на сварных швах и околошовной зоне | Устранимое | Логистика | Отдел логистики | Невозможно установить | Незнание/непонимание требований к качеству продукции | Невнимательность исполнителя | Обращать особое внимание на появлении белой коррозии и своевременно вызывать ОТК для фиксации. | Не отражены в 1C:ERP
126 | И00-0000062 | 18.02.2026 | Склад готовой продукции | ГПЦ(80) Секция балки СБ-W/2,5-4320/0,5-М5 | ДО | 4 | 151.68 | Забоины ЦП до основного металла | Забоины ЦП до основного металла | Устранимое | Логистика | Отдел логистики | Невозможно установить | Незнание/непонимание требований к качеству продукции | Невнимательность исполнителя | Обращать особое внимание на появлении белой коррозии и своевременно вызывать ОТК для фиксации. | Не отражены в 1C:ERP
127 | И00-0000062 | 18.02.2026 | Склад готовой продукции | ГПЦ(80) Опора СМО-1,1Д-004 | МО | 3 | 15.6 | Забоины ЦП до основного металла | Забоины ЦП до основного металла | Устранимое | Логистика | Отдел логистики | Невозможно установить | Незнание/непонимание требований к качеству продукции | Невнимательность исполнителя | Обращать особое внимание на появлении белой коррозии и своевременно вызывать ОТК для фиксации. | Не отражены в 1C:ERP
128 | И00-0000062 | 18.02.2026 | Склад готовой продукции | ГПЦ(80) Секция балки СБ-W/4-6320/0,5 | ДО | 1 | 90.24 | Забоины ЦП до основного металла | Забоины ЦП до основного металла | Устранимое | Логистика | Отдел логистики | Невозможно установить | Незнание/непонимание требований к качеству продукции | Невнимательность исполнителя | Обращать особое внимание на появлении белой коррозии и своевременно вызывать ОТК для фиксации. | Не отражены в 1C:ERP
129 | И00-0000062 | 18.02.2026 | Склад готовой продукции | ГПЦ(80) Секция балки СБ-С1/3-3000 | ДО | 2 | 61.326 | Забоины ЦП до основного металла | Забоины ЦП до основного металла | Устранимое | Логистика | Отдел логистики | Невозможно установить | Незнание/непонимание требований к качеству продукции | Невнимательность исполнителя | Обращать особое внимание на появлении белой коррозии и своевременно вызывать ОТК для фиксации. | Не отражены в 1C:ERP
130 | И00-0000062 | 18.02.2026 | Склад готовой продукции | ГПЦ(80) Секция балки СБ-С1/4-6000 | ДО | 1 | 78.33 | Забоины ЦП до основного металла | Забоины ЦП до основного металла | Устранимое | Логистика | Отдел логистики | Невозможно установить | Незнание/непонимание требований к качеству продукции | Невнимательность исполнителя | Обращать особое внимание на появлении белой коррозии и своевременно вызывать ОТК для фиксации. | Не отражены в 1C:ERP
131 | И00-0000062 | 18.02.2026 | Склад готовой продукции | ГПЦ(80) Секция балки СБ-С1/4-6000 | ДО | 16 | 1253.28 | Забоины ЦП до основного металла | Забоины ЦП до основного металла | Устранимое | Логистика | Отдел логистики | Невозможно установить | Незнание/непонимание требований к качеству продукции | Невнимательность исполнителя | Обращать особое внимание на появлении белой коррозии и своевременно вызывать ОТК для фиксации. | Не отражены в 1C:ERP
132 | И00-0000062 | 18.02.2026 | Склад готовой продукции | ГПЦ(80) Секция балки СБ-С1/3-6000 | ДО | 1 | 61.4 | Забоины ЦП до основного металла | Забоины ЦП до основного металла | Устранимое | Логистика | Отдел логистики | Невозможно установить | Незнание/непонимание требований к качеству продукции | Невнимательность исполнителя | Обращать особое внимание на появлении белой коррозии и своевременно вызывать ОТК для фиксации. | Не отражены в 1C:ERP
133 | И00-0000062 | 18.02.2026 | Склад готовой продукции | ГПЦ(80) Опора СМО-1,1Д-003 | МО | 6 | 31.2 | Забоины ЦП до основного металла | Забоины ЦП до основного металла | Устранимое | Логистика | Отдел логистики | Невозможно установить | Незнание/непонимание требований к качеству продукции | Невнимательность исполнителя | Обращать особое внимание на появлении белой коррозии и своевременно вызывать ОТК для фиксации. | Не отражены в 1C:ERP
134 | И00-0000063 | 24.02.2026 | Корпус №11 | (ПФК) Деформационная секция №3 (сварка) | ФО | 27 | 262.98 | Дефекты сварных швов | 1. Прожог. 2. Цепочка пор. 3. Остатки сварочной проволоки. 4. Брызги металла | Устранимое | УМИ корпус №11 | Участок металлоизделий | Смена А УМИ | Невнимательность исполнителя | Невнимательность исполнителя | Провести беседу с исполнителем о качестве выпускаемой продукции. | Не отражены в 1C:ERP
135 | И00-0000064 | 24.02.2026 | Изолятор брака сырья | (ПФК(закупка)) Стойка дорожная СД-1,45Ш14-3 (без маркировки) (от поставщика/переработчика) | ДО | 4 | 71.52 | Отклонение формообразования и линейных размеров | 1. Заусенцы по торцу реза. 2. Перекос полки до 3 мм 3. Прогиб стенки до 3.5 мм. 4. Косина реза до 3 мм | Малозначительное Неустранимое | Не определено | Невозможно установить | - | - | - | -
136 | И00-0000064 | 24.02.2026 | Изолятор брака сырья | (ПФК(закупка)) Стойка дорожная СД-1,45Ш14-3 (без маркировки) (от поставщика/переработчика) | ДО | 71 | 1269.48 | Отклонение формообразования и линейных размеров | 1. Прогиб стенки f по высоте h сечения профиля по ГОСТ 8240-97 не более 1,0 мм, фактически 2-4 мм. 2. Косина реза полок до 10 мм. 3. Косина реза стенки до 12 мм. 4. Заусенцы по торцу. | Малозначительное Неустранимое | Не определено | Невозможно установить | - | - | - | -
137 | И00-0000065 | 25.02.2026 | Склад готовой продукции | ГПЦ(80) Стойка дорожная СД-1,45Ш16-3 | ДО | 11 | 226.49 | Отсутствует товарный вид | Белая ржавчина - 8шт, следы грунта - 3шт. | Устранимое | Логистика | Отдел логистики | Невозможно установить | Незнание/непонимание требований к качеству продукции | Невнимательность исполнителя | 1. Обеспечить выполнение требований И016 "Инструкция по проведению технического осмотра при приемке и хранении металлоизделий на складе готовой продук | Не отражены в 1C:ERP
138 | И00-0000065 | 25.02.2026 | Склад готовой продукции | ГПЦ(80) Стойка дорожная СД-1,45С/4,0 (БО 004.00.00.250) | ДО | 17 | 261.358 | Отсутствует товарный вид | Белая ржавчина - 15шт, следы грунта - 2шт. | Устранимое | Логистика | Отдел логистики | Невозможно установить | Незнание/непонимание требований к качеству продукции | Невнимательность исполнителя | 1. Обеспечить выполнение требований И016 "Инструкция по проведению технического осмотра при приемке и хранении металлоизделий на складе готовой продук | Не отражены в 1C:ERP
139 | И00-0000065 | 25.02.2026 | Склад готовой продукции | ГПЦ(80) Стойка дорожная СД-1,45С/4,0 (БО 004.00.00.250) | ДО | 19 | 292.106 | Отсутствует товарный вид | Белая ржавчина - 18шт, следы грунта - 1шт. | Устранимое | Логистика | Отдел логистики | Невозможно установить | Незнание/непонимание требований к качеству продукции | Невнимательность исполнителя | 1. Обеспечить выполнение требований И016 "Инструкция по проведению технического осмотра при приемке и хранении металлоизделий на складе готовой продук | Не отражены в 1C:ERP
140 | И00-0000065 | 25.02.2026 | Склад готовой продукции | ГПЦ(80) Стойка дорожная СД-1,45С/4,0 (БО 004.00.00.250) | ДО | 30 | 461.22 | Отсутствует товарный вид | Белая ржавчина - 22шт, следы грунта - 8шт. | Устранимое | Логистика | Отдел логистики | Невозможно установить | Незнание/непонимание требований к качеству продукции | Невнимательность исполнителя | 1. Обеспечить выполнение требований И016 "Инструкция по проведению технического осмотра при приемке и хранении металлоизделий на складе готовой продук | Не отражены в 1C:ERP
141 | И00-0000065 | 25.02.2026 | Склад готовой продукции | ГПЦ(80) Стойка дорожная СД-1,45С/4,0 (БО 004.00.00.250) | ДО | 13 | 199.862 | Отсутствует товарный вид | Белая ржавчина - 8шт, следы грунта - 5шт. | Устранимое | Логистика | Отдел логистики | Невозможно установить | Незнание/непонимание требований к качеству продукции | Невнимательность исполнителя | 1. Обеспечить выполнение требований И016 "Инструкция по проведению технического осмотра при приемке и хранении металлоизделий на складе готовой продук | Не отражены в 1C:ERP
142 | И00-0000065 | 25.02.2026 | Склад готовой продукции | ГПЦ(80) Секция балки СБ-W/3-6320/0,5-М5 | ДО | 10 | 677.63 | Следы воздействия химических веществ на ЦП | Следы грунта - 10шт. | Устранимое | Логистика | Отдел логистики | Невозможно установить | Незнание/непонимание требований к качеству продукции | Невнимательность исполнителя | 1. Обеспечить выполнение требований И016 "Инструкция по проведению технического осмотра при приемке и хранении металлоизделий на складе готовой продук | Не отражены в 1C:ERP
143 | И00-0000065 | 25.02.2026 | Склад готовой продукции | ГПЦ(80) Стойка дорожная СД-1,5С1 | ДО | 2 | 36.098 | Белая ржавчина | Белая ржавчина - 2шт. | Устранимое | Логистика | Отдел логистики | Невозможно установить | Незнание/непонимание требований к качеству продукции | Невнимательность исполнителя | 1. Обеспечить выполнение требований И016 "Инструкция по проведению технического осмотра при приемке и хранении металлоизделий на складе готовой продук | Не отражены в 1C:ERP
144 | И00-0000066 | 25.02.2026 | Склад готовой продукции | ГПЦ(80) Секция балки СБ-W/3-6320/0,5-М5 | ДО | 3 | 203.289 | Механическое повреждение | 1. Волнистость грани секции балки по НТД не более 3мм на 1 м длины, фактическая волнистость до 12мм. 2. Забоины ЦП до основного металла. | Устранимое | Логистика | Отдел логистики | Невозможно установить | Незнание/непонимание требований к качеству продукции | Невнимательность исполнителя | Проведен дополнительный инструктаж, чтобы обращали особое внимание при приемке продукции на склад и об оккуратном перемещении продукции внутри склада | Не отражены в 1C:ERP
145 | И00-0000067 | 25.02.2026 | Корпус №11 | (ПФК) Секция основная ФО-2 (сварка) | ФО | 10 | 292.4 | Дефекты сварных швов | 1. Поры. 2. Незавареный кратер. 3. Брызги металла. 4. Подрезы | Устранимое | УМИ корпус №11 | Участок металлоизделий | Смена Б УМИ | Малый опыт работы на оборудовании/технологической операции | Невнимательность исполнителя | Ознакомить исполнителя с видами дефектов св. швов. | Не отражены в 1C:ERP
146 | И00-0000067 | 25.02.2026 | Корпус №11 | (ПФК) Секция основная ФО-2 (сварка) | ФО | 9 | 263.16 | Дефекты сварных швов | 1. Поры. 2. Незавареный кратер. 3. Брызги металла. 4. Подрезы | Устранимое | УМИ корпус №11 | Участок металлоизделий | Смена Б УМИ | Малый опыт работы на оборудовании/технологической операции | Невнимательность исполнителя | Ознакомить исполнителя с видами дефектов св. швов. | Не отражены в 1C:ERP
147 | И00-0000068 | 25.02.2026 | Участок 8-11 корпуса | (ПФК) Секция основная ФО-2 (сварка) | ФО | 15 | 438.6 | Несоответствие сварных швов | 1. Сварной шов № 2 выполнен по незамкнутой линии. 2. Поры. 3. Асимметрия сварного шва №1 (дет.3-4) и №2 (дет.2-5). 4. Сварной шов №1 (дет.1-5) неполной длины. 5. Несплавление (дет.3-5) | Устранимое | УМИ корпус №11 | Участок металлоизделий | Смена А УМИ | Невнимательность исполнителя | Невнимательность исполнителя | Проработать с исполнителем вопрос об усилении визуального контроля к дефектам св. швов. | Не отражены в 1C:ERP
148 | И00-0000069 | 25.02.2026 | АСТРЕЯ ООО (ЭДО Такском ЗП согл. от 19.03.2025) | ПФЦ(60) Основание ЭС-2 (оцинкование) | ДО | 10800 | 4071.6 | Невыполнение требований НТД | На поверхности основания, предназначенной для наклеивания световозвращающей пленки наплывы цинка. На других поверхностях наплывы цинка в виде фольги, шлак (зола). Забоины ЦП до основного металла. Дефекты формообразования: смещение условной оси симметрии до 2 мм, искривление плоской части с монтажным пазом до 2 мм | Устранимое | ЦЦ АЛМЦ | Цех цинкования | Невозможно установить | Не проведён технический контроль продукции, сырья, материалов, комплектующих | Невнимательность исполнителя | Назначить курсы по ZVPM - тренингу для операторов поста управления работающих на АЛЦМ | Не отражены в 1C:ERP
149 | И00-0000070 | 27.02.2026 | Корпус №11 | (ПФК) Стойка перильная СПО-014 (сварка) | ПО | 24 | 312.96 | Несоответствие требованиям КД | Сварной шов №1 выполнен по незамкнутому контуру. | Малозначительное | УМИ корпус №11 | Участок металлоизделий | Смена В УМИ | Незнание/непонимание требований к качеству продукции | Невнимательность исполнителя | Ознакомить исполнителя с требованиями по правильности чтения КД Отв. сменный мастер | Не отражены в 1C:ERP
150 | И00-0000071 | 02.03.2026 | Корпус №09 | (ПФК) Стойка опоры (МВС-9,5-150.00.00) (слесарная) | МВС | 4 | 3567.88 | Невыполнение требований НТД | Не соответствуют требованиям КД. Приложение 1, приложение 2. | Устранимое | УМИ корпус №9 | Участок металлоизделий | Невозможно установить | При разработке технологии выбраны неоптимальные процессы, операции, режимы работы оборудования | Невнимательность исполнителя | 1. Усилить измирительный контроль отв. сменный мастер\бригадир УМИ | Не отражены в 1C:ERP
151 | И00-0000072 | 02.03.2026 | Участок 8-11 корпуса | (ПФК) Консоль отрывная КО-150-W (сварка) | ДО | 5 | 9.24 | Невыполнение требований НТД | Дефекты сварных швов: 1. Брызги металла. 2. Несплавление с осн.металлом. 3. Сварной шов неполной длины. Геометрические размеры: 1. По КД размер 10±1 мм, фактически 13 мм. 2. По КД размер 50±1 мм, фактически 47 мм. | Малозначительное Устранимое | УМИ корпус №11 | Участок металлоизделий | Смена Б УМИ | Малый опыт работы на оборудовании/технологической операции | Невнимательность исполнителя | Провести инструктаж с исполнителем о нормах контроля изделий на РЦ и качестве выпускаемой продукции. | Не отражены в 1C:ERP
152 | И00-0000073 | 03.03.2026 | Корпус №11 | (ПФК) Кронштейн 1.К2-2,0-2,0-О2 (сварка) | Опоры | 8 | 336.8 | Дефекты сварных швов | 1. Кратеры 2. Брызги металла 3. Натеки 4. Сварной шов №4 по КД 8 мм(+2), фактически 4-5 мм. | Устранимое | УМИ корпус №11 | Участок металлоизделий | Смена А УМИ | Невнимательность исполнителя | Невнимательность исполнителя | Провести инструктаж с исполнителями о нормах контроля изделий на РЦ и качестве выпускаемой продукции. | Не отражены в 1C:ERP
153 | И00-0000073 | 03.03.2026 | Корпус №11 | (ПФК) Кронштейн 1.К2-2,0-2,0-О2 (сварка) | Опоры | 6 | 252.6 | Дефекты сварных швов | Сварной шов №4 по КД 8 мм(+2), фактически 4-5 мм. | Устранимое | УМИ корпус №11 | Участок металлоизделий | Смена А УМИ | Невнимательность исполнителя | Невнимательность исполнителя | Провести инструктаж с исполнителями о нормах контроля изделий на РЦ и качестве выпускаемой продукции. | Не отражены в 1C:ERP
154 | И00-0000074 | 04.03.2026 | Корпус №01 | (ПФК) Элемент радиусный ЭР-W/2,5-500-М5 (R=500 мм; Lзаг=2240 мм) ВЫПУКЛЫЙ (формирование отверстий) | ДО | 2 | 39.188 | Несоответствие геометрических размеров | Размер по КД 1267 мм (+-3) фактически 1237 мм. 2. Размер по КД 894 мм фактически 850 мм. | Устранимое | УМИ корпус №2 | Участок металлоизделий | Смена Б УМИ | Малый опыт работы на оборудовании/технологической операции | Невнимательность исполнителя | проведен инструктаж о качестве выпускаемой продукции | Не отражены в 1C:ERP
155 | И00-0000075 | 06.03.2026 | УМИ корпус №9 | (ПФК) Корпус световозвращателя КД-5 (фрезеровка) | ДО | 69 | 8.97 | Невыполнение требований НТД | Не обеспечена чёткая маркировка года выпуска и знака ЕАС – 69 шт. Раковины на 11шт. из 69; Сколы на 12шт. из 69; Сухое место на 9шт. из 69; Облой на 1шт. из 69. | Малозначительное Неустранимое Устранимое | ОЭУ корпус №9 | Отдел закупок | Невозможно установить | Поставщик не обеспечивает качество продукции в соответствии с требованиями | Невнимательность исполнителя | 1. Усилить входной контроль со стороны ОТК при поступлении (ПФ(закупка)) Корпус световозвращателя КД-5 (от поставщика/переработчика) Отв. Начальник О | Отражены в 1C:ERP
156 | И00-0000076 | 06.03.2026 | Корпус №11 | (ПФК) Вставка отрывная ВО-140 (БО 244.00.00.005-01) (сварка) | ДО | 1200 | 1251.6 | Дефекты сварных швов | 1. Брызги металла | Устранимое | УМИ корпус №11 | Участок металлоизделий | Смена В УМИ | Невнимательность исполнителя | Невнимательность исполнителя | Провести беседу с исполнителем Отв. сменный мастер | Не отражены в 1C:ERP
157 | И00-0000076 | 06.03.2026 | Корпус №11 | (ПФК) Вставка отрывная ВО-140 (БО 244.00.00.005-01) (сварка) | ДО | 1008 | 1051.344 | Дефекты сварных швов | 1. Брызги металла. 2. Поры. | Устранимое | УМИ корпус №11 | Участок металлоизделий | Смена В УМИ | Невнимательность исполнителя | Невнимательность исполнителя | Провести беседу с исполнителем Отв. сменный мастер | Не отражены в 1C:ERP
158 | И00-0000077 | 06.03.2026 | Корпус №11 | (ПФК) Деформационная секция №1 (слесарная) | ФО | 33 | 324.72 | Невыполнение требований НТД | 1. Поры. 2. Брызги металла. 3. Прожог. 4. Остатки сварочнй проволоки. 5.Натеки. 6. Зазоры между деталями 1 мм. | Устранимое | УМИ корпус №11 | Участок металлоизделий | Смена Б УМИ | Нарушение требований технологической документации | Невнимательность исполнителя | С исполнителем провести беседу о качестве продукции Отв. сменный мастер | Не отражены в 1C:ERP
159 | И00-0000078 | 06.03.2026 | Корпус №11 | (ПФК) Кронштейн 1.К2-2,0-2,0-О3 (сварка) | Опоры | 14 | 728 | Дефекты сварных швов | 1. Не выполнено требование "Заварить". 2. Брызги металла. 3. Натеки | Устранимое | УМИ корпус №11 | Участок металлоизделий | Смена Б УМИ | Нарушение требований технологической документации | Невнимательность исполнителя | провести беседа с исполнителем о качестве продукции Отв. сменный мастер | Не отражены в 1C:ERP
160 | И00-0000079 | 06.03.2026 | Корпус №13 | (ПФК) Ступень SP 34х38/30х2 800х240 (сварка) | Настилы сварные | 38 | 204.44 | Невыполнение требований НТД | 1. Деталь поз.1 (кант) не соответствует чертежу. 2. Шаг связующих элементов не соответствует КД (по КД 38 мм, фактически 17 - 54 мм). 3. Разность длин диагоналей 12 мм (по СТО ±5 мм). 4. Отклонение от плоскостности настила 10 - 20 мм (по СТО не более 5 мм). 5. Шаг несущей полосы 32-37 мм. 6. Отсутствие связующего прутка (пропуск ячеек). 7. Отрыв связующего прутка. 8. Несоответствие п.7 ТТ чертежа. 9. Натёки. 10. Брызги металла. 11. Остатки сварочной проволоки. 12. Отсутствие клейма сварщика (п.8 ТТ чертежа) | Устранимое | УПН корпус №13 | Участок производства настилов | Смена А УПН | Неправильное выполнение технологических операций по сварке | Малый опыт работы на оборудовании/технологической операции | Перед началом работы по сварке ступеней, каждый чертеж прорабатывается непосредственно с мастером или бригадиром. | Не отражены в 1C:ERP
161 | И00-0000079 | 06.03.2026 | Корпус №13 | (ПФК) Ступень SP 34х38/30х3 800х240 (РН 084.20.00.000 СБ) (сварка) | Настилы сварные | 23 | 158.93 | Невыполнение требований НТД | 1. Деталь поз.1 (кант) не соответствует чертежу. 2. Шаг связующих элементов не соответствует КД (по КД 38 мм, фактически 33 - 40 мм). 3. Несоответствие п.6 ТТ чертежа. 4. Отсутствие клейма сварщика (п.7 ТТ чертежа). | Устранимое | УПН корпус №13 | Участок производства настилов | Смена А УПН | Неправильное выполнение технологических операций по сварке | Малый опыт работы на оборудовании/технологической операции | Перед началом работы по сварке ступеней, каждый чертеж прорабатывается непосредственно с мастером или бригадиром. | Не отражены в 1C:ERP
162 | И00-0000080 | 06.03.2026 | Опытно-экспериментальный участок | (ПФ) Стойка МВС-9,5-150 (МВС-9,5-150.00.00 СБ) (сварка 2 этап) | МВС | 1 | 891.9 | Дефекты сварных швов | Дефекты сварных швов | Устранимое | ОЭУ корпус №9 | Опытно-экспериментальный участок | Смена ОЭУ | При разработке технологии выбраны неоптимальные процессы, операции, режимы работы оборудования | Не указана | Это тестовые/опытные стойки МВС, на них отрабатывали кондуктор для сборки и саму сварку на роботизированном комплексе ИРС, далее по пункту протокола п | Не отражены в 1C:ERP
163 | И00-0000081 | 10.03.2026 | Опытно-экспериментальный участок | (ПФК) Стойка опоры (МВС-9,5-150.00.00) (слесарная) | МВС | 1 | 891.97 | Дефекты сварных швов | Дефекты сварных швов | Устранимое | ОЭУ корпус №9 | Опытно-экспериментальный участок | Смена ОЭУ | При разработке технологии выбраны неоптимальные процессы, операции, режимы работы оборудования | Не указана | 1. Усилить визуальный контроль сварных соединений 2. Скорректировать режимы сварки и УП на роботизированном комплексе Отв. Ламанов А.Н. | Не отражены в 1C:ERP
164 | И00-0000082 | 12.03.2026 | Опытно-экспериментальный участок | (ПФК) Стойка опоры (МВС-9,5-150.00.00) (слесарная) | МВС | 2 | 1783.94 | Дефекты сварных швов | Дефекты сварных швов | Устранимое | ОЭУ корпус №9 | Опытно-экспериментальный участок | Смена ОЭУ | При разработке технологии выбраны неоптимальные процессы, операции, режимы работы оборудования | Не указана | 1. Усилить визуальный контроль сварных соединений 2. Скорректировать режимы сварки и УП на роботизированном комплексе Отв. Ламанов А.Н. | Не отражены в 1C:ERP
165 | И00-0000083 | 12.03.2026 | Корпус №04 | (ПФ) Труба (159х5 L=1280) (ОО 251.01.00.001) (резка лазерная профиля) | Опоры | 10 | 227.5 | Дефекты термической резки | Цепочка застывших капель, налипший шлак | Устранимое | УМИ корпус №4 | Департамент производства | Смена В УМИ | Невнимательность исполнителя | Невнимательность исполнителя | провести беседу с исполнителем | Не отражены в 1C:ERP
166 | И00-0000084 | 12.03.2026 | Корпус №01 | ГПСкомпл(60) Марка отправочная ПФГ-16,0-02-к-ц (ООП 009.01.00.000 СБ) | Опоры | 6 | 3313.08 | Невыполнение требований НТД | Невыполнение требований НТД | Устранимое | Не определено | Участок металлоизделий | Невозможно установить | Ошибки в чертежах/конструкторской документации (КД) | Не проведён технический контроль продукции, сырья, материалов, комплектующих | По пункту шероховатости кромки лючка выпущено ТУ № 321. План работ и мероприятий 2-26 | Не отражены в 1C:ERP
167 | И00-0000085 | 13.03.2026 | Корпус №01 | ГПСкомпл(60) Марка отправочная ПФГ-16,0-02-к-ц (ООП 009.01.00.000 СБ) | Опоры | 6 | 3313.08 | Невыполнение требований НТД | Невыполнение требований НТД | Устранимое | УМИ Корпус №11 | Участок металлоизделий | Невозможно установить | При разработке технологии выбраны неоптимальные процессы, операции, режимы работы оборудования | При разработке технологии выбраны неоптимальные процессы, операции, режимы работы оборудования | По пункту шероховатости кромки лючка выпущено ТУ № 321. План работ и меропритиятий 2-26 | Не отражены в 1C:ERP
168 | И00-0000087 | 17.03.2026 | Склад готовой продукции | ГПЦ(настил)(40) Настил Р 44,4х11,1/30х2 1 А Zn 1696х1000 | Настилы прессованные | 4 | 141.52 | Механическое повреждение | Механические повреждения, забоины ЦП до основного металла. | Неустранимое Устранимое | Логистика | Отдел логистики | Невозможно установить | Не соблюдены требования к хранению и транспортировке продукции, сырья, материалов, комплектующих | Невнимательность исполнителя | Провести инструктаж с исполниетями, чтобы были внимательнее при маневрироваии на территории предприятия. | Не отражены в 1C:ERP
169 | И00-0000088 | 17.03.2026 | Корпус №04 | (ПФ) Труба 20х20х1,5 L=1940 мм (резка лазерная профиля) | ПО | 35 | 57.05 | Дефекты термической резки | 1. Расплавленная кромка реза. 2. Налипший шлак | Устранимое | УМИ корпус №4 | Участок металлоизделий | Невозможно установить | При разработке технологии выбраны неоптимальные процессы, операции, режимы работы оборудования | Не проведён технический контроль продукции, сырья, материалов, комплектующих | 1. Проработать техническую возможность использования воздуха для лазера в 4 к. Отв. Технический департамент 2. Усилить контроль Отв. сменный мастер/б | Не отражены в 1C:ERP
170 | И00-0000088 | 17.03.2026 | Корпус №04 | (ПФ) Труба 20х20х1,5 L=940 мм (резка лазерная профиля) | ПО | 242 | 191.18 | Налипший шлак | Налипший шлак | Устранимое | УМИ корпус №4 | Участок металлоизделий | Невозможно установить | При разработке технологии выбраны неоптимальные процессы, операции, режимы работы оборудования | Не проведён технический контроль продукции, сырья, материалов, комплектующих | 1. Проработать техническую возможность использования воздуха для лазера в 4 к. Отв. Технический департамент 2. Усилить контроль Отв. сменный мастер/б | Не отражены в 1C:ERP
171 | И00-0000088 | 17.03.2026 | Корпус №04 | (ПФ) Труба 20х20х1,5 L=585 мм (резка в размер) | ПО | 1600 | 784 | Заусенец в виде металлической стружки | Заусенцы | Устранимое | УМИ корпус №4 | Участок металлоизделий | Невозможно установить | При разработке технологии выбраны неоптимальные процессы, операции, режимы работы оборудования | Не проведён технический контроль продукции, сырья, материалов, комплектующих | 1. Проработать техническую возможность использования воздуха для лазера в 4 к. Отв. Технический департамент 2. Усилить контроль Отв. сменный мастер/б | Не отражены в 1C:ERP
172 | И00-0000088 | 17.03.2026 | Корпус №04 | (ПФ) Труба 20х20х1,5 L=920 мм ПО 122.01.02.004 (резка в размер) | ПО | 200 | 154 | Заусенец в виде металлической стружки | Заусенцы | Устранимое | УМИ корпус №4 | Участок металлоизделий | Невозможно установить | При разработке технологии выбраны неоптимальные процессы, операции, режимы работы оборудования | Не проведён технический контроль продукции, сырья, материалов, комплектующих | 1. Проработать техническую возможность использования воздуха для лазера в 4 к. Отв. Технический департамент 2. Усилить контроль Отв. сменный мастер/б | Не отражены в 1C:ERP
173 | И00-0000089 | 17.03.2026 | Корпус №11 | (ПФК) Секция средняя Э 381.02.00.000 (сборка контрольная) | Опоры | 4 | 1532 | Невыполнение требований НТД | Невыполнение требований НТД | Устранимое | УМИ корпус №11 | Участок металлоизделий | Невозможно установить | При разработке технологии выбраны неоптимальные процессы, операции, режимы работы оборудования | Незнание/непонимание требований к качеству продукции | По пункту шероховатости кромки лючка выпущено ТУ № 321. План работ и мероприятий 2-26 | Не отражены в 1C:ERP
174 | И00-0000089 | 17.03.2026 | Корпус №11 | (ПФК) Секция нижняя Э 381.01.00.000 (сборка контрольная) | Опоры | 4 | 2067.6 | Невыполнение требований НТД | Невыполнение требований НТД | Устранимое | УМИ корпус №11 | Участок металлоизделий | Невозможно установить | При разработке технологии выбраны неоптимальные процессы, операции, режимы работы оборудования | Незнание/непонимание требований к качеству продукции | По пункту шероховатости кромки лючка выпущено ТУ № 321. План работ и мероприятий 2-26 | Не отражены в 1C:ERP
175 | И00-0000090 | 18.03.2026 | Корпус №13 | (ПФК) Ступень SP 34х38/30х3 800х270 (сварка) | Настилы сварные | 11 | 75.35 | Невыполнение требований НТД | 1. Выступание связующего элемента над несущей полосой 2-2,5 мм. | Малозначительное | УПН корпус №13 | Участок производства настилов | Невозможно установить | В процессе используется неактуальная документация | Невнимательность исполнителя | Внесение измений в процесс ознакомления с СТО и выдечей бумажных копий Отв.: ОРСМК
176 | И00-0000090 | 18.03.2026 | Корпус №13 | (ПФК) Ступень SP 34х38/30х3 800х270 (сварка) | Настилы сварные | 50 | 342.5 | Невыполнение требований НТД | 1. Выступание связующего элемента над несущей полосой 2-2,5 мм. 2. Наличие прихваток | Малозначительное | УПН корпус №13 | Участок производства настилов | Невозможно установить | В процессе используется неактуальная документация | Невнимательность исполнителя | Внесение измений в процесс ознакомления с СТО и выдечей бумажных копий Отв.: ОРСМК
177 | И00-0000090 | 18.03.2026 | Корпус №13 | (ПФК) Ступень SP 34х38/30х3 800х270 (сварка) | Настилы сварные | 51 | 349.35 | Невыполнение требований НТД | 1. Выступание связующего элемента над несущей полосой 2-3 мм. | Малозначительное | УПН корпус №13 | Участок производства настилов | Невозможно установить | В процессе используется неактуальная документация | Невнимательность исполнителя | Внесение измений в процесс ознакомления с СТО и выдечей бумажных копий Отв.: ОРСМК
178 | И00-0000091 | 18.03.2026 | ИЗОЛЯТОР БРАКА ГП | НЕ ИСПОЛЬЗОВАТЬ БР_ГПЦ(80) Секция балки СБ-W/2,5-6320/0,5 (дефект цинкового покрытия) (брак) | ДО | 7 | 388.752 | Механическое повреждение | Механические повреждения образовавшиеся в следствие наезда транспорта. Геометрические размеры, дефекты цинкового покрытия Акт И-10/21 от 05.02.2021г. (начальная серия 00005153 от 22.12.2019г.) | Неустранимое | Логистика | Отдел логистики | Невозможно установить | Не определены требования к хранению и транспортировке продукции, сырья, материалов, комплектующих | Не указана | Продукция хранилась на улице рядом с проезжей частью, находилась под снегом, при чистке снега была повреждена упаковка, продукция развалилась и в ходе
179 | И00-0000091 | 18.03.2026 | ИЗОЛЯТОР БРАКА ГП | ГПЦ(80) Секция балки СБ-W/2,5-6320/0,5-М5 | ДО | 7 | 380.1 | Механическое повреждение | Механические повреждения образовавшиеся в следствие наезда транспорта. Дефекты цинкового покрытия Акт В-309/23 от 30.11.2023г. | Неустранимое | Логистика | Отдел логистики | Невозможно установить | Не определены требования к хранению и транспортировке продукции, сырья, материалов, комплектующих | Не указана | Продукция хранилась на улице рядом с проезжей частью, находилась под снегом, при чистке снега была повреждена упаковка, продукция развалилась и в ходе
180 | И00-0000092 | 18.03.2026 | Склад готовой продукции | ГПЦ(80) Секция балки СБ-С1/4-6000 | ДО | 32 | 2506.56 | Отсутствует товарный вид | Белая и бурая ржавчина -5шт. | Устранимое | Логистика | Отдел логистики | Невозможно установить | Низкая оборачиваемость товаров на складе | Невнимательность исполнителя | Провели инструктаж среди сотрудников склада, периодически осматривать продукцию, при обнаружении несоответствий незамедлительно вызывать ОТК. | Не отражены в 1C:ERP
181 | И00-0000092 | 18.03.2026 | Склад готовой продукции | ГПЦ(80) Стойка дорожная СД-1,95Ш14-3 | ДО | 100 | 2378 | Белая ржавчина | Белая ржавчина-6шт. | Устранимое | Логистика | Отдел логистики | Невозможно установить | Низкая оборачиваемость товаров на складе | Невнимательность исполнителя | Провели инструктаж среди сотрудников склада, периодически осматривать продукцию, при обнаружении несоответствий незамедлительно вызывать ОТК. | Не отражены в 1C:ERP
182 | И00-0000092 | 18.03.2026 | Склад готовой продукции | ГПЦ(80) Секция балки СБ-3N-W-2,5-2,0 левая | ВО | 2 | 51.514 | Белая ржавчина | Белая ржавчина -1шт. | Устранимое | Логистика | Отдел логистики | Невозможно установить | Низкая оборачиваемость товаров на складе | Невнимательность исполнителя | Провели инструктаж среди сотрудников склада, периодически осматривать продукцию, при обнаружении несоответствий незамедлительно вызывать ОТК. | Не отражены в 1C:ERP
183 | И00-0000092 | 18.03.2026 | Склад готовой продукции | ГПЦ(80) Стойка дорожная СД-1,95С2/4,0 | ДО | 100 | 1291.3 | Белая ржавчина | Белая ржавчина -2шт. | Устранимое | Логистика | Отдел логистики | Невозможно установить | Низкая оборачиваемость товаров на складе | Невнимательность исполнителя | Провели инструктаж среди сотрудников склада, периодически осматривать продукцию, при обнаружении несоответствий незамедлительно вызывать ОТК. | Не отражены в 1C:ERP
184 | И00-0000092 | 18.03.2026 | Склад готовой продукции | ГПЦ(80) Стойка дорожная СД-1,95С2/4,0 | ДО | 100 | 1291.3 | Белая ржавчина | Белпая ржавчина-8шт. | Устранимое | Логистика | Отдел логистики | Невозможно установить | Низкая оборачиваемость товаров на складе | Невнимательность исполнителя | Провели инструктаж среди сотрудников склада, периодически осматривать продукцию, при обнаружении несоответствий незамедлительно вызывать ОТК. | Не отражены в 1C:ERP
185 | И00-0000092 | 18.03.2026 | Склад готовой продукции | ГПЦ(80) Стойка дорожная СД-1,5С2/5,0 | ДО | 100 | 1254 | Белая ржавчина | Белая ржавчина | Устранимое | Логистика | Отдел логистики | Невозможно установить | Низкая оборачиваемость товаров на складе | Невнимательность исполнителя | Провели инструктаж среди сотрудников склада, периодически осматривать продукцию, при обнаружении несоответствий незамедлительно вызывать ОТК. | Не отражены в 1C:ERP
186 | И00-0000093 | 18.03.2026 | Склад готовой продукции | ГПЦ(80) Связь анкерная СА-W/3-М5 | ДО | 6 | 150.222 | Несоответствует упаковка тарного места | Скреплены проволокой из чёрного металла. | Устранимое | Логистика | Отдел логистики | Невозможно установить | Упаковка не обеспечивает сохранность изделия при хранении и транспортировке | Упаковка не обеспечивает сохранность изделия при хранении и транспортировке | На складе для упаковки продукции есть в наличии только черная проволока, необходимо на склад закупить проволоку, которая будет соответствовать всем но | Не отражены в 1C:ERP
187 | И00-0000094 | 18.03.2026 | Склад готовой продукции | ГПЦ(настил)(40) Настил Р 44,4х11,1/30х2 1 А Zn 1000х1000 | Настилы прессованные | 3 | 61.41 | Бурая ржавчина | Бурая ржавчина | Устранимое | Логистика | Цех цинкования | Смена Б ЦГЦ | Не проведён технический контроль продукции, сырья, материалов, комплектующих | Невнимательность исполнителя | провести дополнительный инструктаж | Не отражены в 1C:ERP
188 | И00-0000094 | 18.03.2026 | Склад готовой продукции | ГПЦ(настил)(40) Настил Р 44,4х11,1/30х2 1 А Zn 1000х1000 | Настилы прессованные | 35 | 716.45 | Несоответствия ЦП | Забоины, бурая ржавчина. | Устранимое | Логистика | Цех цинкования | Смена Б ЦГЦ | Не проведён технический контроль продукции, сырья, материалов, комплектующих | Невнимательность исполнителя | провести дополнительный инструктаж | Не отражены в 1C:ERP
189 | И00-0000094 | 18.03.2026 | Склад готовой продукции | ГПЦ(настил)(40) Настил Р 44,4х11,1/30х2 1 А Zn 1000х1000 | Настилы прессованные | 1 | 20.47 | Забоины ЦП до основного металла | Забоины ЦП до основного металла | Устранимое | Логистика | Цех цинкования | Смена Б ЦГЦ | Не проведён технический контроль продукции, сырья, материалов, комплектующих | Невнимательность исполнителя | провести дополнительный инструктаж | Не отражены в 1C:ERP
190 | И00-0000095 | 19.03.2026 | Склад готовой продукции | ГПСкомпл(60) Опора колесная Э 357.02.05.000 | ВО | 66 | 913.44 | Бурая ржавчина | Наносная бурая ржавчина | Устранимое | Логистика | Отдел логистики | Невозможно установить | Низкая оборачиваемость товаров на складе | Невнимательность исполнителя | Провели инструктаж сотрудников склада периодически осматривать продукцию и при обнаружении ржавчины вызывать ОТК. Обеспечить надлежащее хранение прод
191 | И00-0000095 | 19.03.2026 | Склад готовой продукции | ГПСкомпл(60) Опора колесная Э 357.02.05.000 | ДО | 5 | 69.2 | Бурая ржавчина | Наносная бурая ржавчина. | Устранимое | Логистика | Отдел логистики | Невозможно установить | Низкая оборачиваемость товаров на складе | Невнимательность исполнителя | Провели инструктаж сотрудников склада периодически осматривать продукцию и при обнаружении ржавчины вызывать ОТК. Обеспечить надлежащее хранение прод
192 | И00-0000096 | 19.03.2026 | Участок производства настилов | (ПФК) Ступень SP 34х38/30х3 800х270 (сварка) | Настилы сварные | 32 | 219.2 | Невыполнение требований НТД | 1. Выступание связующего элемента над несущей полосой 2-3 мм. | Малозначительное | УПН корпус №13 | Участок производства настилов | Смена А УПН | В процессе используется неактуальная документация | Невнимательность исполнителя | Внесение измений в процесс ознакомления с СТО и выдечей бумажных копий Отв. ОРСМК | Не отражены в 1C:ERP
194 | И00-0000098 | 23.03.2026 | Склад готовой продукции | ГПЦ(80) Секция балки СБ-W/3-5320/0,5-М5 | МО | 1 | 56.463 | Отсутствует товарный вид | На длине до 1000 мм, на поверхности ЦП загрязнения органического происхождения. | Устранимое | Логистика | Отдел логистики | Невозможно установить | Не проведён технический контроль продукции, сырья, материалов, комплектующих | Незнание/непонимание требований к качеству продукции | Усилить технический (визуальный) осмотр продукции со стороны склада на соответствие товарному виду м/и Отв. Старостин Д.В. срок: постоянно | Не отражены в 1C:ERP
196 | И00-0000101 | 23.03.2026 | Склад готовой продукции | ГПСкомпл(60) ОМФП-90 с ВТСОДД (ТСУ-М4)/ СТО 07525912-410-2024 | ОМФП | 5 | 3725 | Невыполнение требований НТД | Дет. 89 Световозвращающая лента самоклеющаяся, 5х200 см, желтая: Местное отслаивание пкромок от поверхности металлической пластины. | Устранимое | ОЭУ корпус №9 | Отдел закупок | Смена ОЭУ | Скрытый дефект в продукции поставщиков | Не указана | Данную ленту обычно покупаем у Строд Сервиса. В тот момент у Строд Сервиса не было в наличии данной позиции. Из-за срочности закупили на Озоне. Претен | Не отражены в 1C:ERP
197 | И00-0000101 | 23.03.2026 | Склад готовой продукции | ГПСкомпл(60) ОМФП-90 с ВТСОДД (ТСУ-М1)/ СТО 07525912-410-2024 | ОМФП | 1 | 745 | Невыполнение требований НТД | Дет. 89 Световозвращающая лента самоклеющаяся, 5х200 см, желтая: Местное отслаивание пкромок от поверхности металлической пластины. | Устранимое | ОЭУ корпус №9 | Отдел закупок | Смена ОЭУ | Скрытый дефект в продукции поставщиков | Не указана | Данную ленту обычно покупаем у Строд Сервиса. В тот момент у Строд Сервиса не было в наличии данной позиции. Из-за срочности закупили на Озоне. Претен | Не отражены в 1C:ERP
198 | И00-0000102 | 23.03.2026 | Корпус №03 | Малогабаритные изделия (АЛЦМ) (цинк) | МК, другое | 994 | 994 | Несоответствия ЦП | Сплошное, гладкое или шероховатое. Цвет покрытия от серебристо-блестящего до матового темно-серого. Наплывы цинка, препятствующие сборке: на сопрягаемых поверхностях. Наплывы цинка не препятствующие сборке. | Отработка технологии | ЦЦ АЛМЦ | Цех цинкования | Отработка технологии | Отработка технологии | Отработка технологии | Отработка технологии
199 | И00-0000105 | 24.03.2026 | Корпус №09 | (ПФК) Настил Р 44,4х11,1/30х2 А 1496х1000 (сварка лазерная) | Настилы прессованные | 20 | 605.4 | Невыполнение требований НТД | 1. Отсутствие лазерной сварки (1 настил). 2. Заусенцы. 3. Налипший шлак. 4. Мех.повреждение несущей полосы (1 место). | Устранимое | УПН корпус №9 | Участок производства настилов | Смена А УПН | Малый опыт работы на оборудовании/технологической операции | Невнимательность исполнителя | проведена разяснительная беседа о том, что нельзя отвлекаться во время работы | Не отражены в 1C:ERP
200 | И00-0000106 | 24.03.2026 | Корпус №01 | ГПЦ(120) Секция балки СБ-W/4-6320/2,0 (БО 031.00.03.346) | ДО | 50 | 4294.8 | Несоответствие средней толщины ЦП | Толщина ЦП по КД не менее120мкм;факт. 112-115мкм. | Устранимое | ЦЦ БЛ | Цех цинкования | Невозможно установить | Заданы некорректные режимы работы технологического оборудования в документации | Не проведён технический контроль продукции, сырья, материалов, комплектующих | провести дополнительный инструктаж исполнителем | Не отражены в 1C:ERP
201 | И00-0000107 | 24.03.2026 | Корпус №01 | ГПСкомпл(60) Марка отправочная ПФГ-20,0-02-к-ц | Опоры | 4 | 3632 | Несоответствие требованиям КД | Отсутствие сопряжения между дет. 4 Замок и 15 Карабин винтовой PL 08/ | Устранимое | ЦЦ БЛ | Дирекция по разработкам | Невозможно установить | Ошибки в чертежах/конструкторской документации (КД) | Отсутствует мониторинг процесса | Внести изменения в КД (убрать карабин из спецификации и из сборочного чертежа) | Не отражены в 1C:ERP
202 | И00-0000108 | 24.03.2026 | Склад готовой продукции | ГПСкомпл(60) Кронштейн 1.К1-2,0-2,0-О2-ц (МС 795.00.00.000 СБ) | Опоры | 90 | 2358 | Несоответствует упаковка тарного места | Натяжка упаковочной ленты не обеспечивает плотность упаковки. Отсутствуют прокладки между стальной лентой и оцинкованными изделиями. Следы загрязнения грунтом и белая ржавчина (15шт). | Устранимое | ЦЦ БЛ | Цех цинкования | В РАБОТЕ БОРОДАЧЕВА А.А. | В РАБОТЕ БОРОДАЧЕВА А.А. | В РАБОТЕ БОРОДАЧЕВА А.А. | В РАБОТЕ БОРОДАЧЕВА А.А. | Не отражены в 1C:ERP
204 | И00-0000110 | 25.03.2026 | Корпус №01 | ГПЦ(60) Секция средняя Э 381.02.00.000 | Опоры | 1 | 383 | Невыполнение требований НТД | ГОСТ 23118, табл. Б1, п.5.2. Зазор не более 9,4 мм. Фактически 11 мм. | Малозначительное | ЦЦ БЛ | Центр технической обработки заказов | Невозможно установить | В чертежах отсутствует исчерпывающая информация, необходимая для изготовления | Не указана | Внести в чертеж допуск на отклонение. Отв. ЦТОЗ
205 | И00-0000111 | 25.03.2026 | Корпус №09 | (ПФК) Настил Р 44,4х11,1/30х2 А 1496х1000 (сварка лазерная) | Настилы прессованные | 20 | 605.4 | Невыполнение требований НТД | 1. Прожог. 2. Выступание связующих элементов над несущими полосами 2 мм. 3. Несоответствие длины связующей полосы. | Устранимое | УПН корпус №9 | Участок производства настилов | Смена А УПН | Малый опыт работы на оборудовании/технологической операции | Невнимательность исполнителя | Проведена беседа на тему качеству продукции | Не отражены в 1C:ERP
206 | И00-0000112 | 25.03.2026 | Склад готовой продукции | ГПЦ(80) Стойка дорожная СД-1,5Ш12-1 | ДО | 200 | 3112 | Невыполнение требований НТД | Дефекты ЦП: забоины ЦП до основного металла, «бурая ржавчина». На торцевых поверхностях стоек в наличие неудаленные после резки заусенцы. На поверхности ЦП: «белая ржавчина», загрязнения грунтом. Размер по КД ø18 ±0,5 мм, фактически 17,37 - 17,47 мм. Расположение маркировки Единым знаком обращения "ЕАС" не соответствует требованиям КД. Должна быть на полке ударным способом, фактически на стенке (между отверстиями) водостойкими чернилами. | Малозначительное Устранимое | Логистика | Исполнительная дирекция Продмаш | Невозможно установить | Низкая оборачиваемость товаров на складе | Низкая оборачиваемость товаров на складе | Продукция находилась на складе в г. Красноярске, определить причины возникновения и сделать для них корректирующие меры не представляется возможным | Не отражены в 1C:ERP
207 | И00-0000112 | 25.03.2026 | Склад готовой продукции | ГПЦ(80) Стойка дорожная СД-6 (ГОСТ 26804) | ДО | 306 | 6040.44 | Невыполнение требований НТД | Дефекты ЦП: забоины ЦП до основного металла, «бурая ржавчина». На торцевых поверхностях стоек в наличие неудаленные после резки заусенцы. На поверхности ЦП: «белая ржавчина», загрязнения грунтом. Размер по КД ø18 +0,4 мм, фактически 16,98 – 17,37 мм. Отсутствует маркировка Единым знаком обращения "ЕАС" | Малозначительное Устранимое | Логистика | Исполнительная дирекция Продмаш | Невозможно установить | Низкая оборачиваемость товаров на складе | Низкая оборачиваемость товаров на складе | Продукция находилась на складе в г. Красноярске, определить причины возникновения и сделать для них корректирующие меры не представляется возможным | Не отражены в 1C:ERP
208 | И00-0000113 | 26.03.2026 | Склад готовой продукции | ГПЦ(настил)(40) Настил Р 33,3х11,1/30х2 А Zn 300х1700 | Настилы прессованные | 10 | 128.5 | Невыполнение требований НТД | 1. Отклонение от плоскостности в пределах настила - 16 мм (по СТО-не более 5мм). 2. Выгнутость несущей полосы 15-18 мм (по СТО - не более 8мм). | Устранимое | ЦЦ БЛ | Участок производства настилов | Смена Б УПН | Малый опыт работы на оборудовании/технологической операции | Невнимательность исполнителя | Дополнительный контроль со стороны мастера и бригадира. | Не отражены в 1C:ERP
209 | И00-0000114 | 26.03.2026 | Корпус №11 | (ПФК) Основание дополнительное ФО-У-110-2-Б(Г) (сварка) | ФО | 4 | 401.48 | Несоответствие геометрических размеров | 1. Размер по КД 580±0,8 мм, фактически 576-577 мм | Малозначительное | УМИ корпус №11 | Участок металлоизделий | Смена Б УМИ | Нарушение требований технологической документации | Невнимательность исполнителя | С сотрудником проведена беседа с разьяснением не понятных ему требований КД к выпускаемой продукции. | Не отражены в 1C:ERP
210 | И00-0000115 | 26.03.2026 | Корпус №11 | ГПЦ(60) Секция нижняя (ООП 009.01.01.000 СБ) | Опоры | 3 | 1001.67 | Невыполнение требований НТД | ГОСТ 23118, табл. Б1, п.5.2. Зазор не более 7,7 мм. Фактически 10 мм | Малозначительное | УМИ корпус №11 | Центр технической обработки заказов | Невозможно установить | При разработке технологии выбраны неоптимальные процессы, операции, режимы работы оборудования | При разработке технологии выбраны неоптимальные процессы, операции, режимы работы оборудования | Ввести дополнительные операции "Контрольная сборка и "Правка" в черном. Отв. ЦТОЗ.
211 | И00-0000116 | 27.03.2026 | УПН корпус №9 | (ПФК) Настил Р 44,4х22,2/30х2 А 1200х1000 (сварка лазерная) | Настилы прессованные | 181 | 3505.97 | Дефекты сварных швов | Прожоги, сварочный шлак | Устранимое | УПН корпус №9 | Участок производства настилов | Невозможно установить | Неисправности оборудования, влияющие на качество продукции | Невнимательность исполнителя | Брак возник в результате поломки в гидравлике. Из-за чего происходил скачок напряжения и прожиг обрамления. Сделана заявка в тех. отдел, неисправность | Не отражены в 1C:ERP
212 | И00-0000117 | 30.03.2026 | Корпус №11 | ДЛЯ ЗК 496 и 497_(ПФК) Секция ограждения пешеходного 427-1,0Д/2,0 Крест (80) (сварка) | ПО | 15 | 175.2 | Несоответствие геометрических размеров | 1 Размер по КД 90+/-2 мм, фактически 95 мм. | Малозначительное | УМИ корпус №11 | Участок металлоизделий | Смена А УМИ | Малый опыт работы на оборудовании/технологической операции | Незнание/непонимание требований к качеству продукции | Провести дополнительный инструктаж по правильности чтения КД.Отв.см.мастер.
213 | И00-0000118 | 30.03.2026 | Склад готовой продукции | ГПЦ(80) Деформационная секция №3 | ФО | 11 | 107.14 | Отсутствует товарный вид | Загрязнения грунтом, белая ржавчина вследствие взаимодействия с солью. | Устранимое | Логистика | Отдел логистики | Логистика смена А | Отсутствует координация в процессе внутризаводских перемещений | Не указана | Грязь на продукции появилась в процессе транспортировки продукции, использовать менее химически активные реагенты при посыпке дорог. | Отражены в 1C:ERP
215 | И00-0000120 | 31.03.2026 | Склад ПДС черный | (ПФК) Настил Р 44,4х11,1/30х2 А 1496х1000 (сварка лазерная) | Настилы прессованные | 1 | 30.27 | Невыполнение требований НТД | Выступ связующего элемента относительно несущей полосы по КД не более 0,5мм, фактически до 0,94мм. | Устранимое | УПН корпус №9 | Участок производства настилов | Невозможно установить | Малый опыт работы на оборудовании/технологической операции | Невнимательность исполнителя | проведена разьяснительная беседа с работниками | Не отражены в 1C:ERP
216 | И00-0000120 | 31.03.2026 | Склад ПДС черный | (ПФК) Настил Р 44,4х11,1/30х2 А 1496х1000 (сварка лазерная) | Настилы прессованные | 6 | 181.62 | Невыполнение требований НТД | Выступание связующих элементов над несущей полосой по КД не более 1,5мм, фактически 1,6-2,77мм. | Устранимое | УПН корпус №9 | Участок производства настилов | Невозможно установить | Малый опыт работы на оборудовании/технологической операции | Невнимательность исполнителя | проведена разьяснительная беседа с работниками | Не отражены в 1C:ERP
217 | И00-0000121 | 03.04.2026 | Склад готовой продукции | ГПЦ(настил)(40) Настил Р 44,4х11,1/30х2 1 А Zn 1000х1000 | Настилы прессованные | 9 | 184.23 | Механическое повреждение | Механические повреждения, забоины ЦП до основного металла. | Устранимое | Логистика | Отдел логистики | Логистика смена А | Нарушение установленных схем маршрутов и перемещений внутри предприятия | Нарушение установленных схем маршрутов и перемещений внутри предприятия | Настилы переставлены и не хранятся в зонах разворота фур | Не отражены в 1C:ERP
218 | И00-0000122 | 06.04.2026 | Склад готовой продукции | ГПЦ(настил)(40) Настил Р 44,4х22,2/30х2 1 А Zn 1200х1000 | Настилы прессованные | 120 | 2324.4 | Несоответствия ЦП | Белая ржавчина | Устранимое | Склад готовой продукции | Исполнительная дирекция Продмаш | Невозможно установить | Не проведён технический контроль продукции, сырья, материалов, комплектующих | Невнимательность исполнителя | Провести инструктаж с исполнителями в части излишней доработки. | Не отражены в 1C:ERP
219 | И00-0000122 | 06.04.2026 | Склад готовой продукции | ГПЦ(настил)(40) Настил Р 44,4х11,1/30х2 1 А Zn 1696х1000 | Настилы прессованные | 70 | 2476.6 | Несоответствия ЦП | Белая ржавчина | Устранимое | Склад готовой продукции | Исполнительная дирекция Продмаш | Невозможно установить | Не проведён технический контроль продукции, сырья, материалов, комплектующих | Невнимательность исполнителя | Провести инструктаж с исполнителями в части излишней доработки. | Не отражены в 1C:ERP
220 | И00-0000123 | 06.04.2026 | Корпус №04 | (ПФК) Стойка дорожная СД-1,45Ш14-3 (формирование отверстий) | ДО | 300 | 5364 | Невыполнение требований НТД | 1. Прогиб стенки 2,5-3 мм (По ГОСТ 8240 +/-2 мм). 2. Заусенцы. | Малозначительное Устранимое | УМИ корпус №4 | Участок металлоизделий | Смена Б УМИ | Малый опыт работы на оборудовании/технологической операции | Невнимательность исполнителя | проведен инструктаж о изготавлеваемой выпускаемой продукции | Не отражены в 1C:ERP
221 | И00-0000124 | 07.04.2026 | Склад ПРОФИЛЬНЫЙ ПРОКАТ | _уу_Профиль 80*80*4,0 ГОСТ 30245-2003/ Ст3сп, Ст3сп5 (С255, Ст2сп) | СиМ | 111 | 111 | Механическое повреждение | По ГОСТ 30245 кривизна не должна превышать 12мм, фактически кривизна 35мм. | Неустранимое | Логистика | Отдел логистики | В РАБОТЕ СТАРОСТИН Д.В. | В РАБОТЕ СТАРОСТИН Д.В. | В РАБОТЕ СТАРОСТИН Д.В. | В РАБОТЕ СТАРОСТИН Д.В. | В РАБОТЕ СТАРОСТИН Д.В.
222 | И00-0000125 | 08.04.2026 | Склад готовой продукции | ОТ АВТОРУТА_ГПЦ(80) Стойка дорожная СДГ-1,5 (гор.цинк) | ДО | 253 | 3289 | Невыполнение требований НТД | Геометрические размеры: - по КД 1500±2,5 мм, факт 1519 мм; - по КД Ø18+0,18 мм, факт 17,8-18,1 мм; - по КД 120±3 мм, факт 125-129 мм. На цинковом покрытии: - «белая» ржавчина; - следы загрязнения от контакта с влажным брусом; - загрязнение грунтом. | Малозначительное Неустранимое Устранимое | Логистика | Исполнительная дирекция Продмаш | Невозможно установить | Не формализован/не описан процесс/процедура | Не формализован/не описан процесс/процедура | Не требуется
223 | И00-0000125 | 08.04.2026 | Склад готовой продукции | ОТ АВТОРУТА_ГПЦ(80) Стойка дорожная СД-1,5 Ш16* (гор.цинк) | ДО | 250 | 3600 | Невыполнение требований НТД | Геометрические размеры: - по КД 1500±2,5 мм, факт 1503 мм; - по КД Ø18+0,18 мм, факт 17,2-17,8 мм. Наличие отверстия, не предусмотренного требованиями КД. На цинковом покрытии: - «белая» ржавчина; - загрязнение грунтом. | Малозначительное Неустранимое Устранимое | Логистика | Исполнительная дирекция Продмаш | Невозможно установить | Не формализован/не описан процесс/процедура | Не формализован/не описан процесс/процедура | Не требуется
224 | И00-0000125 | 08.04.2026 | Склад готовой продукции | ОТ АВТОРУТА_ГПЦ(80) Стойка дорожная СД-1,45 Ш14-3 (гор.цинк) | ДО | 3 | 57 | Невыполнение требований НТД | Геометрические размеры не контролируются в виду отсутствия КД. Две стойки выполнены из двух частей стыковым швом. На двух стойках три отверстия (по одному на каждой полке, одно на стенке), на одной стойке два отверстия (по одному на каждой полке). На цинковом покрытии: - «белая» ржавчина; - загрязнение грунтом. | Малозначительное Неустранимое Устранимое | Логистика | Исполнительная дирекция Продмаш | Невозможно установить | Не формализован/не описан процесс/процедура | Не формализован/не описан процесс/процедура | Не требуется
225 | И00-0000125 | 08.04.2026 | Склад готовой продукции | ОТ АВТОРУТА_ГПЦ(80) Стойка дорожная СД-1,45 Ш14-3 (гор.цинк) | ДО | 134 | 2546 | Невыполнение требований НТД | На цинковом покрытии: - «белая» ржавчина; - загрязнение грунтом. «Бурая» ржавчина в местах несплошностей ЦП. | Малозначительное Неустранимое Устранимое | Логистика | Исполнительная дирекция Продмаш | Невозможно установить | Не формализован/не описан процесс/процедура | Не формализован/не описан процесс/процедура | Не требуется
226 | И00-0000125 | 08.04.2026 | Склад готовой продукции | ОТ АВТОРУТА_ГПЦ(80) Стержень стойки оцинкованный СД-1,5СБ | ДО | 150 | 2941.5 | Невыполнение требований НТД | На цинковом покрытии: - «белая» ржавчина; - загрязнение грунтом. | Малозначительное Неустранимое Устранимое | Логистика | Исполнительная дирекция Продмаш | Невозможно установить | Не формализован/не описан процесс/процедура | Не формализован/не описан процесс/процедура | Не требуется
227 | И00-0000125 | 08.04.2026 | Склад готовой продукции | ОТ АВТОРУТА_ГПЦ(80) Стойка дорожная СД-1,8 Ш12 (гор.цинк) | ДО | 20 | 386 | Невыполнение требований НТД | Геометрические размеры: - по КД Ø18+0,18 мм, факт 17,5-17,6 мм. На цинковом покрытии: - «белая» ржавчина; - загрязнение грунтом. «Бурая» ржавчина в местах несплошностей ЦП. | Малозначительное Неустранимое Устранимое | Логистика | Исполнительная дирекция Продмаш | Невозможно установить | Не формализован/не описан процесс/процедура | Не формализован/не описан процесс/процедура | Не требуется
228 | И00-0000127 | 08.04.2026 | Склад готовой продукции | ГПЦ(80) Основание ФО-У-90-2-Б(Г) | ФО | 7 | 1718.5 | Отклонение формообразования и линейных размеров | Искривление детали 1 (плита основания): зазор между листом и стальной линейкой должен быть не более 1,5 мм, фактически 4-5 мм. | Малозначительное | УМИ корпус №11 | Участок металлоизделий | Смена Б УМИ | Не определены (частично или полностью) требования к продукции | Не проведён технический контроль продукции, сырья, материалов, комплектующих | проработать вопрос внесения в КД допуска на прямолинейность ,ответственый ЦТОЗ, Дирекция по разработкам | Не отражены в 1C:ERP
229 | И00-0000127 | 08.04.2026 | Склад готовой продукции | ГПЦ(80) Основание ФО-У-90-2-Б(Г) | ФО | 2 | 491 | Отклонение формообразования и линейных размеров | Искривление детали 1 (плита основания): зазор между листом и стальной линейкой должен быть не более 1,5 мм, фактически 8-9 мм. | Малозначительное | УМИ корпус №11 | Участок металлоизделий | Смена Б УМИ | Не определены (частично или полностью) требования к продукции | Не проведён технический контроль продукции, сырья, материалов, комплектующих | проработать вопрос внесения в КД допуска на прямолинейность ,ответственый ЦТОЗ, Дирекция по разработкам | Не отражены в 1C:ERP
230 | И00-0000127 | 08.04.2026 | Склад готовой продукции | ГПЦ(80) Основание ФО-У-90-2-Б(Г) | ФО | 1 | 245.5 | Отклонение формообразования и линейных размеров | Искривление детали 2 (направляющий швеллер): зазор между натянутой струной и полкой швеллера должен быть не более 5 мм, фактически 10 мм. Искривление детали 1 (плита основания): зазор между листом и стальной линейкой должен быть не более 1,5 мм, фактически 4-5 мм. | Малозначительное | УМИ корпус №11 | Участок металлоизделий | Смена Б УМИ | Не определены (частично или полностью) требования к продукции | Не проведён технический контроль продукции, сырья, материалов, комплектующих | проработать вопрос внесения в КД допуска на прямолинейность ,ответственый ЦТОЗ, Дирекция по разработкам | Не отражены в 1C:ERP
231 | И00-0000127 | 08.04.2026 | Склад готовой продукции | ГПЦ(80) Основание ФО-У-90-2-Б(Г) | ФО | 1 | 245.5 | Отклонение формообразования и линейных размеров | Искривление детали 2 (направляющий швеллер): зазор между натянутой струной и полкой швеллера должен быть не более 5 мм, фактически 10 мм. Искривление детали 1 (плита основания): зазор между листом и стальной линейкой должен быть не более 1,5 мм, фактически 9-11 мм. | Малозначительное | УМИ корпус №11 | Участок металлоизделий | Смена Б УМИ | Не определены (частично или полностью) требования к продукции | Не проведён технический контроль продукции, сырья, материалов, комплектующих | проработать вопрос внесения в КД допуска на прямолинейность ,ответственый ЦТОЗ, Дирекция по разработкам | Не отражены в 1C:ERP
232 | И00-0000127 | 08.04.2026 | Склад готовой продукции | ГПЦ(80) Основание ФО-У-90-2-Б(Г) | ФО | 3 | 736.5 | Отклонение формообразования и линейных размеров | Искривление детали 2 (направляющий швеллер): зазор между натянутой струной и полкой швеллера должен быть не более 5 мм, фактически 7 мм. Искривление детали 1 (плита основания): зазор между листом и стальной линейкой должен быть не более 1,5 мм, фактически 8 мм. | Малозначительное | УМИ корпус №11 | Участок металлоизделий | Смена Б УМИ | Не определены (частично или полностью) требования к продукции | Не проведён технический контроль продукции, сырья, материалов, комплектующих | проработать вопрос внесения в КД допуска на прямолинейность ,ответственый ЦТОЗ, Дирекция по разработкам | Не отражены в 1C:ERP
233 | И00-0000128 | 09.04.2026 | Корпус №11 | (ПФК) Офсет универсальный (сварка) | МК, другое | 30 | 89.1 | Несоответствие геометрических размеров | По чертежу размер 308+/-2 мм, по факту 314-316 мм. | Устранимое | УМИ корпус №11 | Участок металлоизделий | Смена А УМИ | Не проведён технический контроль продукции, сырья, материалов, комплектующих | Невнимательность исполнителя | Провести повторно инструктаж по самоконтролю.Отв.см.мастер. Усилить контроль за данным сотрудником.Отв.бригадир | Не отражены в 1C:ERP
234 | И00-0000129 | 09.04.2026 | Склад готовой продукции | ГПЦ(80) Секция основная ФО-2 | ФО | 3 | 87.72 | Шлак (флюс, зола) на поверхности ЦП | Шлак на поверхности ЦП | Устранимое | ЦЦ БЛ | Цех цинкования | Невозможно установить | Не проведён технический контроль продукции, сырья, материалов, комплектующих | Невнимательность исполнителя | Во всех сменах провести инструктаж по доработки продукции на соответствие ПТИ 001-2023. | Не отражены в 1C:ERP
235 | И00-0000129 | 09.04.2026 | Склад готовой продукции | ГПЦ(80) Деформационная секция №8 | ФО | 6 | 129.06 | Шлак (флюс, зола) на поверхности ЦП | Шлак на поверхности ЦП | Устранимое | ЦЦ БЛ | Цех цинкования | Невозможно установить | Не проведён технический контроль продукции, сырья, материалов, комплектующих | Невнимательность исполнителя | Во всех сменах провести инструктаж по доработки продукции на соответствие ПТИ 001-2023. | Не отражены в 1C:ERP
236 | И00-0000129 | 09.04.2026 | Склад готовой продукции | ГПЦ(80) Деформационная секция №1 | ФО | 9 | 88.56 | Несоответствия ЦП | Шлак на поверхности ЦП (2 шт.), загрязнение грунтом (7 шт.) | Устранимое | ЦЦ БЛ | Цех цинкования | Невозможно установить | Не проведён технический контроль продукции, сырья, материалов, комплектующих | Невнимательность исполнителя | Во всех сменах провести инструктаж по доработки продукции на соответствие ПТИ 001-2023. | Не отражены в 1C:ERP
237 | И00-0000129 | 09.04.2026 | Склад готовой продукции | ГПЦ(80) Деформационная секция №3 | ФО | 1 | 9.74 | Шлак (флюс, зола) на поверхности ЦП | Шлак на поверхности ЦП | Устранимое | ЦЦ БЛ | Цех цинкования | Невозможно установить | Не проведён технический контроль продукции, сырья, материалов, комплектующих | Невнимательность исполнителя | Во всех сменах провести инструктаж по доработки продукции на соответствие ПТИ 001-2023. | Не отражены в 1C:ERP
238 | И00-0000129 | 09.04.2026 | Склад готовой продукции | ГПЦ(80) Деформационная секция №1 | ФО | 3 | 29.52 | Шлак (флюс, зола) на поверхности ЦП | Шлак на поверхности ЦП | Устранимое | ЦЦ БЛ | Цех цинкования | Невозможно установить | Не проведён технический контроль продукции, сырья, материалов, комплектующих | Невнимательность исполнителя | Во всех сменах провести инструктаж по доработки продукции на соответствие ПТИ 001-2023. | Не отражены в 1C:ERP
239 | И00-0000129 | 09.04.2026 | Склад готовой продукции | ГПЦ(80) Секция конечная ФО-2 | ФО | 1 | 24.4 | Шлак (флюс, зола) на поверхности ЦП | Шлак на поверхности ЦП | Устранимое | ЦЦ БЛ | Цех цинкования | Невозможно установить | Не проведён технический контроль продукции, сырья, материалов, комплектующих | Невнимательность исполнителя | Во всех сменах провести инструктаж по доработки продукции на соответствие ПТИ 001-2023. | Не отражены в 1C:ERP
240 | И00-0000129 | 09.04.2026 | Склад готовой продукции | ГПЦ(80) Секция основная ФО-2 | ФО | 4 | 116.96 | Бурая ржавчина | Бурая ржавчина | Устранимое | ЦЦ БЛ | Цех цинкования | Невозможно установить | Не проведён технический контроль продукции, сырья, материалов, комплектующих | Невнимательность исполнителя | Во всех сменах провести инструктаж по доработки продукции на соответствие ПТИ 001-2023. | Не отражены в 1C:ERP
241 | И00-0000129 | 09.04.2026 | Склад готовой продукции | ГПЦ(80) Секция основная ФО-2 | ФО | 3 | 87.72 | Несоответствия ЦП | Шлак на поверхности ЦП, бурая ржавчина | Устранимое | ЦЦ БЛ | Цех цинкования | Невозможно установить | Не проведён технический контроль продукции, сырья, материалов, комплектующих | Невнимательность исполнителя | Во всех сменах провести инструктаж по доработки продукции на соответствие ПТИ 001-2023. | Не отражены в 1C:ERP
242 | И00-0000129 | 09.04.2026 | Склад готовой продукции | ГПЦ(80) Секция дополнительная начальная ФО-2 | ФО | 2 | 68.28 | Шлак (флюс, зола) на поверхности ЦП | Шлак на поверхности ЦП | Устранимое | ЦЦ БЛ | Цех цинкования | Невозможно установить | Не проведён технический контроль продукции, сырья, материалов, комплектующих | Невнимательность исполнителя | Во всех сменах провести инструктаж по доработки продукции на соответствие ПТИ 001-2023. | Не отражены в 1C:ERP
243 | И00-0000129 | 09.04.2026 | Склад готовой продукции | ГПЦ(80) Секция дополнительная ФО-2 | ФО | 2 | 68.66 | Шлак (флюс, зола) на поверхности ЦП | Шлак на поверхности ЦП | Устранимое | ЦЦ БЛ | Цех цинкования | Невозможно установить | Не проведён технический контроль продукции, сырья, материалов, комплектующих | Невнимательность исполнителя | Во всех сменах провести инструктаж по доработки продукции на соответствие ПТИ 001-2023. | Не отражены в 1C:ERP
244 | И00-0000130 | 09.04.2026 | Склад готовой продукции | ГПЦ(70) Швеллерный пояс под трубу 102 | МК, другое | 40 | 86 | Несоответствия ЦП | Наплывы цинка в виде острых капель, заусенцы, несплошность ЦП в местах контакта с проволокой. | Устранимое | ЦЦ БЛ | Цех цинкования | Смена А ЦГЦ | Невыполнение требований технологической документации в части доработки | Нарушение требований технологической документации | Дополнительный инструктаж исполнителям. | Не отражены в 1C:ERP
245 | И00-0000130 | 09.04.2026 | Склад готовой продукции | ГПЦ(70) Швеллерный пояс под трубу 89 | МК, другое | 200 | 430 | Несоответствия ЦП | Наплывы цинка в виде острых капель, заусенцы, несплошность ЦП в местах контакта с проволокой. | Устранимое | ЦЦ БЛ | Цех цинкования | Смена А ЦГЦ | Невыполнение требований технологической документации в части доработки | Нарушение требований технологической документации | Дополнительный инструктаж исполнителям. | Не отражены в 1C:ERP
246 | И00-0000131 | 10.04.2026 | Склад готовой продукции | ГПЦ(80) Стойка дорожная СД-1,5С2 (4,0) | ДО | 3 | 29.775 | Наплывы цинка в виде острых капель | Наплывы цинка в виде острых капель | Устранимое | ЦЦ БЛ | Цех цинкования | Невозможно установить | Невыполнение требований технологической документации в части доработки | Невыполнение требований технологической документации в части доработки | Инструктаж с исполнителями | Не отражены в 1C:ERP
247 | И00-0000131 | 10.04.2026 | Склад готовой продукции | ГПЦ(80) Стойка дорожная СД-1,5Ш14 | ДО | 9 | 165.96 | Наплывы цинка в виде острых капель | Наплывы цинка в виде острых капель | Устранимое | ЦЦ БЛ | Цех цинкования | Невозможно установить | Невыполнение требований технологической документации в части доработки | Невыполнение требований технологической документации в части доработки | Инструктаж с исполнителями | Не отражены в 1C:ERP
248 | И00-0000131 | 10.04.2026 | Склад готовой продукции | ГПЦ(80) Стойка дорожная СД-1,45Ш12-3 | ДО | 5 | 75.4 | Наплывы цинка в виде острых капель | Наплывы цинка в виде острых капель | Устранимое | ЦЦ БЛ | Цех цинкования | Невозможно установить | Невыполнение требований технологической документации в части доработки | Невыполнение требований технологической документации в части доработки | Инструктаж с исполнителями | Не отражены в 1C:ERP
249 | И00-0000132 | 13.04.2026 | Склад готовой продукции | ГПЦ(80) Фундаментный блок ФБ1 | Опоры | 1 | 520 | Бурая ржавчина | Забоины цинкового покрытия до основного металла. Бурая ржавчина | Устранимое | ЦЦ БЛ | Исполнительная дирекция Продмаш | Невозможно установить | Не проведён технический контроль продукции, сырья, материалов, комплектующих | Не проведён технический контроль продукции, сырья, материалов, комплектующих | 1. Провести инструктаж в сменах ЦГЦ Отв. менеджер производства ЦГЦ 2. Усилить визуальный контроль со стороны склада на наличие мех повреждений отв. Ме | Не отражены в 1C:ERP
250 | И00-0000132 | 13.04.2026 | Склад готовой продукции | ГПСкомпл(60) Деталь закладная ЗД1 | Опоры | 2 | 751.42 | Бурая ржавчина | Забоины цинкового покрытия до основного металла. Бурая ржавчина | Устранимое | ЦЦ БЛ | Исполнительная дирекция Продмаш | Невозможно установить | Не проведён технический контроль продукции, сырья, материалов, комплектующих | Не проведён технический контроль продукции, сырья, материалов, комплектующих | 1. Провести инструктаж в сменах ЦГЦ Отв. менеджер производства ЦГЦ 2. Усилить визуальный контроль со стороны склада на наличие мех повреждений отв. Ме | Не отражены в 1C:ERP
251 | И00-0000133 | 13.04.2026 | Склад готовой продукции | ГПЦ(настил)(40) Настил Р 44,4х22,2/30х2 1 А Zn 1200х1000 | Настилы прессованные | 10 | 193.7 | Механическое повреждение | Механические повреждения, забоины ЦП до основного металла. | Устранимое | Логистика | Отдел логистики | Невозможно установить | Не соблюдены требования к хранению и транспортировке продукции, сырья, материалов, комплектующих | На соблюдены требования к хранению и транспортировке продукции, сырья, материалов, комплектующих | Провести ротацию в открытых зонах хранения Отв. Менеджер по складской логистике | Не отражены в 1C:ERP
259 | И00-0000135 | 13.04.2026 | Склад готовой продукции | ГПЦ(настил)(40) Настил Р 44,4х11,1/30х3 А Zn 935х1517 | Настилы прессованные | 14 | 518.98 | Несоответствие геометрических размеров | По КД размер 935 (-4) мм, фактически 936мм | Устранимое | УПН корпус №9 | Участок производства настилов | Невозможно установить | Малый опыт работы на оборудовании/технологической операции | Невнимательность исполнителя | Провести инструктаж о качестве выпускаемых изделий | Не отражены в 1C:ERP
260 | И00-0000135 | 13.04.2026 | Склад готовой продукции | ГПЦ(настил)(40) Настил Р 44,4х11,1/30х3 А Zn 1160х850 | Настилы прессованные | 2 | 52.28 | Несоответствие геометрических размеров | По КД размер 1160 (-4) мм, фактически 1154мм | Устранимое | УПН корпус №9 | Участок производства настилов | Невозможно установить | Малый опыт работы на оборудовании/технологической операции | Невнимательность исполнителя | Провести инструктаж о качестве выпускаемых изделий | Не отражены в 1C:ERP
262 | И00-0000137 | 14.04.2026 | УПН корпус №9 | (ПФК) Настил Р 44,4х11,1/30х2 1 А 1000х1000 (сварка лазерная) | Настилы прессованные | 2 | 40.94 | Несоответствие сварных швов | Отсутствует сварное соединение связующей полосы с несущей. | Устранимое | УПН корпус №9 | Участок производства настилов | Смена В УПН | Неправильное выполнение технологических операций по сварке | Невнимательность исполнителя | провести беседу с оператором | Не отражены в 1C:ERP
264 | И00-0000139 | 16.04.2026 | Склад готовой продукции | ГПЦ(80) Стойка дорожная СД-1,45Ш14-3 | ДО | 2 | 35.76 | Наплывы цинка в виде острых капель | Наплывы цинка в виде острых капель | Устранимое | ЦЦ БЛ | Цех цинкования | Смена В ЦГЦ | Невнимательность исполнителя | Невнимательность исполнителя | инструктаж с исполнителем | Не отражены в 1C:ERP
265 | И00-0000140 | 16.04.2026 | Склад готовой продукции | ГПЦ(настил)(40) Настил Р 44,4х11,1/30х2 1 А Zn 1000х1000 | Настилы прессованные | 20 | 409.4 | Несоответствия ЦП | Несплошности цинкового покрытия, бурая ржавчина. Забоины ЦП до основного металла | Устранимое | ЦЦ БЛ | Цех цинкования | Невозможно установить | Невыполнение требований технологической документации в части доработки | Невыполнение требований технологической документации в части доработки | Дополнительный инструктаж. | Не отражены в 1C:ERP
266 | И00-0000140 | 16.04.2026 | Склад готовой продукции | ГПЦ(настил)(40) Настил Р 44,4х11,1/30х2 1 А Zn 1000х1000 | Настилы прессованные | 2 | 40.94 | Несоответствия ЦП | Несплошности цинкового покрытия, бурая ржавчина. Наплывы цинка в виде острых капель | Устранимое | ЦЦ БЛ | Цех цинкования | Невозможно установить | Невыполнение требований технологической документации в части доработки | Невыполнение требований технологической документации в части доработки | Дополнительный инструктаж. | Не отражены в 1C:ERP
267 | И00-0000140 | 16.04.2026 | Склад готовой продукции | ГПЦ(настил)(40) Настил Р 44,4х11,1/30х2 1 А Zn 1696х1000 | Настилы прессованные | 25 | 884.5 | Забоины ЦП до основного металла | Забоины ЦП до основного металла | Устранимое | ЦЦ БЛ | Цех цинкования | Невозможно установить | Невыполнение требований технологической документации в части доработки | Невыполнение требований технологической документации в части доработки | Дополнительный инструктаж. | Не отражены в 1C:ERP
268 | И00-0000141 | 17.04.2026 | Склад ПДС черный | (ПФК) Кронштейн 1.К2-2,0-2,0-/180-Ф4 (сварка) | Опоры | 5 | 157.6 | Несоответствие требованиям КД | МС 645.00.00.001 – фланец изготавливается из листа толщиной 5,0мм по ГОСТ 19903. Фактическая толщина фланца 3,79-3,83мм, что соответствует толщине листа 4,0мм (с допуском по ГОСТ 19903). МС 690.00.00.000 СБ: размер 320 (-2) мм, фактически 322мм (2шт); МС 687.00.00.002, МС 690.00.00.001: диаметр 12 (+1)мм, фактически до 17,87мм (3шт). Брызги металла (1шт). | Устранимое | УМИ корпус №11 | Департамент производства | Смена В УМИ | Нарушение требований технологической документации | Невнимательность исполнителя | провести беседу с исполнителем | Не отражены в 1C:ERP
269 | И00-0000142 | 20.04.2026 | Корпус №11 | (ПФК) Ствол опоры МСО-ФГ-4-10-02 (5 мм) (сварка) | Опоры | 12 | 2704.44 | Дефекты сварных швов | 1. Сварной шов №1 и №4 не выполнено требование "Заварить". 2. Налипший шлак | Устранимое | УМИ корпус №11 | Участок металлоизделий | Смена Б УМИ | Нарушение требований технологической документации | Невнимательность исполнителя | Провести беседу с иполнителем отв. сменный мастер | Не отражены в 1C:ERP
270 | И00-0000145 | 22.04.2026 | Корпус №11 | (ПФ) Секция прохода СП2-2 (Ц 208.32.02.000 СБ) (сварка) | МК, другое | 1 | 61.54 | Несоответствие геометрических размеров | Размер 520 мм +/-3 фактически 529 мм | Малозначительное | УМИ корпус №11 | Участок металлоизделий | Смена Б УМИ | Нарушение требований технологической документации | Невнимательность исполнителя | проведена беседа | Не отражены в 1C:ERP
271 | И00-0000146 | 24.04.2026 | Корпус №11 | (ПФК) Секция прохода СП2-2 (Ц 208.32.02.000 СБ) (правка) | МК, другое | 1 | 61.54 | Несоответствие геометрических размеров | Размер по КД 35 мм +/-2 фактически 40 мм. | Устранимое | УМИ корпус №11 | Департамент производства | Смена А УМИ | Нарушение требований технологической документации | Невнимательность исполнителя | провести беседу с исполнителем о качестве продукции отв. сменный мастер | Не отражены в 1C:ERP
272 | И00-0000147 | 27.04.2026 | Корпус №11 | (ПФК) Секция прохода СП2-2 (Ц 208.32.02.000 СБ) (правка) | МК, другое | 95 | 5846.3 | Невыполнение технических требований КД | 1. Не выполнено снятие фаски 2х45 градусов | Устранимое | УМИ корпус №11 | Участок металлоизделий | Невозможно установить | Невнимательность исполнителя | Невнимательность исполнителя | Усилить внимание к прописанным требованиям в КД со стороны исполнителей. Отв. см. мастер УМИ. | Не отражены в 1C:ERP
273 | И00-0000147 | 27.04.2026 | Корпус №11 | (ПФК) Карниз К2 (Ц 208.07.00.000 СБ) (правка) | МК, другое | 56 | 6615.28 | Невыполнение технических требований КД | 1. Не выполнено снятие фаски 2х45 градусов | Устранимое | УМИ корпус №11 | Участок металлоизделий | Невозможно установить | Невнимательность исполнителя | Невнимательность исполнителя | Усилить внимание к прописанным требованиям в КД со стороны исполнителей. Отв. см. мастер УМИ. | Не отражены в 1C:ERP
274 | И00-0000147 | 27.04.2026 | Корпус №11 | (ПФК) Кронштейн КП (Ц 207.01.00.000 СБ) (сварка) | МК, другое | 38 | 2778.56 | Невыполнение технических требований КД | 1. Не выполнено снятие фаски 2х45 градусов | Устранимое | УМИ корпус №11 | Участок металлоизделий | Невозможно установить | Невнимательность исполнителя | Невнимательность исполнителя | Усилить внимание к прописанным требованиям в КД со стороны исполнителей. Отв. см. мастер УМИ. | Не отражены в 1C:ERP
275 | И00-0000147 | 27.04.2026 | Корпус №11 | (ПФК) Кронштейн КПн (Ц 207.13.00.000 СБ) (сварка) | МК, другое | 24 | 1754.88 | Невыполнение технических требований КД | 1. Не выполнено снятие фаски 2х45 градусов | Устранимое | УМИ корпус №11 | Участок металлоизделий | Невозможно установить | Невнимательность исполнителя | Невнимательность исполнителя | Усилить внимание к прописанным требованиям в КД со стороны исполнителей. Отв. см. мастер УМИ. | Не отражены в 1C:ERP
276 | И00-0000148 | 27.04.2026 | Цех цинкования | (ПФК) Кронштейн КПн (Ц 207.13.00.000 СБ) (сварка) | МК, другое | 12 | 877.44 | Невыполнение требований НТД | Несоответствие требованиям КД: не сняты фаски 2х45 градусов по кромкам отверстий. Дефекты сварных швов: незаваренные кратеры, плохое повторное возбуждение дуги. | Устранимое | УМИ корпус №11 | Участок металлоизделий | Смена Б УМИ | Нарушение требований технологической документации | Невнимательность исполнителя | проведен инструктаж | Не отражены в 1C:ERP
277 | И00-0000149 | 28.04.2026 | Корпус №01 | (ПФК) Кронштейн КПн (Ц 207.13.00.000 СБ) (сварка) | МК, другое | 6 | 438.72 | Невыполнение требований НТД | 1. Не сняты фаски 2х45 градусов. 2. Незаваренный кратер. | Устранимое | УМИ корпус №11 | Участок металлоизделий | Невозможно установить | Невнимательность исполнителя | Невнимательность исполнителя | Усилить внимание к прописанным требованиям в КД со стороны исполнителей. Отв. см. мастер УМИ. | Не отражены в 1C:ERP
278 | И00-0000149 | 28.04.2026 | Корпус №01 | (ПФК) Кронштейн КПн (Ц 207.13.00.000 СБ) (сварка) | МК, другое | 10 | 731.2 | Невыполнение требований НТД | 1. Не сняты фаски 2х45 градусов. 2. Плохое повторное возбуждение дуги. | Устранимое | УМИ корпус №11 | Участок металлоизделий | Невозможно установить | Невнимательность исполнителя | Невнимательность исполнителя | Усилить внимание к прописанным требованиям в КД со стороны исполнителей. Отв. см. мастер УМИ. | Не отражены в 1C:ERP
279 | И00-0000149 | 28.04.2026 | Корпус №01 | (ПФК) Кронштейн КП (Ц 207.01.00.000 СБ) (сварка) | МК, другое | 6 | 438.72 | Невыполнение требований НТД | 1. Не сняты фаски 2х45 градусов. 2. Незаваренный кратер. 3. Поры. 4. Подрезы | Устранимое | УМИ корпус №11 | Участок металлоизделий | Невозможно установить | Невнимательность исполнителя | Невнимательность исполнителя | Усилить внимание к прописанным требованиям в КД со стороны исполнителей. Отв. см. мастер УМИ. | Не отражены в 1C:ERP
280 | И00-0000149 | 28.04.2026 | Корпус №01 | (ПФК) Кронштейн КП (Ц 207.01.00.000 СБ) (сварка) | МК, другое | 12 | 877.44 | Невыполнение требований НТД | 1. Не сняты фаски 2х45 градусов. 2. Незаваренный кратер. 3. Поры. 4. Подрезы. 5. Брызги металла | Устранимое | УМИ корпус №11 | Участок металлоизделий | Невозможно установить | Невнимательность исполнителя | Невнимательность исполнителя | Усилить внимание к прописанным требованиям в КД со стороны исполнителей. Отв. см. мастер УМИ. | Не отражены в 1C:ERP
281 | И00-0000149 | 28.04.2026 | Корпус №01 | (ПФК) Кронштейн КП (Ц 207.01.00.000 СБ) (сварка) | МК, другое | 6 | 438.72 | Невыполнение требований НТД | 1. Не сняты фаски 2х45 градусов. 2. Незаваренный кратер. 3. Прожог | Устранимое | УМИ корпус №11 | Участок металлоизделий | Невозможно установить | Невнимательность исполнителя | Невнимательность исполнителя | Усилить внимание к прописанным требованиям в КД со стороны исполнителей. Отв. см. мастер УМИ. | Не отражены в 1C:ERP
282 | И00-0000150 | 28.04.2026 | Корпус №11 | (ПФК) Карниз К2 (Ц 208.07.00.000 СБ) (правка) | МК, другое | 2 | 236.26 | Невыполнение технических требований КД | 1. Не сняты фаски 2х45 градусов | Устранимое | УМИ корпус №11 | Департамент производства | Смена В УМИ | Невнимательность исполнителя | Невнимательность исполнителя | Проведена беседа с исполнителем | Не отражены в 1C:ERP
283 | И00-0000150 | 28.04.2026 | Корпус №11 | (ПФК) Карниз К2 (Ц 208.07.00.000 СБ) (правка) | МК, другое | 12 | 1417.56 | Невыполнение требований НТД | 1. Не сняты фаски 2х45 градусов. 2. Незавареный кратер | Устранимое | УМИ корпус №11 | Департамент производства | Смена В УМИ | Невнимательность исполнителя | Невнимательность исполнителя | Проведена беседа с исполнителем | Не отражены в 1C:ERP
284 | И00-0000150 | 28.04.2026 | Корпус №11 | (ПФК) Карниз К2 (Ц 208.07.00.000 СБ) (правка) | МК, другое | 10 | 1181.3 | Невыполнение требований НТД | 1. Не сняты фаски 2х45 градусов. 2. Сварной шов №2 не полной длины. 3. Поры | Устранимое | УМИ корпус №11 | Департамент производства | Смена В УМИ | Невнимательность исполнителя | Невнимательность исполнителя | Проведена беседа с исполнителем | Не отражены в 1C:ERP
285 | И00-0000150 | 28.04.2026 | Корпус №11 | (ПФК) Секция прохода СП2-1 (Ц 208.32.01.000 СБ) (снятие фасок) | МК, другое | 1 | 103.01 | Невыполнение технических требований КД | 1. Не сняты фаски 2х45 градусов | Устранимое | УМИ корпус №11 | Департамент производства | Смена В УМИ | Невнимательность исполнителя | Невнимательность исполнителя | Проведена беседа с исполнителем | Не отражены в 1C:ERP
286 | И00-0000151 | 29.04.2026 | Корпус №11 | (ПФК) Секция прохода СП2-1 (Ц 208.32.01.000 СБ) (снятие фасок) | МК, другое | 8 | 824.08 | Невыполнение требований НТД | 1. Размер по КД 520 мм +/-3, фактически 516 мм. 2. Не сняты фаски 2х45 градусов. | Малозначительное Устранимое | УМИ корпус №11 | Департамент производства | Смена В УМИ | Невнимательность исполнителя | Невнимательность исполнителя | Проведена беседа с исполнителем | Не отражены в 1C:ERP
287 | И00-0000151 | 29.04.2026 | Корпус №11 | (ПФК) Карниз К2 (Ц 208.07.00.000 СБ) (правка) | МК, другое | 14 | 1653.82 | Невыполнение требований НТД | 1. Не сняты фаски 2х45 градусов. 2. Незавареный кратер. 3. Брызги металла. 4. Поры. 5. Несплавление. | Малозначительное Устранимое | УМИ корпус №11 | Департамент производства | Смена В УМИ | Невнимательность исполнителя | Невнимательность исполнителя | Проведена беседа с исполнителем | Не отражены в 1C:ERP
288 | И00-0000151 | 29.04.2026 | Корпус №11 | (ПФК) Кронштейн КП (Ц 207.01.00.000 СБ) (сварка) | МК, другое | 18 | 1316.16 | Невыполнение требований НТД | 1. Не сняты фаски 2х45 градусов. 2. Брызги металла. | Малозначительное Устранимое | УМИ корпус №11 | Департамент производства | Смена В УМИ | Невнимательность исполнителя | Невнимательность исполнителя | Проведена беседа с исполнителем | Не отражены в 1C:ERP
289 | И00-0000151 | 29.04.2026 | Корпус №11 | (ПФК) Кронштейн КПн (Ц 207.13.00.000 СБ) (сварка) | МК, другое | 6 | 438.72 | Невыполнение требований НТД | 1. Не сняты фаски 2х45 градусов. 2. Брызги металла. | Малозначительное Устранимое | УМИ корпус №11 | Департамент производства | Смена В УМИ | Невнимательность исполнителя | Невнимательность исполнителя | Проведена беседа с исполнителем | Не отражены в 1C:ERP
290 | И00-0000152 | 29.04.2026 | Склад готовой продукции | ГПЦ(80) Секция 310-УПО L=2000 мм | ПО | 35 | 1449.35 | Невыполнение требований НТД | Скапливание атмосферной влаги на конструкциях (деталь 4 Заполнение Г-образное). | Устранимое | ЦЦ БЛ | Цех цинкования | В РАБОТЕ ТУРЛАЧЕВ В.Г.+ ОРСМК | В РАБОТЕ ТУРЛАЧЕВ В.Г.+ ОРСМК | В РАБОТЕ ТУРЛАЧЕВ В.Г.+ ОРСМК | В РАБОТЕ ТУРЛАЧЕВ В.Г.+ ОРСМК | Не отражены в 1C:ERP
291 | И00-0000153 | 29.04.2026 | Склад готовой продукции | ГПЦ(80) Секция 310-УПО L=2000 мм | ПО | 34 | 1407.94 | Невыполнение требований НТД | Скапливание атмосферной влаги на конструкциях (деталь 4 Заполнение Г-образное). | Устранимое | ЦЦ БЛ | Цех цинкования | Смена В ЦГЦ | Невнимательность исполнителя | Невнимательность исполнителя | инструктаж с испонителем | Не отражены в 1C:ERP
292 | И00-0000153 | 29.04.2026 | Склад готовой продукции | ГПСкомпл(60) Деталь закладная ЗД1 | Опоры | 1 | 375.71 | Несоответствия ЦП | Несплошность цинкового покрытия в месте механической доработки, "бурая ржавчина" | Устранимое | ЦЦ БЛ | Цех цинкования | Смена В ЦГЦ | Невнимательность исполнителя | Невнимательность исполнителя | инструктаж с испонителем | Не отражены в 1C:ERP
293 | И00-0000154 | 29.04.2026 | Склад готовой продукции | ГПЦ(100) Карниз К2 (Ц 208.07.00.000 СБ) | МК, другое | 16 | 1890.08 | Невыполнение технических требований КД | Отсутствует фаска 2х45 по кромке отверстий и детали 4 Профиль карниза К2 | Устранимое | УМИ корпус №11 | Участок металлоизделий | Невозможно установить | Невнимательность исполнителя | Невнимательность исполнителя | Усилить внимание к прописанным требованиям в КД со стороны исполнителей. Отв. см. мастер УМИ. В части касаемой отверстий, необходимо было делать опера | Не отражены в 1C:ERP
294 | И00-0000154 | 29.04.2026 | Склад готовой продукции | ГПЦ(100) Секция прохода СП2-2 (Ц 208.32.02.000 СБ) | МК, другое | 17 | 1046.18 | Невыполнение технических требований КД | Отсутствует фаска 2х45 по кромке отверстий и детали 4 Профиль секции прохода для СП2-2 | Устранимое | УМИ корпус №11 | Участок металлоизделий | Невозможно установить | Невнимательность исполнителя | Невнимательность исполнителя | Усилить внимание к прописанным требованиям в КД со стороны исполнителей. Отв. см. мастер УМИ. В части касаемой отверстий, необходимо было делать опера | Не отражены в 1C:ERP
295 | И00-0000155 | 29.04.2026 | Корпус №11 | (ПФК) Стойка передняя 120х60х4 L=1100 для наземной опорной конструкции В2solar (сварка) | СЭС | 55 | 545.6 | Невыполнение требований НТД | 1. Налипший шлак. 2. Брызги металла. 3. Отсутствие штампа самоконтроля | Устранимое | УМИ корпус №11 | Департамент производства | Смена В УМИ | Невнимательность исполнителя | Невнимательность исполнителя | Проведена беседа с исполнителем | Не отражены в 1C:ERP
296 | И00-0000157 | 30.04.2026 | Корпус №11 | (ПФК) Секция прохода СП2-1 (Ц 208.32.01.000 СБ) (снятие фасок) | МК, другое | 8 | 824.08 | Невыполнение технических требований КД | Не сняты фаски 2х45 градусов | Устранимое | УМИ корпус №11 | Участок металлоизделий | Невозможно установить | Невнимательность исполнителя | Невнимательность исполнителя | Усилить внимание к прописанным требованиям в КД со стороны исполнителей. Отв. см. мастер УМИ. В части касаемой отверстий, необходимо было делать опера | Не отражены в 1C:ERP
297 | И00-0000157 | 30.04.2026 | Корпус №11 | (ПФК) Кронштейн КПн (Ц 207.13.00.000 СБ) (сварка) | МК, другое | 6 | 438.72 | Невыполнение технических требований КД | Не сняты фаски 2х45 градусов | Устранимое | УМИ корпус №11 | Участок металлоизделий | Невозможно установить | Невнимательность исполнителя | Невнимательность исполнителя | Усилить внимание к прописанным требованиям в КД со стороны исполнителей. Отв. см. мастер УМИ. В части касаемой отверстий, необходимо было делать опера | Не отражены в 1C:ERP
298 | И00-0000157 | 30.04.2026 | Корпус №11 | (ПФК) Кронштейн КП (Ц 207.01.00.000 СБ) (сварка) | МК, другое | 18 | 1316.16 | Невыполнение технических требований КД | Не сняты фаски 2х45 градусов | Устранимое | УМИ корпус №11 | Участок металлоизделий | Невозможно установить | Невнимательность исполнителя | Невнимательность исполнителя | Усилить внимание к прописанным требованиям в КД со стороны исполнителей. Отв. см. мастер УМИ. В части касаемой отверстий, необходимо было делать опера | Не отражены в 1C:ERP
299 | И00-0000158 | 30.04.2026 | Склад готовой продукции | ГПЦ(80) Секция 310-УПО L=2000 мм | ПО | 19 | 786.79 | Невыполнение требований НТД | Скапливание атмосферной влаги на конструкциях (деталь 4 Заполнение Г-образное). Забоины ЦП до основного металла, наплывы цинка в виде острых капель. | Устранимое | ЦЦ БЛ | Цех цинкования | Смена А ЦГЦ | Нарушение требований технологической документации | Невыполнение требований технологической документации в части доработки | Проведена беседа с исполнителями | Не отражены в 1C:ERP
300 | И00-0000159 | 30.04.2026 | Склад готовой продукции | ГПЦ(100) Секция прохода СП2-2 (Ц 208.32.02.000 СБ) | МК, другое | 3 | 184.62 | Невыполнение технических требований КД | Отсутствует фаска 2х45 по кромке отверстий и детали 4 Профиль секции прохода для СП2-2 | Устранимое | УМИ корпус №11 | Участок металлоизделий | Невозможно установить | Невнимательность исполнителя | Невнимательность исполнителя | Усилить внимание к прописанным требованиям в КД со стороны исполнителей. Отв. см. мастер УМИ. В части касаемой отверстий, необходимо было делать опера | Не отражены в 1C:ERP
301 | И00-0000160 | 04.05.2026 | ЦГЦ Выпуск | ГПЦ(100-150) Стойка опоры (МВС-9,5-150.00.00) | МВС | 2 | 1783.94 | Несоответствие толщины цинкового покрытия | Толщина цинкового покрытия на двух металлоизделиях не соответствуют требованиям КД. | Отработка технологии | ЦЦ БЛ | Цех цинкования | Отработка технологии | Отработка технологии | Отработка технологии | Отработка технологии | Отработка технологии
302 | И00-0000161 | 04.05.2026 | Корпус №08 | (ПФК) Ствол СФГ-700-9,0-02 (сварка) | Опоры | 8 | 1804.64 | Невыполнение требований НТД | 1. Отверстие Ø30+1 мм по КД 2 шт., фактически 1 отверстие. 2. Незавареный кратер. 3. Натеки. 4. Налипший шлак. | Устранимое | УМИ корпус №8 | Участок металлоизделий | Смена В УМИ | Малый опыт работы на оборудовании/технологической операции | Невнимательность исполнителя | Провести повторно инструктаж по самоконтролю.Отв.см.мастер. Усилить контроль за данным сотрудником.Отв.бригадир | Не отражены в 1C:ERP
305 | И00-0000163 | 05.05.2026 | Корпус №11 | (ПФ) Стойка МВС-10-120 (МВС-10-120.00.00 СБ) (сварка 2 этап) | МВС | 1 | 723.9 | Дефекты сварных швов | Дефекты сварных швов: - незаваренный кратер; - плохое повторное возобновление дуги (сварной шов №1 соединение дет. 11 с дет. 5, 6, 7). | Устранимое | УМИ Корпус №11 | Участок металлоизделий | Смена Б УМИ | Нарушение требований технологической документации | Невнимательность исполнителя | провести инструктаж с разьяснением тробований к выпускаемой продукции | Не отражены в 1C:ERP
306 | И00-0000164 | 05.05.2026 | Корпус №13 | (ПФК) Настил SP 34х38/30х3 S5 А 1170х1000 (сварка) | Настилы сварные | 15 | 447.3 | Невыполнение требований НТД | 1. Выступание связующих элементов над несущими полосами 3 мм. (По СТО не более 1,5 мм). 2. Занижение обрамляющего элемента относительно несущей полосы 2 мм (По СТО не более 1 мм). 3. Брызги металла. 4. Скопление пор. 5. Натеки. 6. Заусенцы. 7. Незаваренный кратер. 8. Несплавления | Устранимое | УПН корпус №13 | Участок производства настилов | Смена А УПН | Неправильное выполнение технологических операций по сварке | Малый опыт работы на оборудовании/технологической операции | Провдена разъяснительная беседа с сотрудниками и усилен контроль за качеством сварных настилов. | Не отражены в 1C:ERP
307 | И00-0000165 | 06.05.2026 | УПН корпус №13 | (ПФК) Настил SP 34х38/30х3 S5 А 1170х1000 (сварка) | Настилы сварные | 5 | 149.1 | Невыполнение требований НТД | 1. Выступание связующих элементов над несущими полосами до 3 мм (По СТО не более 1,5 мм). 2. Брызги металла. 3. Натек (1шт). 4. Несплавление (1шт). 5. Механические повреждения связующих элементов. По КД размер 1170 (-4мм), фактически 1164мм (1шт). | Устранимое | УПН корпус №13 | Участок производства настилов | Невозможно установить | Малый опыт работы на оборудовании/технологической операции | Невнимательность исполнителя | провести беседу с оператором | Не отражены в 1C:ERP
308 | И00-0000165 | 06.05.2026 | УПН корпус №13 | (ПФК) Настил SP 34х38/30х3 S5 А 1170х1000 (сварка) | Настилы сварные | 21 | 626.22 | Невыполнение требований НТД | 1. Выступание связующих элементов над несущими полосами до 3 мм (По СТО не более 1,5 мм). 2. Брызги металла. 3. Скопление пор. 4. Несплавления | Устранимое | УПН корпус №13 | Участок производства настилов | Невозможно установить | Малый опыт работы на оборудовании/технологической операции | Невнимательность исполнителя | провести беседу с оператором | Не отражены в 1C:ERP
309 | И00-0000166 | 06.05.2026 | Корпус №11 | (ПФК) Изделие закладное МН6' (сварка) | МК, другое | 1 | 292.82 | Невыполнение требований НТД | 1. Размер по КД 360 мм (+2), фактически 358-359 мм. 2. Налипший шлак. 3. Брызги металла. 4. Незавареный кратер. 5. Плохое повторное возбуждение дуги. | Малозначительное Устранимое | УМИ корпус №11 | Участок металлоизделий | Смена Б УМИ | Нарушение требований технологической документации | Невнимательность исполнителя | проведена беседа по каждому пункту в акте. | Не отражены в 1C:ERP
310 | И00-0000166 | 06.05.2026 | Корпус №11 | (ПФК) Изделие закладное МН6 (сварка) | МК, другое | 1 | 292.82 | Невыполнение требований НТД | 1. Деталь поз. 1: зазор между листом и стальной линейкой (1м) до 1,5 мм, фактически 2-3 мм. Дефекты лазерной резки: 2. Налипший шлак. Дефекты сварных швов: 3. Брызги металла. 4. Незавареный кратер. 5. Плохое повторное возбуждение дуги. | Малозначительное Устранимое | УМИ корпус №11 | Участок металлоизделий | Смена Б УМИ | Нарушение требований технологической документации | Невнимательность исполнителя | проведена беседа по каждому пункту в акте. | Не отражены в 1C:ERP
311 | И00-0000167 | 06.05.2026 | Корпус №09 | (ПФК) Настил Р 44,4х11,1/30х2 А 1496х1000 (сварка лазерная) | Настилы прессованные | 20 | 605.4 | Невыполнение требований НТД | 1. Занижение обрамляющего элемента относительно несущей полосы 1,5 мм (по СТО не более 1 мм). 2. Налипший шлак. 3. Заусенцы. 4. Механические повреждения | Устранимое | УПН корпус №9 | Участок производства настилов | Смена А УПН | Невнимательность исполнителя | Малый опыт работы на оборудовании/технологической операции | Дополнительный контроль на участке "ЗАЧИСТКА". | Не отражены в 1C:ERP
312 | И00-0000169 | 07.05.2026 | Корпус №01 | ГПЦ(100) Карниз К2 (Ц 208.07.00.000 СБ) | МК, другое | 8 | 945.04 | Отклонение формообразования и линейных размеров | По ГОСТ 23118 Табл. Б.1 п. 7.3 Предельные отклонения допустимых прогибов в плоскости и из плоскости монтажного элемента по длине - 2,7 мм, фактически до 10 мм | Малозначительное | ЦЦ БЛ | Технологический отдел | Невозможно установить | При разработке технологии выбраны неоптимальные процессы, операции, режимы работы оборудования | При разработке технологии выбраны неоптимальные процессы, операции, режимы работы оборудования | 1. Разработать рекомандации по контролю/ТУ для изделий для поведения контроля данного параметра в условиях ЦГЦ Отв. Отдел ТО
313 | И00-0000169 | 07.05.2026 | Корпус №01 | ГПЦ(100) Карниз К2 (Ц 208.07.00.000 СБ) | МК, другое | 9 | 1063.17 | Отклонение формообразования и линейных размеров | По ГОСТ 23118 Табл. Б.1 п. 7.3 Предельные отклонения допустимых прогибов в плоскости и из плоскости монтажного элемента по длине - 2,7 мм, фактически до 8 мм | Малозначительное | ЦЦ БЛ | Технологический отдел | Невозможно установить | При разработке технологии выбраны неоптимальные процессы, операции, режимы работы оборудования | При разработке технологии выбраны неоптимальные процессы, операции, режимы работы оборудования | 1. Разработать рекомандации по контролю/ТУ для изделий для поведения контроля данного параметра в условиях ЦГЦ Отв. Отдел ТО
314 | И00-0000169 | 07.05.2026 | Корпус №01 | ГПЦ(100) Карниз К2 (Ц 208.07.00.000 СБ) | МК, другое | 1 | 118.13 | Отклонение формообразования и линейных размеров | По ГОСТ 23118 Табл. Б.1 п. 7.3 Предельные отклонения допустимых прогибов в плоскости и из плоскости монтажного элемента по длине - 2,7 мм, фактически до 8 мм | Малозначительное | ЦЦ БЛ | Технологический отдел | Невозможно установить | При разработке технологии выбраны неоптимальные процессы, операции, режимы работы оборудования | При разработке технологии выбраны неоптимальные процессы, операции, режимы работы оборудования | 1. Разработать рекомандации по контролю/ТУ для изделий для поведения контроля данного параметра в условиях ЦГЦ Отв. Отдел ТО
315 | И00-0000170 | 10.05.2026 | Корпус №11 | (ПФК) Секция прохода СП2-1 (Ц 208.32.01.000 СБ) (снятие фасок) | МК, другое | 2 | 206.02 | Несоответствие геометрических размеров | По КД размер 250+-2мм, фактически 245мм, поры (1 шт). По КД размер 144+-1мм, фактически 139-144мм, размер по КД 250+-2мм, фактически 255мм (1 шт). | Малозначительное Устранимое | УМИ корпус №11 | Участок металлоизделий | Смена В УМИ | Невнимательность исполнителя | Не проведён технический контроль продукции, сырья, материалов, комплектующих | 1. С исполнителем операции сварка провести беседу о корректности чтения КД Отв. сменный мастер смены
316 | И00-0000171 | 12.05.2026 | Участок металлоизделий | (ПФК) Стойка МВС-10-120 (МВС-10-120.00.00 СБ) (слесарная) | МВС | 1 | 723.9 | Дефекты сварных швов | 4 сварных шва не соответствуют требованиям МВС-9,5-150.00.00 СБ ТТ п.2 | Устранимое | УМИ корпус №11 | Участок металлоизделий | Смена Б УМИ | Нарушение требований технологической документации | Не определены (частично или полностью) требования к продукции | провести инструктаж о качестве сварных соединений | Не отражены в 1C:ERP
317 | И00-0000172 | 12.05.2026 | УПН корпус №13 | (ПФК) Настил SP 34х38/30х3 S5 А 1170х1000 (сварка) | Настилы сварные | 4 | 119.28 | Невыполнение требований НТД | Выступание связующих элементов над несущей полосой более 1,5мм. Брызги металла. Несплавления. | Устранимое | УПН корпус №13 | Участок производства настилов | Невозможно установить | Малый опыт работы на оборудовании/технологической операции | Невнимательность исполнителя | Принято решение маркировать настилы с целью введения персональной ответственности сварщиков. Выявленные недочеты будут исправлятся исполнителями в нер | Не отражены в 1C:ERP
318 | И00-0000172 | 12.05.2026 | УПН корпус №13 | (ПФК) Настил SP 34х38/30х3 S5 А 1170х1000 (сварка) | Настилы сварные | 15 | 447.3 | Невыполнение требований НТД | Выступание связующих элементов над несущей полосой по СТО не более 1,5мм, фактический до 4мм. Занижение обрамляющего элемнта относительно несущей полосы по СТО не более 1мм, фактически до 3мм. Выступание обрамляющего элемента над несущими полосами по СТО не более 1 мм, фактически 2мм. Несплавления. Брызги металла. | Устранимое | УПН корпус №13 | Участок производства настилов | Невозможно установить | Малый опыт работы на оборудовании/технологической операции | Невнимательность исполнителя | Принято решение маркировать настилы с целью введения персональной ответственности сварщиков. Выявленные недочеты будут исправлятся исполнителями в нер | Не отражены в 1C:ERP
319 | И00-0000172 | 12.05.2026 | УПН корпус №13 | (ПФК) Настил SP 34х38/30х3 S5 А 1170х650 (сварка) | Настилы сварные | 6 | 118.56 | Брызги металла | Брызги металла | Устранимое | УПН корпус №13 | Участок производства настилов | Невозможно установить | Малый опыт работы на оборудовании/технологической операции | Невнимательность исполнителя | Принято решение маркировать настилы с целью введения персональной ответственности сварщиков. Выявленные недочеты будут исправлятся исполнителями в нер | Не отражены в 1C:ERP
320 | И00-0000173 | 12.05.2026 | Корпус №11 | (ПФК) Стойка МВС-10-80 (слесарная) | МВС | 1 | 545.9 | Дефекты сварных швов | Наплывы металла, незаваренный кратер, плохое повторное возобнавление дуги, брызги металла | Устранимое | УМИ корпус №11 | Участок металлоизделий | Смена Б УМИ | Нарушение требований технологической документации | Невнимательность исполнителя | Проведение беседы с исполнителями о требованиях к сварным швам | Не отражены в 1C:ERP
321 | И00-0000174 | 13.05.2026 | УПН корпус №13 | (ПФК) Настил Р 44,4х11,1/30х3 А 1675х895 (сварка лазерная) | Настилы прессованные | 25 | 980 | Отклонение от прямолинейности | По СТО выгнутость не более 8мм, фактически до 10мм. | Малозначительное | УПН корпус №9 | Участок производства настилов | Невозможно установить | При разработке технологии выбраны неоптимальные процессы, операции, режимы работы оборудования | Не указана | Разработать и утвердить ТУ, технологическую инструкцию либо иной технологический документ, регламентирующий допустимость отклонения в виде вогнутости КОРД НЕ РЕАЛИЗОВАНЫ | Не отражены в 1C:ERP
322 | И00-0000174 | 13.05.2026 | УПН корпус №13 | (ПФК) Настил Р 44,4х11,1/30х3 А 1675х895 (сварка лазерная) | Настилы прессованные | 20 | 784 | Отклонение от прямолинейности | По СТО выгнутость не более 8мм, фактически до 10мм. Несплавление несущей и обрамляющей полосы (1шт). | Малозначительное | УПН корпус №9 | Участок производства настилов | Невозможно установить | При разработке технологии выбраны неоптимальные процессы, операции, режимы работы оборудования | Не указана | Разработать и утвердить ТУ, технологическую инструкцию либо иной технологический документ, регламентирующий допустимость отклонения в виде вогнутости КОРД НЕ РЕАЛИЗОВАНЫ | Не отражены в 1C:ERP
323 | И00-0000174 | 13.05.2026 | УПН корпус №13 | (ПФК) Настил Р 44,4х11,1/30х3 А 1675х895 (сварка лазерная) | Настилы прессованные | 40 | 1568 | Отклонение от прямолинейности | По СТО выгнутость не более 8мм, фактически до 12мм. | Малозначительное | УПН корпус №9 | Участок производства настилов | Невозможно установить | При разработке технологии выбраны неоптимальные процессы, операции, режимы работы оборудования | Не указана | Разработать и утвердить ТУ, технологическую инструкцию либо иной технологический документ, регламентирующий допустимость отклонения в виде вогнутости КОРД НЕ РЕАЛИЗОВАНЫ | Не отражены в 1C:ERP
324 | И00-0000174 | 13.05.2026 | УПН корпус №13 | (ПФК) Настил Р 44,4х11,1/30х3 А 1675х895 (сварка лазерная) | Настилы прессованные | 38 | 1489.6 | Отклонение от прямолинейности | По СТО выгнутость не более 8мм, фактически до 13мм. | Малозначительное | УПН корпус №9 | Участок производства настилов | Невозможно установить | При разработке технологии выбраны неоптимальные процессы, операции, режимы работы оборудования | Не указана | Разработать и утвердить ТУ, технологическую инструкцию либо иной технологический документ, регламентирующий допустимость отклонения в виде вогнутости КОРД НЕ РЕАЛИЗОВАНЫ | Не отражены в 1C:ERP
325 | И00-0000174 | 13.05.2026 | УПН корпус №13 | (ПФК) Настил Р 44,4х11,1/30х3 А 1675х895 (сварка лазерная) | Настилы прессованные | 20 | 784 | Отклонение от прямолинейности | По СТО выгнутость не более 8мм, фактически до 14мм. | Малозначительное | УПН корпус №9 | Участок производства настилов | Невозможно установить | При разработке технологии выбраны неоптимальные процессы, операции, режимы работы оборудования | Не указана | Разработать и утвердить ТУ, технологическую инструкцию либо иной технологический документ, регламентирующий допустимость отклонения в виде вогнутости КОРД НЕ РЕАЛИЗОВАНЫ | Не отражены в 1C:ERP
326 | И00-0000174 | 13.05.2026 | УПН корпус №13 | (ПФК) Настил Р 44,4х11,1/30х3 А 1675х895 (сварка лазерная) | Настилы прессованные | 20 | 784 | Отклонение от прямолинейности | По СТО выгнутость не более 8мм, фактически до 15мм. | Малозначительное | УПН корпус №9 | Участок производства настилов | Невозможно установить | При разработке технологии выбраны неоптимальные процессы, операции, режимы работы оборудования | Не указана | Разработать и утвердить ТУ, технологическую инструкцию либо иной технологический документ, регламентирующий допустимость отклонения в виде вогнутости КОРД НЕ РЕАЛИЗОВАНЫ | Не отражены в 1C:ERP
327 | И00-0000175 | 13.05.2026 | Корпус №11 | (ПФК) Корпус КД6 для КА (100х200) (сварка) | ДО | 21 | 21.63 | Невыполнение требований НТД | Дефекты сварных швов:1. Незаваренный кратер. 2. Брызги металла. Дефекты термической резки: 1. Налипший шлак. | Устранимое | УМИ корпус №11 | Департамент производства | Смена В УМИ | Невнимательность исполнителя | Не проведён технический контроль продукции, сырья, материалов, комплектующих | Провести беседу с исполнителем Отв. сменный мастр/бригадир | Не отражены в 1C:ERP
328 | И00-0000175 | 13.05.2026 | Корпус №11 | (ПФК) Корпус КД6 для КА (100х200) (сварка) | КД6 | 37 | 38.11 | Невыполнение требований НТД | Дефекты сварных швов:1. Незаваренный кратер. 2. Брызги металла. Дефекты термической резки: 1. Налипший шлак. | Устранимое | УМИ корпус №11 | Департамент производства | Смена В УМИ | Невнимательность исполнителя | Не проведён технический контроль продукции, сырья, материалов, комплектующих | Провести беседу с исполнителем Отв. сменный мастр/бригадир | Не отражены в 1C:ERP
329 | И00-0000176 | 14.05.2026 | Корпус №11 | (ПФК) Ограждение Ог-1 (сварка) | МК, другое | 2 | 172.48 | Невыполнение требований НТД | 1. Сварной шов №2 не соответствует требованиям ГОСТ 14098-2014 (Табл 11). 2. Острые кромки радиусом менее 2,0 мм на детали 6. | Малозначительное | УМИ корпус №11 | Участок металлоизделий | Смена А УМИ | Невнимательность исполнителя | Не проведён технический контроль продукции, сырья, материалов, комплектующих | Провести беседу с исполнителем о требованиях к качеству продукции и корректности чтения КД Отв. сменный мастер/бригадир
330 | И00-0000177 | 14.05.2026 | Корпус №11 | (ПФК) Секция 310-УПО L=3000 мм (сварка) | ПО | 13 | 771.68 | Дефекты сварных швов | 1. Незаваренный кратер 2. Брызги металла | Устранимое | УМИ корпус №11 | Департамент маркетинга | Смена В УМИ | Невнимательность исполнителя | Не проведён технический контроль продукции, сырья, материалов, комплектующих | Усилить внимание к прописанным требованиям в КД со стороны исполнителей. Отв. см. мастер, бригадир. | Не отражены в 1C:ERP
331 | И00-0000178 | 15.05.2026 | Корпус №09 | (ПФК) Настил Р 44,4х11,1/30х3 А 895х1380 (сварка лазерная) | Настилы прессованные | 5 | 162.85 | Невыполнение требований НТД | 1. Выступание обрамляющего элемента над несущими полосами 1,5 мм (по СТО не более 1 мм). | Устранимое | УПН корпус №9 | Участок производства настилов | Невозможно установить | Малый опыт работы на оборудовании/технологической операции | Невнимательность исполнителя | несварение углов. проведена настройка контактной сварки, подобранны оптимальные параметры сварки. | Не отражены в 1C:ERP
332 | И00-0000178 | 15.05.2026 | Корпус №09 | (ПФК) Настил Р 44,4х11,1/30х3 А 895х1380 (сварка лазерная) | Настилы прессованные | 4 | 130.28 | Невыполнение требований НТД | 1. Выступание связующей полосы над несущей 2 мм (по СТО не более 1,5 мм). 2. Несплавление. 3. Размер по КД 30 +/-0,2 мм фактически 26-27 мм | Устранимое | УПН корпус №9 | Участок производства настилов | Невозможно установить | Малый опыт работы на оборудовании/технологической операции | Невнимательность исполнителя | несварение углов. проведена настройка контактной сварки, подобранны оптимальные параметры сварки. | Не отражены в 1C:ERP
333 | И00-0000178 | 15.05.2026 | Корпус №09 | (ПФК) Настил Р 44,4х11,1/30х3 А 895х1380 (сварка лазерная) | Настилы прессованные | 5 | 162.85 | Несплавление | 1. Несплавление | Устранимое | УПН корпус №9 | Участок производства настилов | Невозможно установить | Малый опыт работы на оборудовании/технологической операции | Невнимательность исполнителя | несварение углов. проведена настройка контактной сварки, подобранны оптимальные параметры сварки. | Не отражены в 1C:ERP
334 | И00-0000179 | 16.05.2026 | Корпус №11 | (ПФК) Лестница Л-1 (слесарная) | МК, другое | 1 | 590.32 | Невыполнение требований НТД | Несоответствия геометрических размеров: 1. Размер по КД 800 +/-2 фактически 804 мм. Отклонения от прямолинейности: 1. Прогиб в плоскости дет.1 - 25 мм (по ГОСТ 23118 не более 10 мм). 2. Прогиб в плоскости дет.5 - 11-14 мм (по ГОСТ 23118 не более 10 мм). Дефекты сварных швов: 1. Брызги металла. 2. Незавреный кратер. 3. Несплавление. 4.Подрезы. 5. Сварной шов №2 не соответствует требованию КД. Дефекты термической резки: 1. Налипший шлак. Неоответстви техническим требованиям КД: 1. Не выполнено притупление кромок детали 4. 2. Не выполнено притупление кромок детали 5. | Малозначительное Устранимое | УМИ корпус №11 | Участок металлоизделий | Смена А УМИ | Невнимательность исполнителя | Не проведён технический контроль продукции, сырья, материалов, комплектующих | Усилить контроль и провести беседу с исполнителями отв. сменный мастер/бригадир | Не отражены в 1C:ERP
354 | И00-0000181 | 22.05.2026 | Склад готовой продукции | ГПЦ(настил)(40) Настил Р 44,4х11,1/30х2 А Zn 1496х1000 | Настилы прессованные | 5 | 151.35 | Невыполнение требований НТД | Несоответствие геометрических размеров: вмятины крайней несущей полосы до 15 мм. Дефекты ЦП: забоины до основного металла. Несоответствия упаковки тарного места: Упаковочная лента порвана, настилы смещены друг относительно друга. | Устранимое | Склад готовой продукции | Отдел логистики | Невозможно установить | Нарушение установленных схем маршрутов и перемещений внутри предприятия | Нарушение установленных схем маршрутов и перемещений внутри предприятия | расположение продукции вдали от мест движения транспорта | В РАБОТЕ КАЛЬЯНОВ С.И.
355 | И00-0000182 | 22.05.2026 | Склад готовой продукции | ГПБ(200) Элемент закладной ЗФ-30/8/Д380-2,5-б (ЭЗ 357.00.00.000 СБ) | Опоры | 132 | 13791.36 | Невыполнение требований НТД | Дефекты Битумного покрытия: сморщивание, потеки. Наличие битумного материала на поверхностях, не указанных в КД (дет. 4) | Устранимое | ЦЦ АЛМЦ | Цех цинкования | В РАБОТЕ ОРСМК | В РАБОТЕ ОРСМК | В РАБОТЕ ОРСМК | В РАБОТЕ ОРСМК | Не отражены в 1C:ERP
356 | И00-0000183 | 24.05.2026 | Корпус №11 | (ПФК) Каркас короны (I/D1256/d805) (сварка) | Мачты | 1 | 41.68 | Отклонение от прямолинейности | 1. Предельные отклонения допустимых прогибов в плоскости дет.1 фактически 2-3 мм (по ГОСТ 23118 п. 7.3 не более 658х0,001 = 0,6 мм) | Малозначительное | УМИ корпус №11 | Участок металлоизделий | Смена Б УМИ | Нарушение требований технологической документации | При разработке технологии выбраны неоптимальные процессы, операции, режимы работы оборудования | проведен инструктаж о качестве выпускаемой продукции | Не отражены в 1C:ERP
357 | И00-0000184 | 25.05.2026 | Склад готовой продукции | ГПЦ(100) Секция прохода СП2-2 (Ц 208.32.02.000 СБ) | МК, другое | 21 | 1292.34 | Несоответствует упаковка тарного места | Упаковка тарного места не соответствует требованиям КД: натяжка упаковочных лент не обеспечивает плотность упаковки; отсутствие картона в местах контакта упаковочной ленты с изделием. | Устранимое | ЦЦ БЛ | Цех цинкования | Невозможно установить | Упаковка не обеспечивает сохранность изделия при хранении и транспортировке | Упаковка не обеспечивает сохранность изделия при хранении и транспортировке | При возникновении аналогичных случаев в дальнейшем привлекать разработчика схемы упаковки для соответствующих металлоизделий (либо аналогичной продук | Не отражены в 1C:ERP
358 | И00-0000184 | 25.05.2026 | Склад готовой продукции | ГПЦ(100) Карниз К2 (Ц 208.07.00.000 СБ) | МК, другое | 10 | 1181.3 | Несоответствует упаковка тарного места | Упаковка тарного места не соответствует требованиям КД: не обеспечена надежная фиксация изделий между собой и отсутствие перекосов в пачке. | Устранимое | ЦЦ БЛ | Цех цинкования | Невозможно установить | Упаковка не обеспечивает сохранность изделия при хранении и транспортировке | Упаковка не обеспечивает сохранность изделия при хранении и транспортировке | При возникновении аналогичных случаев в дальнейшем привлекать разработчика схемы упаковки для соответствующих металлоизделий (либо аналогичной продук | Не отражены в 1C:ERP
359 | И00-0000185 | 26.05.2026 | Склад готовой продукции | ГПЦ(80) Секция заполнения СЗ-3000 | ПО | 88 | 1566.4 | Невыполнение требований НТД | 1.Искривление дет. 2 Заполнение b=30 мм (2,5). 2.Упаковка тарных мест не соответствует требованиям У 479.00.00.001. 3.Не обеспечена четкая маркировка знака «ЕАС» 4.Дефекты ЦП: - забоины цинкового покрытия до основного металла; - бурая ржавчина в местах доработки ЦП; - загрязнение грунтом и продуктами жизнедеятельности птиц. | Устранимое | Не определено | Невозможно установить | Возврат по рекламации | Возврат по рекламации | Возврат по рекламации | Возврат по рекламации | В РАБОТЕ НЕ ВКЛЮЧЕНО В ССЗ, так как нет серии
360 | И00-0000186 | 26.05.2026 | Корпус №11 | (ПФК) Каркас короны (I/D1256/d805) (сварка) | Мачты | 1 | 41.68 | Невыполнение требований НТД | 1. Размер по КД 1140(-3) фактически 1135 мм. 2. Брызги металла. 3. Незаваренный кратер. | Малозначительное Устранимое | УМИ корпус №11 | Участок металлоизделий | Смена А УМИ | Невнимательность исполнителя | Невнимательность исполнителя | Довести до исполнителя о недопустимости указанных в акте несоответствий на металлоизделиях. Отв. см. мастер.
361 | И00-0000187 | 26.05.2026 | Корпус №11 | (ПФК) Каркас кронштейна Т1 (сварка) | Мачты | 8 | 20.96 | Невыполнение требований НТД | 1. Размер по КД 156(+2) фактически 140-150 мм. 2. Отсутствует штамп самоконтроля | Малозначительное | УМИ корпус №11 | Участок металлоизделий | Смена Б УМИ | Невнимательность исполнителя | При разработке технологии выбраны неоптимальные процессы, операции, режимы работы оборудования | проведен инструктаж , усилить контроль за выполнением требований КД | Не отражены в 1C:ERP
362 | И00-0000188 | 28.05.2026 | Склад готовой продукции | ГПЦ(80) Деформационная секция №1 | ФО | 86 | 846.24 | Шлак (флюс, зола) на поверхности ЦП | Шлак (флюс, зола) на поверхности ЦП | Устранимое | ЦЦ БЛ | Цех цинкования | Невозможно установить | Нарушение требований технологической документации | Нарушение требований технологической документации | Беседа с исполнителями ,с разбором по акту и доработки согласно ПТИ 001-2023 п. 6.7.2.5 | Не отражены в 1C:ERP
363 | И00-0000188 | 28.05.2026 | Склад готовой продукции | ГПЦ(80) Деформационная секция №3 | ФО | 31 | 301.94 | Шлак (флюс, зола) на поверхности ЦП | Шлак (флюс, зола) на поверхности ЦП | Устранимое | ЦЦ БЛ | Цех цинкования | Невозможно установить | Нарушение требований технологической документации | Нарушение требований технологической документации | Беседа с исполнителями ,с разбором по акту и доработки согласно ПТИ 001-2023 п. 6.7.2.5 | Не отражены в 1C:ERP
364 | И00-0000188 | 28.05.2026 | Склад готовой продукции | ГПЦ(80) Деформационная секция №3 | ФО | 136 | 1324.64 | Шлак (флюс, зола) на поверхности ЦП | Шлак (флюс, зола) на поверхности ЦП | Устранимое | ЦЦ БЛ | Цех цинкования | Невозможно установить | Нарушение требований технологической документации | Нарушение требований технологической документации | Беседа с исполнителями ,с разбором по акту и доработки согласно ПТИ 001-2023 п. 6.7.2.5 | Не отражены в 1C:ERP
365 | И00-0000188 | 28.05.2026 | Склад готовой продукции | ГПЦ(80) Деформационная секция №8 | ФО | 18 | 387.18 | Шлак (флюс, зола) на поверхности ЦП | Шлак (флюс, зола) на поверхности ЦП | Устранимое | ЦЦ БЛ | Цех цинкования | Невозможно установить | Нарушение требований технологической документации | Нарушение требований технологической документации | Беседа с исполнителями ,с разбором по акту и доработки согласно ПТИ 001-2023 п. 6.7.2.5 | Не отражены в 1C:ERP
366 | И00-0000188 | 28.05.2026 | Склад готовой продукции | ГПЦ(80) Деформационная секция №3 (БО 275.00.03.000 СБ) | ДО | 70 | 739.2 | Шлак (флюс, зола) на поверхности ЦП | Шлак (флюс, зола) на поверхности ЦП | Устранимое | ЦЦ БЛ | Цех цинкования | Невозможно установить | Нарушение требований технологической документации | Нарушение требований технологической документации | Беседа с исполнителями ,с разбором по акту и доработки согласно ПТИ 001-2023 п. 6.7.2.5 | Не отражены в 1C:ERP
367 | И00-0000189 | 28.05.2026 | Корпус №11 | (ПФК) Цоколь металлический (410х300х170, отв. 135х246, М24) (сварка) | МК, другое | 1 | 31.39 | Некорректное позиционирование детали (деталей) | Неверное позиционирование детали поз.2. | Малозначительное | УМИ корпус №11 | Департамент производства | Смена Б УМИ | Нарушение требований технологической документации | Невнимательность исполнителя | Проведена беседа с исполнителем. Усилить контроль за соблюдением КД. Ответственный бригадир, см. мастер. | Не отражены в 1C:ERP
368 | И00-0000190 | 01.06.2026 | Корпус №11 | (ПФК) Секция ограждения пешеходного 426-1,0Д/2,0 Крест (ПО 122.01.02.000-01 СБ) (сварка) | ПО | 17 | 266.73 | Несоответствие геометрических размеров | 1. Размер по КД 950 (+/-2) фактически 945 мм. 2. Размер по КД 90 (+/-2) фактически 86 мм. | Малозначительное Устранимое | УМИ корпус №11 | Участок металлоизделий | Невозможно установить | Невнимательность исполнителя | Невнимательность исполнителя | Довести до исполнителей о недопустимости дефектов св. швов при изготовлении продукции. Отв. см. мастера УМИ. | Не отражены в 1C:ERP
369 | И00-0000190 | 01.06.2026 | Корпус №11 | (ПФК) Секция ограждения пешеходного 426-1,0Д/2,0 Крест (ПО 122.01.02.000-01 СБ) (сварка) | ПО | 27 | 423.63 | Невыполнение требований НТД | Несоответствие геометрических размеров: Размер по КД 950 (+/-2) фактически 945 мм. 2. Выступание детали 4 относительно детали 6 на 3-5 мм. Дефекты сварных швов: 1. Кратеры. 2. Прожоги. 3. Натеки. 4. Брызги металла. | Малозначительное Устранимое | УМИ корпус №11 | Участок металлоизделий | Невозможно установить | Невнимательность исполнителя | Невнимательность исполнителя | Довести до исполнителей о недопустимости дефектов св. швов при изготовлении продукции. Отв. см. мастера УМИ. | Не отражены в 1C:ERP
370 | И00-0000191 | 01.06.2026 | Склад готовой продукции | ГПЦ(настил)(40) Настил SP 34х38/30х5 А Zn 1600х1000 | Настилы сварные | 6 | 386.76 | Несоответствия ЦП | Несплошность ЦП в местах механической доработки, бурая ржавчина. | Устранимое | ЦЦ БЛ | Цех цинкования | Невозможно установить | Невыполнение требований технологической документации в части доработки | Невыполнение требований технологической документации в части доработки | Доп.инструктаж с исполнителями | Не отражены в 1C:ERP
371 | И00-0000191 | 01.06.2026 | Склад готовой продукции | ГПЦ(настил)(40) Настил SP 34х38/30х5 А Zn 1600х1000 | Настилы сварные | 12 | 773.52 | Несоответствия ЦП | Несплошность ЦП в местах механической доработки, забоины до основного металла, бурая ржавчина. | Устранимое | ЦЦ БЛ | Цех цинкования | Невозможно установить | Невыполнение требований технологической документации в части доработки | Невыполнение требований технологической документации в части доработки | Доп.инструктаж с исполнителями | Не отражены в 1C:ERP
372 | И00-0000191 | 01.06.2026 | Склад готовой продукции | ГПЦ(настил)(40) Настил Р 44,4х11,1/30х3 А Zn 895х1095 | Настилы прессованные | 54 | 1389.96 | Забоины ЦП до основного металла | Забоины до основного металла. | Устранимое | ЦЦ БЛ | Цех цинкования | Невозможно установить | Невыполнение требований технологической документации в части доработки | Невыполнение требований технологической документации в части доработки | Доп.инструктаж с исполнителями | Не отражены в 1C:ERP
373 | И00-0000191 | 01.06.2026 | Склад готовой продукции | ГПЦ(настил)(40) Настил Р 44,4х11,1/30х3 А Zn 895х1095 | Настилы прессованные | 7 | 180.18 | Наплывы цинка в виде острых капель | Наплывы в виде острых капель. | Устранимое | ЦЦ БЛ | Цех цинкования | Невозможно установить | Невыполнение требований технологической документации в части доработки | Невыполнение требований технологической документации в части доработки | Доп.инструктаж с исполнителями | Не отражены в 1C:ERP
374 | И00-0000191 | 01.06.2026 | Склад готовой продукции | ГПЦ(настил)(40) Настил Р 44,4х11,1/30х3 А Zn 895х1095 | Настилы прессованные | 2 | 51.48 | Несоответствия ЦП | Несплошность ЦП в местах механической доработки, бурая ржавчина. Наплывы в виде острых капель. | Устранимое | ЦЦ БЛ | Цех цинкования | Невозможно установить | Невыполнение требований технологической документации в части доработки | Невыполнение требований технологической документации в части доработки | Доп.инструктаж с исполнителями | Не отражены в 1C:ERP
375 | И00-0000191 | 01.06.2026 | Склад готовой продукции | ГПЦ(настил)(40) Настил Р 44,4х11,1/30х2 А Zn 1496х1000 | Настилы прессованные | 1 | 30.27 | Несоответствия ЦП | Несплошность ЦП в местах контакта с проволокой, бурая ржавчина. | Устранимое | ЦЦ БЛ | Цех цинкования | Невозможно установить | Невыполнение требований технологической документации в части доработки | Невыполнение требований технологической документации в части доработки | Доп.инструктаж с исполнителями | Не отражены в 1C:ERP
376 | И00-0000191 | 01.06.2026 | Склад готовой продукции | ГПЦ(настил)(80) Настил SP 34х38/25х2 S4 А Zn 700х540 | Настилы сварные | 1 | 5.59 | Бурая ржавчина | Бурая ржавчина | Устранимое | ЦЦ БЛ | Цех цинкования | Невозможно установить | Невыполнение требований технологической документации в части доработки | Невыполнение требований технологической документации в части доработки | Доп.инструктаж с исполнителями | Не отражены в 1C:ERP
377 | И00-0000192 | 02.06.2026 | Склад готовой продукции | ГПЦ(настил)(40) Настил Р 44,4х11,1/30х2 А Zn 1496х1000 | Настилы прессованные | 35 | 1059.45 | Невыполнение требований НТД | Несоответствие геометрических размеров: отрыв элемента обрамляющего от полос несущих до 10 мм (один настил). Дефекты ЦП: забоины до основного металла (два настила). Несоответствия упаковки тарного места: Упаковочная лента порвана, настилы смещены друг относительно друга. | Устранимое | Склад готовой продукции | Отдел логистики | Невозможно установить | Нарушение установленных схем маршрутов и перемещений внутри предприятия | Нарушение установленных схем маршрутов и перемещений внутри предприятия | Переместили настилы от мест разворота фур | В РАБОТЕ КАЛЬЯНОВ С.И.
378 | И00-0000193 | 02.06.2026 | Склад готовой продукции | ГПЦ(80) Консоль-амортизатор КА-170/4-W | ДО | 327 | 1007.16 | Несоответствия ЦП | Дефекты ЦП: забоины ЦП до основного металла; бурая, белая ржавчина; загрязнения грунтом; следы монтажа. | Устранимое | Не определено | Невозможно установить | Возврат по рекламации | Возврат по рекламации | Возврат по рекламации | Возврат по рекламации | В РАБОТЕ НЕ ВКЛЮЧЕНО В ССЗ
379 | И00-0000193 | 02.06.2026 | Склад готовой продукции | ГПЦ(80) Консоль-амортизатор КА-150/4 | ДО | 328 | 331.28 | Несоответствия ЦП | Дефекты ЦП: забоины ЦП до основного металла; бурая, белая ржавчина; загрязнения грунтом; следы монтажа. | Устранимое | Не определено | Невозможно установить | Возврат по рекламации | Возврат по рекламации | Возврат по рекламации | Возврат по рекламации | В РАБОТЕ НЕ ВКЛЮЧЕНО В ССЗ
380 | И00-0000194 | 02.06.2026 | Корпус №11 | (ПФК) Площадка ПЛ-1 (сварка) | МК, другое | 1 | 187.18 | Невыполнение требований НТД | На дет. 12 заусенцы, острые кромки радиусом менее 2 мм, невыполнение ТТ п. 6 (СТО-01393674-007-2019 п. 5.2.5) | Малозначительное Устранимое | УМИ корпус №11 | Отдел закупок | Невозможно установить | В РАБОТЕ ХОДАКОВСКИЙ Е.И. | В РАБОТЕ ХОДАКОВСКИЙ Е.И. | В РАБОТЕ ХОДАКОВСКИЙ Е.И. | Не отражены в 1C:ERP
381 | И00-0000195 | 03.06.2026 | Корпус №11 | НЕ ИСПОЛЬЗОВАТЬ_(ПФК) Секция ограждения пешеходного 422-1,0Д/2,0 Ромб (80) (сварка) | ПО | 22 | 428.78 | Дефекты сварных швов | 1. Поры. 2. Кратеры. 3. Брызги метала. 4. Натеки. 5. Прожоги | Устранимое | УМИ корпус №11 | Участок металлоизделий | Смена Б УМИ | Нарушение требований технологической документации | Невнимательность исполнителя | проведен инструктаж о качестве выпускаемой продукции | Не отражены в 1C:ERP
382 | И00-0000196 | 03.06.2026 | Склад готовой продукции | ГПЦ(настил)(80) Настил SP 34х38/25х3 S4 А Zn 750х510 | Настилы сварные | 1 | 8.05 | Невыполнение технических требований КД | Отсутствует соединение элемена связующего с несущей полосой (ТТ п. 10). | Устранимое | УПН корпус №13 | Участок производства настилов | Невозможно установить | Неисправности оборудования, влияющие на качество продукции | Неисправности оборудования, влияющие на качество продукции | Подобраны неправильные параметры на линии сварки, вызван технолог, полностью устранить не удалось. Решение - ручная доработка неправаренных прутков | Не отражены в 1C:ERP
383 | И00-0000197 | 03.06.2026 | Склад готовой продукции | ГПЦ(настил)(40) Настил Р 44,4х11,1/30х2 1 А Zn 1696х1000 | Настилы прессованные | 8 | 283.04 | Механическое повреждение | Забоины цинкового покрытия до основного металла. | Устранимое | Склад готовой продукции | Отдел логистики | В РАБОТЕ КАЛЬЯНОВ С.И. | В РАБОТЕ КАЛЬЯНОВ С.И. | В РАБОТЕ КАЛЬЯНОВ С.И. | В РАБОТЕ КАЛЬЯНОВ С.И. | В РАБОТЕ КАЛЬЯНОВ С.И.
384 | И00-0000198 | 04.06.2026 | Склад готовой продукции | ГПЦ(настил)(40) Настил Р 44,4х11,1/30х2 1 А Zn 1000х1000 | Настилы прессованные | 6 | 122.82 | Несоответствия ЦП | Забоины ЦП до основного металла. Наличие белой ржавчины, ЛКМ на поверхности ЦП. Загрязнение грунтом. | Устранимое | Не определено | Невозможно установить | ВОЗВРАТ ТЛ ПЛЮС | ВОЗВРАТ ТЛ ПЛЮС | ВОЗВРАТ ТЛ ПЛЮС | ВОЗВРАТ ТЛ ПЛЮС | Отражены в 1C:ERP
385 | И00-0000198 | 04.06.2026 | Склад готовой продукции | ГПЦ(настил)(40) Настил Р 44,4х11,1/30х2 А Zn 1496х1000 | Настилы прессованные | 37 | 1119.99 | Невыполнение требований НТД | Забоины ЦП до основного металла. Наличие белой и бурой ржавчины, ЛКМ на поверхности ЦП. Загрязнение грунтом. Вмятины до 10 мм на одном настиле. | Устранимое | Не определено | Невозможно установить | ВОЗВРАТ ТЛ ПЛЮС | ВОЗВРАТ ТЛ ПЛЮС | ВОЗВРАТ ТЛ ПЛЮС | ВОЗВРАТ ТЛ ПЛЮС | Отражены в 1C:ERP
386 | И00-0000198 | 04.06.2026 | Склад готовой продукции | ГПЦ(настил)(40) Настил Р 44,4х11,1/30х2 А Zn 1496х1000 | Настилы прессованные | 68 | 2058.36 | Несоответствия ЦП | Забоины ЦП до основного металла. Наличие белой и бурой ржавчины, ЛКМ на поверхности ЦП. Загрязнение грунтом. | Устранимое | Не определено | Невозможно установить | ВОЗВРАТ ТЛ ПЛЮС | ВОЗВРАТ ТЛ ПЛЮС | ВОЗВРАТ ТЛ ПЛЮС | ВОЗВРАТ ТЛ ПЛЮС | Отражены в 1C:ERP
387 | И00-0000198 | 04.06.2026 | Склад готовой продукции | ГПЦ(настил)(40) Настил Р 44,4х11,1/30х2 А Zn 1496х1000 | Настилы прессованные | 33 | 998.91 | Несоответствия ЦП | Забоины ЦП до основного металла. Наличие белой ржавчины, ЛКМ на поверхности ЦП. Загрязнение грунтом. | Устранимое | Не определено | Невозможно установить | ВОЗВРАТ ТЛ ПЛЮС | ВОЗВРАТ ТЛ ПЛЮС | ВОЗВРАТ ТЛ ПЛЮС | ВОЗВРАТ ТЛ ПЛЮС | Отражены в 1C:ERP
388 | И00-0000198 | 04.06.2026 | Склад готовой продукции | ГПЦ(настил)(40) Настил Р 44,4х11,1/30х2 А Zn 1496х1000 | Настилы прессованные | 30 | 908.1 | Несоответствия ЦП | Забоины ЦП до основного металла. Наличие белой ржавчины. Загрязнение грунтом. | Устранимое | Не определено | Невозможно установить | ВОЗВРАТ ТЛ ПЛЮС | ВОЗВРАТ ТЛ ПЛЮС | ВОЗВРАТ ТЛ ПЛЮС | ВОЗВРАТ ТЛ ПЛЮС | Отражены в 1C:ERP
389 | И00-0000198 | 04.06.2026 | Склад готовой продукции | ГПЦ(настил)(40) Настил Р 44,4х11,1/30х2 А Zn 1496х1000 | Настилы прессованные | 37 | 1119.99 | Несоответствия ЦП | Забоины ЦП до основного металла. Нналичие белой ржавчины, ЛКМ на поверхности ЦП. Загрязнение грунтом. | Устранимое | Не определено | Невозможно установить | ВОЗВРАТ ТЛ ПЛЮС | ВОЗВРАТ ТЛ ПЛЮС | ВОЗВРАТ ТЛ ПЛЮС | ВОЗВРАТ ТЛ ПЛЮС | Отражены в 1C:ERP
390 | И00-0000198 | 04.06.2026 | Склад готовой продукции | ГПЦ(настил)(40) Настил Р 44,4х22,2/30х2 А Zn 1200х1000 | Настилы прессованные | 22 | 426.14 | Несоответствия ЦП | Наличие белой ржавчины, ЛКМ на поверхности ЦП. Загрязнение грунтом. | Устранимое | Не определено | Невозможно установить | ВОЗВРАТ ТЛ ПЛЮС | ВОЗВРАТ ТЛ ПЛЮС | ВОЗВРАТ ТЛ ПЛЮС | ВОЗВРАТ ТЛ ПЛЮС | Отражены в 1C:ERP
391 | И00-0000199 | 04.06.2026 | Корпус №11 | НЕ ИСПОЛЬЗОВАТЬ_(ПФК) Секция ограждения пешеходного 422-1,0Д/2,0 Ромб (80) (сварка) | ПО | 18 | 350.82 | Невыполнение требований НТД | Отклонения от прямолинейности: 1. Прогиб в плоскости дет.4 - 6 мм (по ГОСТ 23118 п. 7.3 не более 1940х0,001=1,9 мм. Дефекты сварных швов: 1. Поры. 2. Брызги металла. | Устранимое | УМИ корпус №11 | Участок металлоизделий | Смена А УМИ | Невнимательность исполнителя | Невнимательность исполнителя | Проговорить с исполнителем о качестве выпускаемой продукции. Отв. см. мастер/бригадир. | Не отражены в 1C:ERP
392 | И00-0000199 | 04.06.2026 | Корпус №11 | ДЛЯ ЗК 496 и 497_(ПФК) Секция ограждения пешеходного 427-1,0Д/2,0 Крест (80) (сварка) | ПО | 32 | 373.76 | Невыполнение требований НТД | Несоответствия требованиям КД: 1. Деталь 7 по КД 4 отв. Ø14+1 мм, фактически 2 отв. 2. Наличие в дет.2 отверстий, не предусмотренных КД. Дефекты сваных швов: 1. Брызги металла. 2. Остатки сварочной проволоки. 3. Поры. 4. Натеки. Дефкты механической резки: 1. Заусенцы. | Устранимое | УМИ корпус №11 | Участок металлоизделий | Смена А УМИ | Невнимательность исполнителя | Невнимательность исполнителя | Проговорить с исполнителем о качестве выпускаемой продукции. Отв. см. мастер/бригадир. | Не отражены в 1C:ERP
393 | И00-0000199 | 04.06.2026 | Корпус №11 | ДЛЯ ЗК 496 и 497_(ПФК) Секция ограждения пешеходного 427-1,0Д/2,0 Крест (80) (сварка) | ПО | 30 | 350.4 | Невыполнение требований НТД | Несоответствия требованиям КД: 1. Деталь 7 по КД 4 отв. Ø14+1 мм, фактически 2 отв. Дефекты термической резки: 1. Цепочка застывших капель. Дефекты механической резки: 1. Заусенцы. Дефекты сварных швов: 1. Брызги металла. | Устранимое | УМИ корпус №11 | Участок металлоизделий | Смена А УМИ | Невнимательность исполнителя | Невнимательность исполнителя | Проговорить с исполнителем о качестве выпускаемой продукции. Отв. см. мастер/бригадир. | Не отражены в 1C:ERP
394 | И00-0000200 | 04.06.2026 | Корпус №11 | (ПФК) Подставка короны (Ц 229.04.00.000) (сварка) | Мачты | 6 | 15.9 | Невыполнение требований НТД | Несоответствия требованиям КД: 1. Размер по КД 131 мм (+2) фактически 123-126 мм. Дефекты сварных швов: 1. Кратеры. 2. Брызги металла. | Малозначительное Устранимое | УМИ корпус №11 | Участок металлоизделий | Смена А УМИ | Невнимательность исполнителя | Невнимательность исполнителя | Проговорить с исполнителем о качестве выпускаемой продукции. Отв. см. мастер/бригадир | Не отражены в 1C:ERP
395 | И00-0000200 | 04.06.2026 | Корпус №11 | (ПФК) Подставка короны (Ц 229.04.00.000) (сварка) | Мачты | 18 | 47.7 | Невыполнение требований НТД | Несоответствия требованиям КД: 1. Размер по КД 131+2 мм фактически 123-126 мм. Дефекты сварных швов: 1. Кратеры. 2. Брызги металла. | Малозначительное Устранимое | УМИ корпус №11 | Участок металлоизделий | Смена А УМИ | Невнимательность исполнителя | Невнимательность исполнителя | Проговорить с исполнителем о качестве выпускаемой продукции. Отв. см. мастер/бригадир | Не отражены в 1C:ERP
396 | И00-0000202 | 08.06.2026 | Склад готовой продукции | ГПЦ(100) Карниз К2 (Ц 208.07.00.000 СБ) | МК, другое | 10 | 1181.3 | Несоответствия ЦП | Наносная бурая ржавчина, несплошность цинкового покрытия, бурая ржавчина. Несоответствие упаковки. Отсутствует печать самоконтроля. | Устранимое | ЦЦ БЛ | Цех цинкования | Смена Б ЦГЦ | Невыполнение требований технологической документации в части доработки | Нарушение требований технологической документации | Провести инструктаж | Не отражены в 1C:ERP
397 | И00-0000203 | 08.06.2026 | Корпус №11 | (ПФК) Стойка мостовая СМ-0,75Д14 (М20 200х160) (сварка) | МО | 16 | 336.8 | Несоответствие геометрических размеров | 1. Размер по КД 60 (+/-2) фактически 79 мм. 2. Размер по КД 110 (+/-2) фактически 103 мм. | Малозначительное | УМИ корпус №11 | Участок металлоизделий | Смена Б УМИ | Нарушение требований технологической документации | Невнимательность исполнителя | проведена беседа с оператором о недопустимости подобных дефектов | Не отражены в 1C:ERP
398 | И00-0000204 | 08.06.2026 | Корпус №08 | (ПФК) Стойка МВСК-10-100 (МВСК-10-100.00.00 СБ) (слесарная) | МВС | 1 | 610.7 | Несоответствие требованиям КД | Дефекты сварных швов | Устранимое | УМИ корпус №11 | Департамент производства | Смена В УМИ | Малый опыт работы на оборудовании/технологической операции | Невнимательность исполнителя | Проведен инструктаж , усилить контроль за выполнением требований КД | Не отражены в 1C:ERP
399 | И00-0000205 | 09.06.2026 | Склад готовой продукции | ГПЦ(100) Карниз К2 (Ц 208.07.00.000 СБ) | МК, другое | 10 | 1181.3 | Бурая ржавчина | Бурая ржавчина в местах несплошности покрытия, наносная бурая ржавчина | Устранимое | ЦЦ БЛ | Цех цинкования | Невозможно установить | Невыполнение требований технологической документации в части доработки | Невыполнение требований технологической документации в части доработки | Инструктаж по доработке | Не отражены в 1C:ERP
400 | И00-0000205 | 09.06.2026 | Склад готовой продукции | ГПЦ(100) Секция прохода СП2-2 (Ц 208.32.02.000 СБ) | МК, другое | 8 | 492.32 | Бурая ржавчина | Бурая ржавчина в местах несплошности покрытия, наносная бурая ржавчина | Устранимое | ЦЦ БЛ | Цех цинкования | Невозможно установить | Невыполнение требований технологической документации в части доработки | Невыполнение требований технологической документации в части доработки | Инструктаж по доработке | Не отражены в 1C:ERP
401 | И00-0000205 | 09.06.2026 | Склад готовой продукции | ГПЦ(100) Секция прохода СП2-2 (Ц 208.32.02.000 СБ) | МК, другое | 3 | 184.62 | Бурая ржавчина | Бурая ржавчина в местах несплошности покрытия, наносная бурая ржавчина | Устранимое | ЦЦ БЛ | Цех цинкования | Невозможно установить | Невыполнение требований технологической документации в части доработки | Невыполнение требований технологической документации в части доработки | Инструктаж по доработке | Не отражены в 1C:ERP
402 | И00-0000205 | 09.06.2026 | Склад готовой продукции | ГПЦ(100) Секция прохода СП2-1 (Ц 208.32.01.000 СБ) | МК, другое | 7 | 721.07 | Бурая ржавчина | Бурая ржавчина в местах несплошности покрытия, наносная бурая ржавчина | Устранимое | ЦЦ БЛ | Цех цинкования | Невозможно установить | Невыполнение требований технологической документации в части доработки | Невыполнение требований технологической документации в части доработки | Инструктаж по доработке | Не отражены в 1C:ERP
403 | И00-0000206 | 09.06.2026 | Корпус №08 | (ПФ) Стойка МВСК-10-80 (МВСК-10-80.00.00 СБ) (сборка) | МВС | 1 | 560.1 | Несоответствие требованиям КД | несоответствия сварных швов | Устранимое | УМИ корпус №11 | Департамент производства | Смена В УМИ | Малый опыт работы на оборудовании/технологической операции | Невнимательность исполнителя | Провести беседу с исполнителем. Усилить контроль за выполнением требываний КД. | Не отражены в 1C:ERP
404 | И00-0000207 | 10.06.2026 | Склад готовой продукции | ГПЦ(60) Элемент закладной ЗФ-30/4/К300-3,0-ц (ЭЗ 356.00.00.000 СБ) | Опоры | 23 | 3274.05 | Не выполнено притупление кромок/ скругление | Не выполнено притупление кромок дет.4 | Малозначительное | УМИ корпус №11 | Участок металлоизделий | Невозможно установить | При разработке технологии выбраны неоптимальные процессы, операции, режимы работы оборудования | Невнимательность исполнителя | Добавить операцию "притупление кромки" на (ПФ) Стержень (Тр.219х8 L=2986) (резка лазерная профиля) и скорректировать маршрут изготовления отв. ЦТОЗ. Д
405 | И00-0000207 | 10.06.2026 | Склад готовой продукции | ГПЦ(60) Элемент закладной ЗФ-30/4/К300-3,0-ц (ЭЗ 356.00.00.000 СБ) | Опоры | 5 | 711.75 | Не выполнено притупление кромок/ скругление | Не выполнено притупление кромок дет.4 | Малозначительное | УМИ корпус №11 | Участок металлоизделий | Невозможно установить | При разработке технологии выбраны неоптимальные процессы, операции, режимы работы оборудования | Невнимательность исполнителя | Добавить операцию "притупление кромки" на (ПФ) Стержень (Тр.219х8 L=2986) (резка лазерная профиля) и скорректировать маршрут изготовления отв. ЦТОЗ. Д
406 | И00-0000208 | 11.06.2026 | Корпус №11 | (ПФК) Изделие закладное МН2' (слесарная) | МК, другое | 1 | 742.76 | Невыполнение требований НТД | Несоответствие требованиям КД: 1. Отсутствие клейма сварщика. Отклонения от прямолинейности: 1. Прогиб в плоскости дет.4 - 15 мм (по ГОСТ 23118 не более 10 мм). Дефекты термической резки: 1. Цепочка застывших капель. Дефекты сварных швов: 1. Брызги металла. 2. Подрезы. 3. Плохое повторное возбуждение дуги. 4. Кратеры. 5. Непровар. 6. Отсутствует плавный переход к основному металлу. 7. Натеки. Штамп самоконтроля: 1. Отсутствие печати самоконтроля. | Малозначительное Устранимое | УМИ корпус №11 | Участок металлоизделий | Смена А УМИ | Невнимательность исполнителя | Невнимательность исполнителя | Довести до исполнителей о недопустимоти подобных дефектов на выпускаемой продукции. Отв. бригадир сварщиков см. "А" Щеглов А.И. | Не отражены в 1C:ERP
407 | И00-0000208 | 11.06.2026 | Корпус №11 | (ПФК) Изделие закладное МН4 (слесарная) | МК, другое | 1 | 594.79 | Невыполнение требований НТД | Отклонения от прямолинейности: 1. Прогиб в плоскости дет.2 - 3 мм (по ГОСТ 23118 не более 2380х0,001 = 2,3 мм). Дефекты сварных швов: 1. Поры. 2. Кратеры. 3. Плохое повторное возбуждение дуги. 4. Брызги металла. Несооветствие требованиям КД: 1. Отсутствие клейма сварщика. Штамп самоконтроля: 1. Отсутствие печати самоконтроля. | Малозначительное Устранимое | УМИ корпус №11 | Участок металлоизделий | Смена А УМИ | Невнимательность исполнителя | Невнимательность исполнителя | Довести до исполнителей о недопустимоти подобных дефектов на выпускаемой продукции. Отв. бригадир сварщиков см. "А" Щеглов А.И. | Не отражены в 1C:ERP
408 | И00-0000209 | 11.06.2026 | Корпус №08 | (ПФК) Стойка МВС-10-80 (слесарная) | МВС | 1 | 545.9 | Несоответствие требованиям КД | Дефекты сварных швов | Устранимое | УМИ корпус №11 | Участок металлоизделий | Смена Б УМИ | При разработке технологии выбраны неоптимальные процессы, операции, режимы работы оборудования | Невнимательность исполнителя | проведена беседа с исполнителем, по выявленным причинам возникновения дефекта. | Не отражены в 1C:ERP
409 | И00-0000210 | 16.06.2026 | Склад готовой продукции | ГПЦ(80) Изделие закладное МН5' | МК, другое | 1 | 705.06 | Несоответствия ЦП | Непроцинковка в отверстии, шлак на поверхности ЦП. Наносная бурая ржавчина. | Устранимое | ЦЦ БЛ | Цех цинкования | В РАБОТЕ МРЯСОВ Д.Ю. | В РАБОТЕ МРЯСОВ Д.Ю. | В РАБОТЕ МРЯСОВ Д.Ю. | В РАБОТЕ МРЯСОВ Д.Ю. | Не отражены в 1C:ERP
410 | И00-0000210 | 16.06.2026 | Склад готовой продукции | ГПЦ(80) Изделие закладное МН4 | МК, другое | 5 | 2973.95 | Несоответствия ЦП | Непроцинковка в отверстии, шлак на поверхности ЦП. | Устранимое | ЦЦ БЛ | Цех цинкования | В РАБОТЕ МРЯСОВ Д.Ю. | В РАБОТЕ МРЯСОВ Д.Ю. | В РАБОТЕ МРЯСОВ Д.Ю. | В РАБОТЕ МРЯСОВ Д.Ю. | Не отражены в 1C:ERP
411 | И00-0000211 | 17.06.2026 | Корпус №08 | (ПФ) Фланец (М 013.01.01.000) (сварка) | Мачты | 1 | 129.8 | Дефекты сварных швов | Шов № 1-1: 18-Д-Е(35)-15; шов № 1-2: 18-Д-Е(50)-15. | Устранимое | УМИ корпус №11 | Участок металлоизделий | Смена В УМИ | Малый опыт работы на оборудовании/технологической операции | Невнимательность исполнителя | Провести беседу с исполнителем о требованиях к качеству продукции и корректности чтения КД Отв. сменный мастер/бригадир | Не отражены в 1C:ERP
412 | И00-0000211 | 17.06.2026 | Корпус №08 | (ПФ) Фланец (М 013.01.01.000) (сварка) | Мачты | 1 | 129.8 | Дефекты сварных швов | Шов № 2-1: 18-Д-Е(30)-15; шов № 2-2: 18-Д-Г-20. | Устранимое | УМИ корпус №11 | Участок металлоизделий | Смена В УМИ | Малый опыт работы на оборудовании/технологической операции | Невнимательность исполнителя | Провести беседу с исполнителем о требованиях к качеству продукции и корректности чтения КД Отв. сменный мастер/бригадир | Не отражены в 1C:ERP
413 | И00-0000211 | 17.06.2026 | Корпус №08 | (ПФ) Фланец (М 013.01.01.000) (сварка) | Мачты | 1 | 129.8 | Дефекты сварных швов | Шов № 3-1: 18-Д-Е(139)-0; шов № 3-2: 18-Д-Е(139)-0. | Устранимое | УМИ корпус №11 | Участок металлоизделий | Смена В УМИ | Малый опыт работы на оборудовании/технологической операции | Невнимательность исполнителя | Провести беседу с исполнителем о требованиях к качеству продукции и корректности чтения КД Отв. сменный мастер/бригадир | Не отражены в 1C:ERP
416 | И00-0000212 | 17.06.2026 | Корпус №13 | (ПФК) Настил SP 34х38/25х2 S4 А 730х750 (сварка) | Настилы сварные | 77 | 625.24 | Невыполнение требований НТД | 1. Выступание связующих элементов над несущими полосами 4 мм (по СТО не более 1,5 мм). Дефекты сварных швов: 1. Несплавление. 2. Поры. 3. Цепочка пор. 4. Брызги металла. 5. Незавареный кратер. 6. Натеки. 7. Остатки сварочной проволоки. 8. Прожоги. 9. Налипший шлак. | Устранимое | УПН корпус №13 | Участок производства настилов | Невозможно установить | Малый опыт работы на оборудовании/технологической операции | Невнимательность исполнителя | Со сварщиками была произведена повторная разъяснительная беседа по требованиям СТО 075595-049-2024.
417 | И00-0000212 | 17.06.2026 | Корпус №13 | (ПФК) Настил SP 34х38/25х2 S4 А 730х750 (сварка) | Настилы сварные | 1 | 8.12 | Дефекты сварных швов | Дефекты сварных швов: 1. Поры. 2. Брызги металла. 3. Незавареный кратер. 4. Натеки. | Устранимое | УПН корпус №13 | Участок производства настилов | Невозможно установить | Малый опыт работы на оборудовании/технологической операции | Невнимательность исполнителя | Со сварщиками была произведена повторная разъяснительная беседа по требованиям СТО 075595-049-2024.
418 | И00-0000213 | 17.06.2026 | Корпус №11 | НЕ ИСПОЛЬЗОВАТЬ_(ПФК) Секция нижняя (М 013.01.00.000 СБ) (сварка) | Мачты | 1 | 1314.9 | Невыполнение требований НТД | 1. Сварной шов №1 выполнен по незамкнутому контуру. 2. Цепочка застывших капель. 3. Брызги металла | Устранимое | УМИ корпус №11 | Участок металлоизделий | Смена А УМИ | Невнимательность исполнителя | Невнимательность исполнителя | Довести до исполнителя о недопустимости подобных дефектов на выпускаемой продукции. Отв. бригадир сварщиков см. "А" УМИ. 2. Скорректировать маршрут и | Не отражены в 1C:ERP
419 | И00-0000214 | 18.06.2026 | Склад готовой продукции | ГПЦ(100) Секция прохода СП2-1 (Ц 208.32.01.000 СБ) | МК, другое | 24 | 2472.24 | Бурая ржавчина | Бурая ржавчина в местах несплошности покрытия, наносная бурая ржавчина | Устранимое | ЦЦ БЛ | Цех цинкования | Смены А+Б ЦГЦ | В РАБОТЕ МРЯСОВ Д.Ю. | В РАБОТЕ МРЯСОВ Д.Ю. | В РАБОТЕ МРЯСОВ Д.Ю. | Не отражены в 1C:ERP
422 | И00-0000215 | 23.06.2026 | Корпус №08 | (ПФ) Фланец (М 009.01.01.000 СБ) (сварка) | Мачты | 1 | 271.34 | Дефекты сварных швов | Шов 1-1: 18-Д-Е(65)-95. Шов 1-2: 20-Д-Е(35)-0, 20-Д-Е(55)-80. | Устранимое | УМИ корпус №11 | Участок металлоизделий | Смена Б УМИ | Не определены (частично или полностью) требования к продукции | Невнимательность исполнителя | проведен инструктаж ,оператор обещал быть более внимательны! | Не отражены в 1C:ERP
423 | И00-0000215 | 23.06.2026 | Корпус №08 | (ПФ) Фланец (М 009.01.01.000 СБ) (сварка) | Мачты | 1 | 271.34 | Дефекты сварных швов | Шов 2-1 дефектов не выявлено. Шов 2-2: 23-Д-Е(40)-0 | Устранимое | УМИ корпус №11 | Участок металлоизделий | Смена Б УМИ | Не определены (частично или полностью) требования к продукции | Невнимательность исполнителя | проведен инструктаж ,оператор обещал быть более внимательны! | Не отражены в 1C:ERP
424 | И00-0000216 | 24.06.2026 | _Структура2020 ПМ-ГРУПП | (ПФК) Секция нижняя (М 009.01.00.000 СБ) (сварка) | Мачты | 1 | 1977 | Невыполнение требований НТД | Внешний вид покрытия: На деталях № покрытие сплошное, однородного цвета, разнооттеночность, без частиц нерасплавленного металла, без трещин, отслоений (вздутий), следов местной коррозии. На детали № покрытие не сплошное, однородного цвета, разнооттеночность, без частиц нерасплавленных металла, без трещин, отслоений (вздутий), следы местной коррозии («бурая ржавчина»). Шероховатость от 32 до 96 мкм, отдельные частицы размером до 0,5 мм (не более одного на 100 см2) Толщина покрытия: Деталь № косынки: Кол-во изм. – 122; Средняя толщина – 64 мкм; Макс. знач. – 148 мкм; Мин. знач. – 18 мкм. Деталь № ствол внешняя пов-ть: Кол-во изм. – 59; Средняя толщина – 140 мкм; Макс. знач. – 299 мкм; Мин. знач. – 39 мкм. Внутр. пов-ть: Кол-во изм. – 64; Средняя толщина – 126 мкм; Макс. знач. – 329 мкм; Мин. знач. – 30 мкм. Деталь № фланец: сопр. пов-ть Кол-во изм. – 61; Средняя толщина – 125,8 мкм; Макс. знач. – 282 мкм; Мин. знач. – 43 мкм. Внешн. пов. Кол-во изм. – 43; Средняя толщина – 79 мкм; | Отработка технологии | Не определено | Невозможно установить | Отработка технологии | Отработка технологии | Отработка технологии | Отработка технологии | Отработка технологии
425 | И00-0000217 | 25.06.2026 | Корпус №09 | (ПФ) Фланец (20х320х320) (ЭЗ 249.00.00.002) (раскрой) | Опоры | 20 | 190.4 | Невыполнение требований НТД | 1. Цепочка застывших капель. 2. Налипший шлак. 3. Отсутствует штамп самоконтроля | Малозначительное | УМИ корпус №9 | Участок металлоизделий | В РАБОТЕ ШАБАНОВ Е.А. | В РАБОТЕ ШАБАНОВ Е.А. | В РАБОТЕ ШАБАНОВ Е.А. | В РАБОТЕ ШАБАНОВ Е.А.
426 | И00-0000217 | 25.06.2026 | Корпус №09 | (ПФ) Фланец ФГН-11,5-02 (4/219/100) (ОО 259.01.00.002) (раскрой) | Опоры | 80 | 1346.4 | Невыполнение требований НТД | 1. Цепочка застывших капель. 2. Налипший шлак. 3. Отсутствует штамп самоконтроля | Малозначительное | УМИ корпус №9 | Участок металлоизделий | В РАБОТЕ ШАБАНОВ Е.А. | В РАБОТЕ ШАБАНОВ Е.А. | В РАБОТЕ ШАБАНОВ Е.А. | В РАБОТЕ ШАБАНОВ Е.А.
427 | И00-0000217 | 25.06.2026 | Корпус №09 | (ПФ) Фланец ФГН-11,5-02 (4/219/100) (ОО 259.01.00.002) (раскрой) | Опоры | 60 | 1009.8 | Дефекты термической резки | 1. Цепочка застывших капель. 2. Налипший шлак. | Малозначительное | УМИ корпус №9 | Участок металлоизделий | В РАБОТЕ ШАБАНОВ Е.А. | В РАБОТЕ ШАБАНОВ Е.А. | В РАБОТЕ ШАБАНОВ Е.А. | В РАБОТЕ ШАБАНОВ Е.А.
428 | И00-0000218 | 25.06.2026 | Склад ПДС черный | (ПФ) Стойка дорожная СД-1,6Ш14 (резка в размер) | ДО | 14 | 276.5 | Невыполнение требований НТД | Размер 140±2 мм, фактически 139-141 мм. Размер 1600±5 мм, фактически 1595-1599 мм. Бурая ржавчина степень окисления С и Д. Следы ЛКМ (2 шт.) | Проведение идентификации продукции (по результатам обхода 24.06.2026) | Логистика | Отдел логистики | Проведение идентификации продукции (по результатам обхода 24.06.2026) | Проведение идентификации продукции (по результатам обхода 24.06.2026) | Проведение идентификации продукции (по результатам обхода 24.06.2026) | Проведение идентификации продукции (по результатам обхода 24.06.2026)
429 | И00-0000219 | 29.06.2026 | Склад готовой продукции | ГПЦ(100) Секция прохода СП2-1 (Ц 208.32.01.000 СБ) | МК, другое | 3 | 309.03 | Бурая ржавчина | Бурая ржавчина | Устранимое | ЦЦ БЛ | Цех цинкования | Смены А+Б+В ЦГЦ | При разработке технологии выбраны неоптимальные процессы, операции, режимы работы оборудования | Невнимательность исполнителя | Направить исполнителей на повторное обучение по доработке продукции.
430 | И00-0000219 | 29.06.2026 | Склад готовой продукции | ГПЦ(100) Карниз К2 (Ц 208.07.00.000 СБ) | МК, другое | 6 | 708.78 | Бурая ржавчина | Бурая ржавчина | Устранимое | ЦЦ БЛ | Цех цинкования | Смены А+Б+В ЦГЦ | При разработке технологии выбраны неоптимальные процессы, операции, режимы работы оборудования | Невнимательность исполнителя | Направить исполнителей на повторное обучение по доработке продукции.
431 | И00-0000220 | 29.06.2026 | Склад готовой продукции | ГПЦ(60) Элемент закладной ЗФ-24/4/К230-2,5-ц (ЭЗ 249.00.00.000 СБ) | Опоры | 13 | 1189.89 | Невыполнение требований НТД | 1. Не соответствует схеме упаковки. 2. Бурая ржавчина. | Малозначительное Устранимое | Не определено | Исполнительная дирекция Продмаш | Невозможно установить | Не проведён технический контроль продукции, сырья, материалов, комплектующих | Невнимательность исполнителя | 1. Добавить операция "слесарная". Отв.: ЦТОЗ 2. Направить обучающие материалы переработчикам Отв.: Отдел по работе с подрядными организациями 3. Провести инструктаж в смене по упаковке продукции Отв. Сменный мастер ЦГЦ корд по ОТК в работе Чеботаев Д.С. | Не отражены в 1C:ERP
432 | И00-0000220 | 29.06.2026 | Склад готовой продукции | ГПЦ(60) Элемент закладной ЗФ-30/4/К300-3,0-ц (ЭЗ 356.00.00.000 СБ) | Опоры | 4 | 569.4 | Невыполнение требований НТД | 1. Не выполнено притупление кромок паза. 2. Поры.3. Брызги металла. 4. Несоответствие схеме упаковки. | Малозначительное Устранимое | Не определено | Исполнительная дирекция Продмаш | Невозможно установить | Не проведён технический контроль продукции, сырья, материалов, комплектующих | Невнимательность исполнителя | 1. Добавить операция "слесарная". Отв.: ЦТОЗ 2. Направить обучающие материалы переработчикам Отв.: Отдел по работе с подрядными организациями 3. Провести инструктаж в смене по упаковке продукции Отв. Сменный мастер ЦГЦ корд по ОТК в работе Чеботаев Д.С. | Не отражены в 1C:ERP
433 | И00-0000220 | 29.06.2026 | Склад готовой продукции | ГПЦ(60) Элемент закладной ЗФ-30/4/К300-3,0-ц (ЭЗ 356.00.00.000 СБ) | Опоры | 4 | 569.4 | Невыполнение требований НТД | 1. Не выполнено притупление кромок паза. 2. Поры.3. Брызги металла. 4. Несоответствие схеме упаковки. 5. Бурая ржавчина | Малозначительное Устранимое | Не определено | Исполнительная дирекция Продмаш | Невозможно установить | Не проведён технический контроль продукции, сырья, материалов, комплектующих | Невнимательность исполнителя | 1. Добавить операция "слесарная". Отв.: ЦТОЗ 2. Направить обучающие материалы переработчикам Отв.: Отдел по работе с подрядными организациями 3. Провести инструктаж в смене по упаковке продукции Отв. Сменный мастер ЦГЦ корд по ОТК в работе Чеботаев Д.С. | Не отражены в 1C:ERP
434 | И00-0000221 | 29.06.2026 | Склад готовой продукции | ДЛЯ ЗК 496 и 497_ГПЦ(80) Секция ограждения пешеходного 427-1,0Д/2,0 Крест (80) | ПО | 50 | 584 | Несоответствие требованиям КД | 1. Деталь поз.5 и 6 не соответствует требованиям КД | Малозначительное | УМИ корпус №11 | Участок металлоизделий | Невозможно установить | В РАБОТЕ | В РАБОТЕ | Не требуются, доделывали заказ по разным РС. Оформлена карточка разрешения № 69.
435 | И00-0000221 | 29.06.2026 | Склад готовой продукции | ДЛЯ ЗК 496 и 497_ГПЦ(80) Секция ограждения пешеходного 427-1,0Д/2,0 Крест (80) | ПО | 151 | 1763.68 | Несоответствие требованиям КД | 1. Деталь поз.6 не соответствует требованиям КД | Малозначительное | УМИ корпус №11 | Участок металлоизделий | Невозможно установить | В РАБОТЕ | В РАБОТЕ | Не требуются, доделывали заказ по разным РС. Оформлена карточка разрешения № 69.
436 | И00-0000221 | 29.06.2026 | Склад готовой продукции | ДЛЯ ЗК 496 и 497_ГПЦ(80) Секция ограждения пешеходного 427-1,0Д/2,0 Крест (80) | ПО | 50 | 584 | Несоответствие требованиям КД | 1. Деталь поз.6 не соответствует требованиям КД | Малозначительное | УМИ корпус №11 | Участок металлоизделий | Невозможно установить | В РАБОТЕ | В РАБОТЕ | Не требуются, доделывали заказ по разным РС. Оформлена карточка разрешения № 69.
437 | И00-0000222 | 30.06.2026 | Корпус №11 | (ПФК) Ствол секции нижней (М 009.01.02.000 СБ) (сварка) | Мачты | 1 | 1611.61 | Брызги металла | 1. Брызги металла | Устранимое | УМИ корпус №11 | Участок металлоизделий | Смена А УМИ | Невнимательность исполнителя | Невнимательность исполнителя | Провести беседу с исполнителем, усилить контроль отв. сменный мастер/бригадир | Не отражены в 1C:ERP
438 | И00-0000222 | 30.06.2026 | Корпус №11 | (ПФК) Ствол секции нижней (М 009.01.02.000 СБ) (сварка) | Мачты | 1 | 1611.61 | Дефекты сварных швов | 1. Поры. 2. Отсутствует плавный переход. 3. Брызги метала. | Устранимое | УМИ корпус №11 | Участок металлоизделий | Смена А УМИ | Невнимательность исполнителя | Невнимательность исполнителя | Провести беседу с исполнителем, усилить контроль отв. сменный мастер/бригадир | Не отражены в 1C:ERP
456 | К00-0000007 | 15.01.2026 | Цех цинкования | ГПЦ(80) Секция ограждения пешеходного 426-1,0Д/2,0 Крест | ПО | 1 | 14.46 | Шлак (флюс, зола) на поверхности ЦП |  | Устранимое | ЦЦ БЛ | Цех цинкования | Смена Б ЦГЦ | - | - | - | Не отражены в 1C:ERP
457 | К00-0000007 | 15.01.2026 | Цех цинкования | ГПЦ(80) Секция балки СБ-W/2,5-6320/0,5-М5 | ДО | 4 | 217.2 | Забоины ЦП до основного металла |  | Устранимое | ЦЦ БЛ | Цех цинкования | Смена Б ЦГЦ | - | - | - | Не отражены в 1C:ERP
460 | К00-0000007 | 15.01.2026 | Цех цинкования | ГПЦ(настил)(40) Настил Р 44,4х22,2/30х2 1 А Zn 1200х1000 | Настилы прессованные | 1 | 19.37 | Наплывы цинка в виде острых капель |  | Устранимое | ЦЦ БЛ | Цех цинкования | Смена Б ЦГЦ | - | - | - | Не отражены в 1C:ERP
462 | К00-0000007 | 15.01.2026 | Цех цинкования | ГПЦ(настил)(40) Настил Р 44,4х22,2/30х2 1 А Zn 996х1000 | Настилы прессованные | 1 | 16.25 | Наплывы цинка в виде острых капель |  | Устранимое | ЦЦ БЛ | Цех цинкования | Смена Б ЦГЦ | - | - | - | Не отражены в 1C:ERP
471 | К00-0000010 | 16.01.2026 | Цех цинкования | ГПЦ(80) Ограждение пешеходное ограничивающее 401-ОПО-Д/1,0-2,5 | ПО | 5 | 84.6 | Непроцинковка на плоской поверхности |  | Устранимое | ЦЦ БЛ | Цех цинкования | Смена В ЦГЦ | - | - | - | Не отражены в 1C:ERP
472 | К00-0000010 | 16.01.2026 | Цех цинкования | ГПЦ(80) Ограждение пешеходное ограничивающее 401-ОПО-Д/1,0-2,5 | ПО | 6 | 101.52 | Шлак (флюс, зола) на поверхности ЦП |  | Устранимое | ЦЦ БЛ | Цех цинкования | Смена В ЦГЦ | - | - | - | Не отражены в 1C:ERP
473 | К00-0000010 | 16.01.2026 | Цех цинкования | ГПЦ(80) Секция балки СБ-W/3-6320/0,5-М5 | ДО | 3 | 203.289 | Забоины ЦП до основного металла |  | Устранимое | ЦЦ БЛ | Цех цинкования | Смена В ЦГЦ | - | - | - | Не отражены в 1C:ERP
488 | К00-0000012 | 16.01.2026 | Участок производства настилов | (ПФ) Настил Р 44,4х22,2/30х2 1 А 1200х1000 (зачистка после сварки) | Настилы прессованные | 25 | 484.25 | Невыполнение требований НТД | Налипший шлак, заусенцы, выступание обрамляющего элемента над несущими полосами. | Устранимое | УПН Корпус №9 | Участок производства настилов | Смена В УПН | - | - | - | Не отражены в 1C:ERP
490 | К00-0000013 | 19.01.2026 | Цех цинкования | ГПЦ(настил)(40) Настил Р 44,4х11,1/30х2 1 А Zn 1000х1000 | Настилы прессованные | 1 | 20.47 | Наплывы цинка в виде острых капель |  | Устранимое | ЦЦ БЛ | Цех цинкования | Смена Б ЦГЦ | - | - | - | Не отражены в 1C:ERP
492 | К00-0000013 | 19.01.2026 | Цех цинкования | ГПЦ(настил)(40) Настил Р 44,4х11,1/30х2 1 А Zn 1000х1000 | Настилы прессованные | 1 | 20.47 | Шлак (флюс, зола) на поверхности ЦП |  | Устранимое | ЦЦ БЛ | Цех цинкования | Смена Б ЦГЦ | - | - | - | Не отражены в 1C:ERP
495 | К00-0000013 | 19.01.2026 | Цех цинкования | ГПСкомпл(80) Опора МНО-ФГ-10-02-ц СТО 07525912-300-2021 (ФГН-10,0-02-ц) (ОО 270.00.00.000 СБ) | Опоры | 1 | 142 | Шлак (флюс, зола) на поверхности ЦП |  | Устранимое | ЦЦ БЛ | Цех цинкования | Смена Б ЦГЦ | - | - | - | Не отражены в 1C:ERP
506 | К00-0000013 | 19.01.2026 | Цех цинкования | ГПЦ(80) Деформационная секция №3 | ФО | 7 | 68.18 | Шлак (флюс, зола) на поверхности ЦП |  | Устранимое | ЦЦ БЛ | Цех цинкования | Смена Б ЦГЦ | - | - | - | Не отражены в 1C:ERP
510 | К00-0000013 | 19.01.2026 | Цех цинкования | ГПЦ(80) Секция балки СБ-W/3-6320/0,5-М5 | ДО | 3 | 203.289 | Забоины ЦП до основного металла |  | Устранимое | ЦЦ БЛ | Цех цинкования | Смена Б ЦГЦ | - | - | - | Не отражены в 1C:ERP
520 | К00-0000014 | 19.01.2026 | Участок металлоизделий | (ПФК) Рама передняя БО 251.01.00.000 (зачистка) | ОМФП | 1 | 140.15 | Дефекты сварных швов | 1. У сварного шва №1 не выполнено требование "усиление шва снять". 2. Брызги металла. 3. Отсутствует клеймо сварщика. | Устранимое | УМИ корпус №11 | Участок металлоизделий | Смена Б УМИ | - | - | - | Не отражены в 1C:ERP
530 | К00-0000016 | 20.01.2026 | Цех цинкования | ГПЦ(настил)(40) Настил Р 44,4х11,1/30х2 1 А Zn 1696х1000 | Настилы прессованные | 1 | 35.38 | Наплывы цинка в виде острых капель |  | Устранимое | ЦЦ БЛ | Цех цинкования | Смена Б ЦГЦ | - | - | - | Не отражены в 1C:ERP
538 | К00-0000016 | 20.01.2026 | Цех цинкования | ГПЦ(80) Секция балки СБ-W/3-6320/0,5-М5 | ДО | 2 | 135.526 | Забоины ЦП до основного металла |  | Устранимое | ЦЦ БЛ | Цех цинкования | Смена Б ЦГЦ | - | - | - | Не отражены в 1C:ERP
542 | К00-0000016 | 20.01.2026 | Цех цинкования | ГПЦ(80) Стержень стойки СМО-0,85С-001 | ДО | 4 | 36.076 | Наплывы цинка в зоне монтажных отверстий |  | Устранимое | ЦЦ БЛ | Цех цинкования | Смена Б ЦГЦ | - | - | - | Не отражены в 1C:ERP
543 | К00-0000016 | 20.01.2026 | Цех цинкования | ГПЦ(80) Деформационная секция №3 | ФО | 7 | 68.18 | Шлак (флюс, зола) на поверхности ЦП |  | Устранимое | ЦЦ БЛ | Цех цинкования | Смена Б ЦГЦ | - | - | - | Не отражены в 1C:ERP
548 | К00-0000017 | 20.01.2026 | Участок металлоизделий | (ПФК) Ствол опоры ФГН-10,0-02 (ОО 270.01.00.000 СБ) (сварка) | Опоры | 12 | 1661.88 | Цепочка застывших капель | Цепочка застывших капель. | Устранимое | УМИ корпус №11 | Участок металлоизделий | Смена Б УМИ | - | - | - | Не отражены в 1C:ERP
559 | К00-0000019 | 21.01.2026 | Цех цинкования | ГПЦ(60) Рама передняя БО 251.01.00.000 | ОМФП | 5 | 700.75 | Шлак (флюс, зола) на поверхности ЦП |  | Устранимое | ЦЦ БЛ | Цех цинкования | Смена В ЦГЦ | - | - | - | Не отражены в 1C:ERP
560 | К00-0000019 | 21.01.2026 | Цех цинкования | ГПСкомпл(80) Опора МНО-ФГ-10-02-ц СТО 07525912-300-2021 (ФГН-10,0-02-ц) (ОО 270.00.00.000 СБ) | Опоры | 1 | 142 | Непроцинковка на плоской поверхности |  | Устранимое | ЦЦ БЛ | Цех цинкования | Смена В ЦГЦ | - | - | - | Не отражены в 1C:ERP
573 | К00-0000020 | 21.01.2026 | Участок металлоизделий | (ПФК) Ствол опоры ФГН-10,0-02 (ОО 270.01.00.000 СБ) (сварка) | Опоры | 12 | 1661.88 | Цепочка застывших капель | Цепочка застывших капель | Устранимое | УМИ корпус №11 | Участок металлоизделий | Смена В УМИ | - | - | - | Не отражены в 1C:ERP
579 | К00-0000021 | 21.01.2026 | Участок производства настилов | (ПФК) Настил Р 44,4х22,2/30х2 1 А 1200х1000 (сварка лазерная) | Настилы прессованные | 4 | 77.48 | Налипший шлак | Налипший шлак | Устранимое | УПН Корпус №9 | Участок производства настилов | Смена В УПН | - | - | - | Не отражены в 1C:ERP
602 | К00-0000025 | 23.01.2026 | Цех цинкования | ГПЦ(настил)(40) Настил Р 44,4х11,1/30х2 1 А Zn 1000х1000 | Настилы прессованные | 1 | 20.47 | Наплывы цинка в виде острых капель |  | Устранимое | ЦЦ БЛ | Цех цинкования | Смена А ЦГЦ | - | - | - | Не отражены в 1C:ERP
603 | К00-0000025 | 23.01.2026 | Цех цинкования | ГПЦ(настил)(40) Настил Р 44,4х11,1/30х2 1 А Zn 1000х1000 | Настилы прессованные | 1 | 20.47 | Наплывы цинка на сопрягаемых поверхностях |  | Устранимое | ЦЦ БЛ | Цех цинкования | Смена А ЦГЦ | - | - | - | Не отражены в 1C:ERP
604 | К00-0000025 | 23.01.2026 | Цех цинкования | ГПЦ(настил)(40) Настил Р 44,4х11,1/30х2 1 А Zn 1000х1000 | Настилы прессованные | 1 | 20.47 | Непроцинковка на плоской поверхности |  | Устранимое | ЦЦ БЛ | Цех цинкования | Смена А ЦГЦ | - | - | - | Не отражены в 1C:ERP
605 | К00-0000025 | 23.01.2026 | Цех цинкования | ГПЦ(60) Элемент закладной ЗФ-24/12/Д396-2,5-ц | Опоры | 1 | 190 | Непроцинковка на плоской поверхности |  | Устранимое | ЦЦ БЛ | Цех цинкования | Смена А ЦГЦ | - | - | - | Не отражены в 1C:ERP
606 | К00-0000025 | 23.01.2026 | Цех цинкования | ГПЦ(60) Элемент закладной ЗФ-24/12/Д396-2,5-ц | Опоры | 2 | 380 | Забоины ЦП до основного металла |  | Устранимое | ЦЦ БЛ | Цех цинкования | Смена А ЦГЦ | - | - | - | Не отражены в 1C:ERP
612 | К00-0000025 | 23.01.2026 | Цех цинкования | ГПЦ(80) Секция основная ФО-2 | ФО | 3 | 87.72 | Непроцинковка на плоской поверхности |  | Устранимое | ЦЦ БЛ | Цех цинкования | Смена А ЦГЦ | - | - | - | Не отражены в 1C:ERP
620 | К00-0000026 | 23.01.2026 | Участок металлоизделий | (ПФК) Стойка дорожная СД-1,45С/4,0 (БО 004.00.00.250) (профилирование) | ДО | 5 | 76.87 | Заусенец в виде металлической стружки | Заусенец | Устранимое | УМИ Корпус №2 | Участок металлоизделий | Смена А УМИ | - | - | - | Не отражены в 1C:ERP
626 | К00-0000027 | 23.01.2026 | Участок производства настилов | (ПФ) Заготовка настила Р 44,4х11,1/30х2 1 А 1696х1000 (слесарная) | Настилы прессованные | 3 | 102 | Невыполнение требований НТД | Выступание обрамляющего элемента на несущими полосами 1.5-2 мм. | Устранимое | УПН Корпус №13 | Участок производства настилов | Смена А УПН | - | - | - | Не отражены в 1C:ERP
637 | К00-0000028 | 26.01.2026 | Цех цинкования | ГПЦ(60) Консоль прямая В-20/8/Д360-24/8/Д360-1,0-ц | Опоры | 3 | 357 | Шлак (флюс, зола) на поверхности ЦП |  | Устранимое | ЦЦ БЛ | Цех цинкования | Смена В ЦГЦ | - | - | - | Не отражены в 1C:ERP
651 | К00-0000029 | 26.01.2026 | Участок производства настилов | (ПФК) Настил SP 34х38/30х2 А 1200х1000 (сварка) | Настилы сварные | 5 | 121.25 | Дефекты сварных швов | Брызги металла, натёки, наплывы. | Устранимое | УПН Корпус №13 | Участок производства настилов | Смена В УПН | - | - | - | Не отражены в 1C:ERP
666 | К00-0000031 | 27.01.2026 | Цех цинкования | ГПЦ(80) Деформационная секция №1 | ФО | 6 | 59.04 | Шлак (флюс, зола) на поверхности ЦП |  | Устранимое | ЦЦ БЛ | Цех цинкования | Смена В ЦГЦ | - | - | - | Не отражены в 1C:ERP
681 | К00-0000031 | 27.01.2026 | Цех цинкования | ГПЦ(настил)(40) Настил Р 44,4х22,2/30х2 1 А Zn 1200х1000 | Настилы прессованные | 2 | 38.74 | Шлак (флюс, зола) на поверхности ЦП | +Острая капля | Устранимое | ЦЦ БЛ | Цех цинкования | Смена В ЦГЦ | - | - | - | Не отражены в 1C:ERP
682 | К00-0000031 | 27.01.2026 | Цех цинкования | ГПЦ(80) Стойка концевая ОРУД 159 (ПО 127.03.02.000-01) | ПО | 2 | 13.8 | Не обеспечено четкое и ясное изображение ЕАС |  | Устранимое | ЦЦ БЛ | Цех цинкования | Смена В ЦГЦ | - | - | - | Не отражены в 1C:ERP
691 | К00-0000033 | 27.01.2026 | Участок производства настилов | (ПФ) Настил Р 44,4х11,1/30х2 1 А 1696х1000 (зачистка) | Настилы прессованные | 6 | 212.28 | Несоответствие требованиям КД | Несоответствие длины связующих элементов. | Устранимое | УМИ корпус №11 | Участок металлоизделий | Смена В УПН | - | - | - | Не отражены в 1C:ERP
702 | К00-0000034 | 28.01.2026 | Цех цинкования | ГПЦ(80) Секция балки СБ-W/2,5-6320/0,5-М5 | ДО | 3 | 162.9 | Забоины ЦП до основного металла |  | Устранимое | ЦЦ БЛ | Цех цинкования | Смена А ЦГЦ | - | - | - | Не отражены в 1C:ERP
711 | К00-0000035 | 28.01.2026 | Участок металлоизделий | (ПФК) Секция 310-УПО L=2000 мм (сварка) | ПО | 7 | 289.87 | Дефекты сварных швов | 1. Подрезы. 2. Брызги металла. 3. Плохое повторное возбуждение дуги. 4. Незавареные кратеры | Устранимое | УМИ корпус №11 | Участок металлоизделий | Смена А УМИ | - | - | - | Не отражены в 1C:ERP
718 | К00-0000036 | 28.01.2026 | Участок производства настилов | (ПФ) Настил Р 44,4х11,1/30х2 1 А 1000х1000 (сварка) | Настилы прессованные | 1 | 20.47 | Невыполнение требований НТД | Несплавление, брызги металла. | Устранимое | УПН Корпус №13 | Участок производства настилов | Смена А УПН | - | - | - | Не отражены в 1C:ERP
720 | К00-0000036 | 28.01.2026 | Участок производства настилов | (ПФК) Настил Р 44,4х11,1/30х2 1 А 1000х1000 (сварка лазерная) | Настилы прессованные | 2 | 40.94 | Невыполнение требований НТД | Выступание связующего эл-та над несущей полосой; Отсутствие сплавления связующей полосы с несущей. | Устранимое | УПН Корпус №9 | Участок производства настилов | Смена А УПН | - | - | - | Не отражены в 1C:ERP
722 | К00-0000037 | 29.01.2026 | Цех цинкования | ГПЦ(настил)(40) Настил Р 44,4х11,1/30х2 1 А Zn 1000х1000 | Настилы прессованные | 2 | 40.94 | Забоины ЦП до основного металла |  | Устранимое | ЦЦ БЛ | Цех цинкования | Смена А ЦГЦ | - | - | - | Не отражены в 1C:ERP
723 | К00-0000037 | 29.01.2026 | Цех цинкования | ГПЦ(60) Рама передняя БО 251.01.00.000 | ОМФП | 5 | 700.75 | Шлак (флюс, зола) на поверхности ЦП |  | Устранимое | ЦЦ БЛ | Цех цинкования | Смена А ЦГЦ | - | - | - | Не отражены в 1C:ERP
730 | К00-0000037 | 29.01.2026 | Цех цинкования | ГПЦ(80) Секция балки СБ-W/2,5-6320/0,5-М5 | ДО | 5 | 271.5 | Забоины ЦП до основного металла |  | Устранимое | ЦЦ БЛ | Цех цинкования | Смена А ЦГЦ | - | - | - | Не отражены в 1C:ERP
731 | К00-0000037 | 29.01.2026 | Цех цинкования | ГПЦ(80) Секция балки СБ-W/2,5-4320/0,5-М5 | ДО | 3 | 113.76 | Забоины ЦП до основного металла |  | Устранимое | ЦЦ БЛ | Цех цинкования | Смена А ЦГЦ | - | - | - | Не отражены в 1C:ERP
735 | К00-0000038 | 29.01.2026 | Участок металлоизделий | (ПФК) Ствол опоры ФГН-10,0-02 (ОО 270.01.00.000 СБ) (сварка) | Опоры | 10 | 1384.9 | Невыполнение требований НТД | 1. Цепочка застывших капель. 2. Незавареный кратер. 3. Брызги металла. | Устранимое | УМИ корпус №11 | Участок металлоизделий | Смена А УМИ | - | - | - | Не отражены в 1C:ERP
736 | К00-0000038 | 29.01.2026 | Участок металлоизделий | (ПФК) Ствол опоры ФГН-10,0-02 (ОО 270.01.00.000 СБ) (сварка) | Опоры | 7 | 969.43 | Дефекты сварных швов | 1. Незавареный кратер. 2. Брызги металла. | Устранимое | УМИ корпус №11 | Участок металлоизделий | Смена А УМИ | - | - | - | Не отражены в 1C:ERP
737 | К00-0000038 | 29.01.2026 | Участок металлоизделий | (ПФК) Секция 310-УПО L=2000 мм (сварка) | ПО | 15 | 621.15 | Дефекты сварных швов | 1. Незавареный кратер. 2.Натеки.3. Брызги металла. | Устранимое | УМИ корпус №11 | Участок металлоизделий | Смена А УМИ | - | - | - | Не отражены в 1C:ERP
738 | К00-0000038 | 29.01.2026 | Участок металлоизделий | (ПФК) Секция 310-УПО L=2000 мм (сварка) | ПО | 15 | 621.15 | Дефекты сварных швов | 1. Незавареный кратер. 2.Натеки.3. Брызги металла. 4. Подрез | Устранимое | УМИ корпус №11 | Участок металлоизделий | Смена А УМИ | - | - | - | Не отражены в 1C:ERP
753 | К00-0000040 | 30.01.2026 | Цех цинкования | ГПЦ(настил)(40) Настил Р 44,4х11,1/30х2 1 А Zn 1000х1000 | Настилы прессованные | 3 | 61.41 | Забоины ЦП до основного металла |  | Устранимое | ЦЦ БЛ | Цех цинкования | Смена Б ЦГЦ | - | - | - | Не отражены в 1C:ERP
754 | К00-0000040 | 30.01.2026 | Цех цинкования | ГПЦ(настил)(40) Настил Р 44,4х11,1/30х2 1 А Zn 1000х1000 | Настилы прессованные | 2 | 40.94 | Наплывы цинка в виде острых капель |  | Устранимое | ЦЦ БЛ | Цех цинкования | Смена Б ЦГЦ | - | - | - | Не отражены в 1C:ERP
767 | К00-0000041 | 30.01.2026 | Участок производства настилов | (ПФ) Заготовка настила Р 44,4х11,1/30х2 1 А 1696х1000 (слесарная) | Настилы прессованные | 1 | 34 | Механическое повреждение | Мех.повреждение полосы обрамления. | Устранимое | УПН Корпус №13 | Участок производства настилов | Смена Б УПН | - | - | - | Не отражены в 1C:ERP
768 | К00-0000041 | 30.01.2026 | Участок производства настилов | (ПФ) Настил Р 44,4х22,2/30х2 1 А 996х1000 (сборка - запрессовка) | Настилы прессованные | 1 | 16.25 | Отсутствует монтажное отверстие предусмотренное КД | Отсутствует монтажное отверстие на несущей полосе. | Устранимое | УПН Корпус №07 | Участок производства настилов | Смена Б УПН | - | - | - | Не отражены в 1C:ERP
769 | К00-0000041 | 30.01.2026 | Участок производства настилов | (ПФК) Настил Р 44,4х22,2/30х2 1 А 996х1000 (сварка лазерная) | Настилы прессованные | 2 | 32.5 | Невыполнение требований НТД | Выступ связующего элемента относительно несущей полосы. | Устранимое | УПН Корпус №9 | Участок производства настилов | Смена Б УПН | - | - | - | Не отражены в 1C:ERP
774 | К00-0000042 | 30.01.2026 | Участок металлоизделий | (ПФК) Рама средняя БО 251.02.00.000 (зачистка) | ОМФП | 1 | 76.11 | Дефекты сварных швов | 1. Незавареный кратер. 2. Брызги металла. | Устранимое | УМИ корпус №11 | Участок металлоизделий | Смена Б УМИ | - | - | - | Не отражены в 1C:ERP
775 | К00-0000042 | 30.01.2026 | Участок металлоизделий | (ПФК) Рама средняя БО 251.02.00.000 (зачистка) | ОМФП | 1 | 76.11 | Дефекты сварных швов | 1. Поры. 2. Незавареный кратер. 3. Брызги металла. 4. Отсутствие клейма сварщика | Устранимое | УМИ корпус №11 | Участок металлоизделий | Смена Б УМИ | - | - | - | Не отражены в 1C:ERP
781 | К00-0000043 | 02.02.2026 | Цех цинкования | ГПЦ(80) Секция балки СБ-W/2,5-6320/0,5-М5 | ДО | 3 | 162.9 | Забоины ЦП до основного металла |  | Устранимое | ЦЦ БЛ | Цех цинкования | Смена А ЦГЦ | - | - | - | Не отражены в 1C:ERP
796 | К00-0000044 | 02.02.2026 | Участок производства настилов | (ПФ) Настил Р 44,4х11,1/30х2 1 А 1000х1000 (зачистка после сварки) | Настилы прессованные | 8 | 163.76 | Невыполнение требований НТД | Несплавление, отклонение несущей полосы от верт.положения более 2 мм. | Устранимое | УМИ корпус №11 | Участок металлоизделий | Смена А УПН | - | - | - | Не отражены в 1C:ERP
805 | К00-0000046 | 03.02.2026 | Цех цинкования | ГПСкомпл(80) Опора МНО-ФГ-10-02-ц СТО 07525912-300-2021 (ФГН-10,0-02-ц) (ОО 270.00.00.000 СБ) | Опоры | 3 | 426 | Шлак (флюс, зола) на поверхности ЦП |  | Устранимое | ЦЦ БЛ | Цех цинкования | Смена А ЦГЦ | - | - | - | Не отражены в 1C:ERP
806 | К00-0000046 | 03.02.2026 | Цех цинкования | ГПЦ(настил)(40) Настил Р 44,4х11,1/30х2 1 А Zn 1696х1000 | Настилы прессованные | 2 | 70.76 | Забоины ЦП до основного металла |  | Устранимое | ЦЦ БЛ | Цех цинкования | Смена А ЦГЦ | - | - | - | Не отражены в 1C:ERP
811 | К00-0000046 | 03.02.2026 | Цех цинкования | ГПЦ(настил)(40) Настил Р 44,4х11,1/30х2 1 А Zn 1000х1000 | Настилы прессованные | 1 | 20.47 | Наплывы цинка в виде острых капель |  | Устранимое | ЦЦ БЛ | Цех цинкования | Смена А ЦГЦ | - | - | - | Не отражены в 1C:ERP
814 | К00-0000046 | 03.02.2026 | Цех цинкования | ГПЦ(80) Секция балки СБ-W/2,5-6320/0,5-М5 | ДО | 5 | 271.5 | Наплывы цинка в виде острых капель |  | Устранимое | ЦЦ БЛ | Цех цинкования | Смена А ЦГЦ | - | - | - | Не отражены в 1C:ERP
821 | К00-0000048 | 03.02.2026 | Участок металлоизделий | (ПФК) Рама средняя БО 251.02.00.000 (зачистка) | ОМФП | 1 | 76.11 | Дефекты сварных швов | 1. Незаваренный кратер. 2. Брызги металла. 3. Подрезы. 4. Прожоги. 5. Отсутствует клеймо сварщика. | Устранимое | УМИ корпус №11 | Участок металлоизделий | Смена А УМИ | - | - | - | Не отражены в 1C:ERP
822 | К00-0000048 | 03.02.2026 | Участок металлоизделий | (ПФК) Рама средняя БО 251.02.00.000 (зачистка) | ОМФП | 1 | 76.11 | Дефекты сварных швов | 1. Поры. 2. Незаваренный кратер. 3. Брызги металла. 4. Отсутствует клеймо сварщика. | Устранимое | УМИ корпус №11 | Участок металлоизделий | Смена А УМИ | - | - | - | Не отражены в 1C:ERP
823 | К00-0000048 | 03.02.2026 | Участок металлоизделий | (ПФК) Рама средняя БО 251.02.00.000 (зачистка) | ОМФП | 2 | 152.22 | Невыполнение технических требований КД | Отсутствует клеймо сварщика | Устранимое | УМИ корпус №11 | Участок металлоизделий | Смена А УМИ | - | - | - | Не отражены в 1C:ERP
824 | К00-0000048 | 03.02.2026 | Участок металлоизделий | (ПФК) Рама передняя БО 251.01.00.000 (зачистка) | ОМФП | 1 | 140.15 | Дефекты сварных швов | 1. Незаваренный кратер. 2. Брызги металла. 3. Подрезы. 4. Прожоги. 5. Отсутствует клеймо сварщика. | Устранимое | УМИ корпус №11 | Участок металлоизделий | Смена А УМИ | - | - | - | Не отражены в 1C:ERP
825 | К00-0000048 | 03.02.2026 | Участок металлоизделий | (ПФК) Рама передняя БО 251.01.00.000 (зачистка) | ОМФП | 1 | 140.15 | Дефекты сварных швов | 1. Незаваренный кратер. 2. Брызги металла. 3. Прожоги. 4. Отсутствует клеймо сварщика. | Устранимое | УМИ корпус №11 | Участок металлоизделий | Смена А УМИ | - | - | - | Не отражены в 1C:ERP
826 | К00-0000049 | 04.02.2026 | Цех цинкования | ГПЦ(60) Рама средняя БО 251.02.00.000 | ОМФП | 8 | 608.88 | Шлак (флюс, зола) на поверхности ЦП |  | Устранимое | ЦЦ БЛ | Цех цинкования | Смена Б ЦГЦ | - | - | - | Не отражены в 1C:ERP
827 | К00-0000049 | 04.02.2026 | Цех цинкования | ГПЦ(60) Рама передняя БО 251.01.00.000 | ОМФП | 8 | 1121.2 | Шлак (флюс, зола) на поверхности ЦП |  | Устранимое | ЦЦ БЛ | Цех цинкования | Смена Б ЦГЦ | - | - | - | Не отражены в 1C:ERP
828 | К00-0000049 | 04.02.2026 | Цех цинкования | ГПЦ(80) Консоль-амортизатор КА-170/4-W | ДО | 6 | 18.48 | Наплывы цинка в зоне монтажных отверстий |  | Устранимое | ЦЦ БЛ | Цех цинкования | Смена Б ЦГЦ | - | - | - | Не отражены в 1C:ERP
835 | К00-0000049 | 04.02.2026 | Цех цинкования | ГПЦ(80) Секция балки СБ-W/2,5-6320/0,5-М5 | ДО | 2 | 108.6 | Наплывы цинка в виде острых капель |  | Устранимое | ЦЦ БЛ | Цех цинкования | Смена Б ЦГЦ | - | - | - | Не отражены в 1C:ERP
845 | К00-0000051 | 04.02.2026 | Участок металлоизделий | (ПФК) Консоль прямая В-20/8/Д360-24/8/Д360-1,0 (слесарная) | Опоры | 7 | 833 | Цепочка застывших капель | Цепочка застывших капель | Устранимое | УМИ корпус №11 | Участок металлоизделий | Смена Б УМИ | - | - | - | Не отражены в 1C:ERP
854 | К00-0000052 | 05.02.2026 | Цех цинкования | ГПЦ(60) Консоль прямая В-20/8/Д360-24/8/Д360-1,0-ц | Опоры | 5 | 595 | Шлак (флюс, зола) на поверхности ЦП |  | Устранимое | ЦЦ БЛ | Цех цинкования | Смена Б ЦГЦ | - | - | - | Не отражены в 1C:ERP
858 | К00-0000052 | 05.02.2026 | Цех цинкования | ГПЦ(настил)(40) Настил Р 44,4х11,1/30х2 1 А Zn 1696х1000 | Настилы прессованные | 3 | 106.14 | Забоины ЦП до основного металла |  | Устранимое | ЦЦ БЛ | Цех цинкования | Смена Б ЦГЦ | - | - | - | Не отражены в 1C:ERP
864 | К00-0000053 | 05.02.2026 | Участок металлоизделий | (ПФК) Настил Р 44,4х11,1/30х2 1 А 1000х1000 (сварка лазерная) | Настилы прессованные | 1 | 20.47 | Невыполнение требований НТД | Выступание связующего элемента над несущей полосой. | Устранимое | УПН Корпус №9 | Участок производства настилов | Смена Б УПН | - | - | - | Не отражены в 1C:ERP
892 | К00-0000055 | 06.02.2026 | Цех цинкования | ГПЦ(60) Рама передняя БО 251.01.00.000 | ОМФП | 10 | 1401.5 | Шлак (флюс, зола) на поверхности ЦП |  | Устранимое | ЦЦ БЛ | Цех цинкования | Смена В ЦГЦ | - | - | - | Не отражены в 1C:ERP
916 | К00-0000058 | 09.02.2026 | Цех цинкования | ГПЦ(80) Секция балки СБ-W/3-6320/0,5-М5 | ДО | 8 | 542.104 | Шлак (флюс, зола) на поверхности ЦП | переборка | Устранимое | ЦЦ БЛ | Цех цинкования | Смена Б ЦГЦ | - | - | - | Не отражены в 1C:ERP
917 | К00-0000058 | 09.02.2026 | Цех цинкования | ГПЦ(80) Секция балки СБ-W/2,5-6320/0,5-М5 | ДО | 6 | 325.8 | Шлак (флюс, зола) на поверхности ЦП | переборка | Устранимое | ЦЦ БЛ | Цех цинкования | Смена Б ЦГЦ | - | - | - | Не отражены в 1C:ERP
948 | К00-0000059 | 10.02.2026 | Цех цинкования | ГПЦ(80) Секция балки СБ-W/2,5-6320/0,5-М5 | ДО | 4 | 217.2 | Забоины ЦП до основного металла | +Острые капли | Устранимое | ЦЦ БЛ | Цех цинкования | Смена Б ЦГЦ | - | - | - | Не отражены в 1C:ERP
960 | К00-0000061 | 11.02.2026 | Цех цинкования | ГПЦ(80) Секция балки СБ-W/2,5-6320/0,5-М5 | ДО | 4 | 217.2 | Забоины ЦП до основного металла |  | Устранимое | ЦЦ БЛ | Цех цинкования | Смена В ЦГЦ | - | - | - | Не отражены в 1C:ERP
961 | К00-0000061 | 11.02.2026 | Цех цинкования | ГПЦ(80) Элемент радиусный ЭР-W/2,5-19930-М5 (R=19930 мм; Lзаг=4320 мм) ВЫПУКЛЫЙ | ДО | 2 | 75.84 | Забоины ЦП до основного металла |  | Устранимое | ЦЦ БЛ | Цех цинкования | Смена В ЦГЦ | - | - | - | Не отражены в 1C:ERP
971 | К00-0000063 | 12.02.2026 | Цех цинкования | ГПЦ(80) Секция балки СБ-W/2,5-6320/0,5-М5 | ДО | 4 | 217.2 | Забоины ЦП до основного металла |  | Устранимое | ЦЦ БЛ | Цех цинкования | Смена В ЦГЦ | - | - | - | Не отражены в 1C:ERP
987 | К00-0000065 | 13.02.2026 | Цех цинкования | ГПЦ(80) Консоль-амортизатор КА-170/4-W | ДО | 1 | 3.08 | Забоины ЦП до основного металла |  | Устранимое | ЦЦ БЛ | Цех цинкования | Смена А ЦГЦ | - | - | - | Не отражены в 1C:ERP
995 | К00-0000065 | 13.02.2026 | Цех цинкования | ГПЦ(80) Секция балки СБ-W/3-6320/0,5-М5 | ДО | 7 | 474.341 | Забоины ЦП до основного металла |  | Устранимое | ЦЦ БЛ | Цех цинкования | Смена А ЦГЦ | - | - | - | Не отражены в 1C:ERP
1003 | К00-0000067 | 16.02.2026 | Цех цинкования | ГПЦ(80) Секция балки СБ-W/2,5-6320/0,5-М5 | ДО | 3 | 162.9 | Забоины ЦП до основного металла |  | Устранимое | ЦЦ БЛ | Цех цинкования | Смена В ЦГЦ | - | - | - | Не отражены в 1C:ERP
1022 | К00-0000070 | 17.02.2026 | Участок металлоизделий | (ПФК) Ферма Ф2 (ОР 339.02.00.000) (слесарная) | МК по чертежам заказчика | 1 | 524.4 | Отсутствует клеймо сварщика | Отсутствие клейма | Устранимое | УМИ корпус №11 | Участок металлоизделий | Смена В УМИ | - | - | - | Не отражены в 1C:ERP
1023 | К00-0000071 | 18.02.2026 | Цех цинкования | ГПЦ(100) Стойка СТ3 (ОР 339.01.00.000 СБ) | МК по чертежам заказчика | 3 | 2614.47 | Забоины ЦП до основного металла | +Шлак на цинковом покрытии | Устранимое | ЦЦ БЛ | Цех цинкования | Смена А ЦГЦ | - | - | - | Не отражены в 1C:ERP
1025 | К00-0000071 | 18.02.2026 | Цех цинкования | ГПЦ(80) Стойка мостовая СМ-1,13Д14 (М20 200х160) | ДО | 1 | 29.21 | Забоины ЦП до основного металла |  | Устранимое | ЦЦ БЛ | Цех цинкования | Смена А ЦГЦ | - | - | - | Не отражены в 1C:ERP
1026 | К00-0000071 | 18.02.2026 | Цех цинкования | ГПЦ(80) Стойка мостовая СМ-1,33Д14 (М20 200х160) | ДО | 2 | 63.58 | Шлак (флюс, зола) на поверхности ЦП |  | Устранимое | ЦЦ БЛ | Цех цинкования | Смена А ЦГЦ | - | - | - | Не отражены в 1C:ERP
1050 | К00-0000073 | 19.02.2026 | Цех цинкования | ГПЦ(80) Стержень стойки СМО-1,05С-001 | ДО | 4 | 44.548 | Наплывы цинка в зоне монтажных отверстий |  | Устранимое | ЦЦ БЛ | Цех цинкования | Смена А ЦГЦ | - | - | - | Не отражены в 1C:ERP
1068 | К00-0000075 | 20.02.2026 | Цех цинкования | ГПЦ(80) Секция балки СБ-С1/3-6000 | ДО | 6 | 368.4 | Наплывы цинка в зоне монтажных отверстий | + Задоины ЦП. | Устранимое | ЦЦ БЛ | Цех цинкования | Смена Б ЦГЦ | - | - | - | Не отражены в 1C:ERP
1082 | К00-0000077 | 24.02.2026 | Цех цинкования | ГПЦ(80) Стойка СГ1 | РО | 1 | 725.11 | Забоины ЦП до основного металла |  | Устранимое | ЦЦ БЛ | Цех цинкования | Смена Б ЦГЦ | - | - | - | Не отражены в 1C:ERP
1083 | К00-0000077 | 24.02.2026 | Цех цинкования | ГПЦ(80) Секция СР17 | РО | 6 | 3706.98 | Непроцинковка на плоской поверхности |  | Устранимое | ЦЦ БЛ | Цех цинкования | Смена Б ЦГЦ | - | - | - | Не отражены в 1C:ERP
1087 | К00-0000077 | 24.02.2026 | Цех цинкования | ГПСкомпл(60) Кронштейн 1.К2-2,0-2,0-О2-ц (МС 796.00.00.000 СБ) | Опоры | 2 | 84.2 | Наплывы цинка в виде острых капель |  | Устранимое | ЦЦ БЛ | Цех цинкования | Смена Б ЦГЦ | - | - | - | Не отражены в 1C:ERP
1089 | К00-0000078 | 24.02.2026 | Участок металлоизделий | (ПФК) Элемент переходной ФО-П/0,75W(70)-2000 правый (сварка) | ФО | 2 | 67.434 | Невыполнение требований НТД | Отсутствует печать самоконтроля | Устранимое | УМИ корпус №11 | Участок металлоизделий | Смена Б УМИ | - | - | - | Не отражены в 1C:ERP
1090 | К00-0000078 | 24.02.2026 | Участок металлоизделий | (ПФК) Элемент переходной ФО-П/0,75W(70)-2000 левый (сварка) | ФО | 1 | 33.717 | Невыполнение требований НТД | Отсутствует печать самоконтроля | Устранимое | УМИ корпус №11 | Участок металлоизделий | Смена Б УМИ | - | - | - | Не отражены в 1C:ERP
1097 | К00-0000079 | 25.02.2026 | Цех цинкования | ГПЦ(80) Деформационная секция №3 | ФО | 5 | 48.7 | Шлак (флюс, зола) на поверхности ЦП |  | Устранимое | ЦЦ БЛ | Цех цинкования | Смена В ЦГЦ | - | - | - | Не отражены в 1C:ERP
1099 | К00-0000079 | 25.02.2026 | Цех цинкования | ГПЦ(80) Секция СР6 | РО | 1 | 809.21 | Шлак (флюс, зола) на поверхности ЦП |  | Устранимое | ЦЦ БЛ | Цех цинкования | Смена В ЦГЦ | - | - | - | Не отражены в 1C:ERP
1109 | К00-0000081 | 26.02.2026 | Цех цинкования | ГПЦ(80) Секция балки СБ-W/2,5-6320/0,5-М5 | ДО | 3 | 162.9 | Забоины ЦП до основного металла |  | Устранимое | ЦЦ БЛ | Цех цинкования | Смена В ЦГЦ | - | - | - | Не отражены в 1C:ERP
1110 | К00-0000081 | 26.02.2026 | Цех цинкования | ГПЦ(80) Деформационная секция №3 | ФО | 7 | 68.18 | Шлак (флюс, зола) на поверхности ЦП |  | Устранимое | ЦЦ БЛ | Цех цинкования | Смена В ЦГЦ | - | - | - | Не отражены в 1C:ERP
1116 | К00-0000081 | 26.02.2026 | Цех цинкования | ГПЦ(80) Секция СР18 | РО | 3 | 1171.38 | Непроцинковка на плоской поверхности |  | Устранимое | ЦЦ БЛ | Цех цинкования | Смена В ЦГЦ | - | - | - | Не отражены в 1C:ERP
1117 | К00-0000081 | 26.02.2026 | Цех цинкования | ГПЦ(80) Секция СР18 | РО | 2 | 780.92 | Шлак (флюс, зола) на поверхности ЦП |  | Устранимое | ЦЦ БЛ | Цех цинкования | Смена В ЦГЦ | - | - | - | Не отражены в 1C:ERP
1129 | К00-0000082 | 26.02.2026 | Участок металлоизделий | (ПФК) Секция дополнительная ФО-2 (сварка) | ФО | 9 | 308.97 | Невыполнение требований НТД | Отсутствует печать самоконтроя | Устранимое | УМИ корпус №11 | Участок металлоизделий | Смена В УМИ | - | - | - | Не отражены в 1C:ERP
1130 | К00-0000082 | 26.02.2026 | Участок металлоизделий | (ПФК) Секция конечная ФО-2 (сварка) | ФО | 2 | 48.8 | Невыполнение требований НТД | Отсутствует печать самоконтроя | Устранимое | УМИ корпус №11 | Участок металлоизделий | Смена В УМИ | - | - | - | Не отражены в 1C:ERP
1133 | К00-0000083 | 27.02.2026 | Цех цинкования | ГПЦ(80) Секция балки СБ-W/2,5-6320/0,5-М5 | ДО | 5 | 271.5 | Забоины ЦП до основного металла |  | Устранимое | ЦЦ БЛ | Цех цинкования | Смена А ЦГЦ | - | - | - | Не отражены в 1C:ERP
1136 | К00-0000083 | 27.02.2026 | Цех цинкования | ГПЦ(80) Деформационная секция №3 | ФО | 4 | 38.96 | Шлак (флюс, зола) на поверхности ЦП |  | Устранимое | ЦЦ БЛ | Цех цинкования | Смена А ЦГЦ | - | - | - | Не отражены в 1C:ERP
1162 | К00-0000085 | 02.03.2026 | Цех цинкования | ГПЦ(80) Секция балки СБ-W/2,5-6320/0,5-М5 | ДО | 5 | 271.5 | Забоины ЦП до основного металла |  | Устранимое | ЦЦ БЛ | Цех цинкования | Смена Б ЦГЦ | - | - | - | Не отражены в 1C:ERP
1172 | К00-0000085 | 02.03.2026 | Цех цинкования | ГПЦ(80) Стойка дорожная СД-1,45Ш14-2 | ДО | 4 | 71.52 | Наплывы цинка в зоне монтажных отверстий | ПСЦП удволитвор. | Устранимое | ЦЦ БЛ | Цех цинкования | Смена Б ЦГЦ | - | - | - | Не отражены в 1C:ERP
1181 | К00-0000087 | 03.03.2026 | Цех цинкования | ГПЦ(80) Секция балки СБ-W/2,5-6320/0,5-М5 | ДО | 2 | 108.6 | Забоины ЦП до основного металла |  | Устранимое | ЦЦ БЛ | Цех цинкования | Смена Б ЦГЦ | - | - | - | Не отражены в 1C:ERP
1184 | К00-0000087 | 03.03.2026 | Цех цинкования | ГПЦ(80) Деформационная секция №1 | ФО | 5 | 49.2 | Шлак (флюс, зола) на поверхности ЦП |  | Устранимое | ЦЦ БЛ | Цех цинкования | Смена Б ЦГЦ | - | - | - | Не отражены в 1C:ERP
1187 | К00-0000087 | 03.03.2026 | Цех цинкования | ГПЦ(80) Стойка перильная СПО-014 | ПО | 5 | 65.2 | Шлак (флюс, зола) на поверхности ЦП |  | Устранимое | ЦЦ БЛ | Цех цинкования | Смена Б ЦГЦ | - | - | - | Не отражены в 1C:ERP
1195 | К00-0000087 | 03.03.2026 | Цех цинкования | ГПСкомпл(60) Опора МСД-Ф-7-8,5-01-ц СТО 07525912-300-2021 (СФ-700-8,5-01-ц) (ОО 249.00.00.000 СБ) | Опоры | 3 | 1404 | Шлак (флюс, зола) на поверхности ЦП | +Не сплошность цинкового покрытия | Устранимое | ЦЦ БЛ | Цех цинкования | Смена Б ЦГЦ | - | - | - | Не отражены в 1C:ERP
1206 | К00-0000089 | 04.03.2026 | Цех цинкования | ГПЦ(80) Деформационная секция №3 | ФО | 2 | 19.48 | Шлак (флюс, зола) на поверхности ЦП |  | Устранимое | ЦЦ БЛ | Цех цинкования | Смена В ЦГЦ | - | - | - | Не отражены в 1C:ERP
1207 | К00-0000089 | 04.03.2026 | Цех цинкования | ГПЦ(80) Деформационная секция №3 | ФО | 2 | 19.48 | Шлак (флюс, зола) на поверхности ЦП | ПСЦП удволитвор. | Устранимое | ЦЦ БЛ | Цех цинкования | Смена В ЦГЦ | - | - | - | Не отражены в 1C:ERP
1255 | К00-0000096 | 06.03.2026 | Участок металлоизделий | (ПФК) Опора МСД-Ф-7-8,5-01 СТО 07525912-300-2021 (СФ-700-8,5-01) (ОО 249.00.00.000 СБ) (слесарная) | Опоры | 1 | 468 | Натек | Натек | Устранимое | УМИ корпус №11 | Участок металлоизделий | Смена А УМИ | - | - | - | Не отражены в 1C:ERP
1262 | К00-0000097 | 10.03.2026 | Цех цинкования | ГПСкомпл(60) Опора МСД-Ф-4-8,5-01-ц СТО 07525912-300-2021 (СФ-400-8,5-01-ц) (ОО 247.00.00.000 СБ) | Опоры | 1 | 367 | Наплывы цинка в виде острых капель |  | Устранимое | ЦЦ БЛ | Цех цинкования | Смена В ЦГЦ | - | - | - | Не отражены в 1C:ERP
1269 | К00-0000097 | 10.03.2026 | Цех цинкования | ГПЦ(80) Секция балки СБ-W/3-6320/0,5-М5 | ДО | 4 | 271.052 | Шлак (флюс, зола) на поверхности ЦП | Переборка | Устранимое | ЦЦ БЛ | Цех цинкования | Смена В ЦГЦ | - | - | - | Не отражены в 1C:ERP
1274 | К00-0000098 | 10.03.2026 | Участок металлоизделий | (ПФК) Решетка сот БО 251.09.00.000 (сварка) | ОМФП | 1 | 11.78 | Невыполнение требований НТД | 1. Размер 80 (+-1) фактически 84 мм. 2. Брызги металла. 3. Поры.4. Сварной шов №2 не соответствует требованиям КД | Устранимое | УМИ корпус №11 | Участок металлоизделий | Смена В УМИ | - | - | - | Не отражены в 1C:ERP
1277 | К00-0000099 | 11.03.2026 | Цех цинкования | ГПЦ(60) Картридж большой (S 2,0 С500) БО 265.01.00.000 | ОМФП | 1 | 67.56 | Отсутствует маркировка |  | Устранимое | ЦЦ БЛ | Цех цинкования | Смена А ЦГЦ | - | - | - | Не отражены в 1C:ERP
1282 | К00-0000099 | 11.03.2026 | Цех цинкования | ГПЦ(настил)(40) Настил Р 44,4х11,1/30х2 1 А Zn 1000х1000 | Настилы прессованные | 2 | 40.94 | Забоины ЦП до основного металла |  | Устранимое | ЦЦ БЛ | Цех цинкования | Смена А ЦГЦ | - | - | - | Не отражены в 1C:ERP
1286 | К00-0000099 | 11.03.2026 | Цех цинкования | ГПЦ(80) Секция балки СБ-W/2,5-6320/0,5-М5 | ДО | 2 | 108.6 | Забоины ЦП до основного металла |  | Устранимое | ЦЦ БЛ | Цех цинкования | Смена А ЦГЦ | - | - | - | Не отражены в 1C:ERP
1289 | К00-0000100 | 11.03.2026 | Участок производства настилов | (ПФК) Ступень SP 34х38/30х3 800х240 (РН 084.20.00.000 СБ) (сварка) | Настилы сварные | 1 | 6.91 | Невыполнение требований НТД | Выступание связующих элементов над несущими 1.8 мм | Устранимое | УПН Корпус №13 | Участок производства настилов | Смена А УПН | - | - | - | Не отражены в 1C:ERP
1311 | К00-0000103 | 12.03.2026 | Участок металлоизделий | (ПФ) Труба 273х8 L=6990 мм (ОО 234.00.00.001) (резка в размер) | Опоры | 2 | 730.48 | Заусенец в виде металлической стружки | Заусенец в виде металлической стружки | Устранимое | УМИ Корпус №4 | Участок металлоизделий | Смена А УМИ | - | - | - | Не отражены в 1C:ERP
1319 | К00-0000103 | 12.03.2026 | Участок металлоизделий | (ПФ) Труба 42 L=1100 мм (резка в размер) | ПО | 10 | 21.7 | Заусенец в виде металлической стружки | Заусенец в виде металлической стружки | Устранимое | УМИ Корпус №4 | Участок металлоизделий | Смена А УМИ | - | - | - | Не отражены в 1C:ERP
1321 | К00-0000103 | 12.03.2026 | Участок металлоизделий | (ПФ) Труба 42 L=1200 мм (резка в размер) | ПО | 20 | 47.4 | Заусенец в виде металлической стружки | Заусенец в виде металлической стружки | Устранимое | УМИ Корпус №4 | Участок металлоизделий | Смена А УМИ | - | - | - | Не отражены в 1C:ERP
1322 | К00-0000103 | 12.03.2026 | Участок металлоизделий | (ПФК) Труба заполнения ТЗ-2700 (ф42) (резка в размер) | ПО | 10 | 53.3 | Заусенец в виде металлической стружки | Заусенец в виде металлической стружки | Устранимое | УМИ Корпус №4 | Участок металлоизделий | Смена А УМИ | - | - | - | Не отражены в 1C:ERP
1323 | К00-0000103 | 12.03.2026 | Участок металлоизделий | (ПФ) Труба заполнения ТЗ-2300 (ф42) (резка в размер) | ПО | 10 | 45.4 | Заусенец в виде металлической стружки | Заусенец в виде металлической стружки | Устранимое | УМИ Корпус №4 | Участок металлоизделий | Смена А УМИ | - | - | - | Не отражены в 1C:ERP
1327 | К00-0000103 | 12.03.2026 | Участок металлоизделий | (ПФК) Труба заполнения ТЗ-3000 (ф42) (резка в размер) | ПО | 10 | 59.2 | Заусенец в виде металлической стружки | Заусенец в виде металлической стружки | Устранимое | УМИ Корпус №4 | Участок металлоизделий | Смена А УМИ | - | - | - | Не отражены в 1C:ERP
1341 | К00-0000107 | 16.03.2026 | Цех цинкования | ГПСкомпл(60) Опора МСД-Ф-7-8,5-01-ц СТО 07525912-300-2021 (СФ-700-8,5-01-ц) (ОО 249.00.00.000 СБ) | Опоры | 3 | 1404 | Непроцинковка на плоской поверхности |  | Устранимое | ЦЦ БЛ | Цех цинкования | Смена А ЦГЦ | - | - | - | Не отражены в 1C:ERP
1343 | К00-0000107 | 16.03.2026 | Цех цинкования | ГПЦ(настил)(40) Настил Р 44,4х11,1/30х2 1 А Zn 1000х1000 | Настилы прессованные | 1 | 20.47 | Наплывы цинка на сопрягаемых поверхностях |  | Устранимое | ЦЦ БЛ | Цех цинкования | Смена А ЦГЦ | - | - | - | Не отражены в 1C:ERP
1353 | К00-0000107 | 16.03.2026 | Цех цинкования | ГПЦ(80) ВОГНУТЫЙ Элемент радиусный ЭР-W/2,5-13300-М5 (R=13300 мм; Lзаг=4320 мм) | ДО | 3 | 113.76 | Забоины ЦП до основного металла |  | Устранимое | ЦЦ БЛ | Цех цинкования | Смена А ЦГЦ | - | - | - | Не отражены в 1C:ERP
1358 | К00-0000107 | 16.03.2026 | Цех цинкования | ГПЦ(80) Секция балки СБ-W/4-4320/0,5-М5 | ДО | 4 | 234.692 | Забоины ЦП до основного металла |  | Устранимое | ЦЦ БЛ | Цех цинкования | Смена А ЦГЦ | - | - | - | Не отражены в 1C:ERP
1367 | К00-0000109 | 16.03.2026 | Участок производства настилов | (ПФ) Настил Р 44,4х11,1/30х2 А 1496х1000 (сварка) | Настилы прессованные | 3 | 90.81 | Невыполнение требований НТД | Несплавление, налипший шлак. | Устранимое | УПН Корпус №13 | Участок производства настилов | Смена А УПН | - | - | - | Не отражены в 1C:ERP
1370 | К00-0000109 | 16.03.2026 | Участок производства настилов | (ПФ) Настил Р 44,4х22,2/30х2 А 1200х1000 (РН 104.00.00.000 СБ) (сварка) | Настилы сварные | 3 | 72.75 | Невыполнение требований НТД | Несплавление, Налипший шлак, выступание обрамл.эл-та над несущим 1.2-1.5 мм, натёки. | Устранимое | УПН Корпус №13 | Участок производства настилов | Смена А УПН | - | - | - | Не отражены в 1C:ERP
1372 | К00-0000110 | 17.03.2026 | Цех цинкования | ГПЦ(настил)(40) Настил Р 44,4х22,2/30х2 А Zn 1200х1000 (РН 104.00.00.000 СБ) | Настилы прессованные | 1 | 19.37 | Забоины ЦП до основного металла |  | Устранимое | ЦЦ БЛ | Цех цинкования | Смена А ЦГЦ | - | - | - | Не отражены в 1C:ERP
1373 | К00-0000110 | 17.03.2026 | Цех цинкования | ГПЦ(настил)(40) Настил Р 44,4х22,2/30х2 А Zn 1200х1000 (РН 104.00.00.000 СБ) | Настилы прессованные | 1 | 19.37 | Наплывы цинка на сопрягаемых поверхностях |  | Устранимое | ЦЦ БЛ | Цех цинкования | Смена А ЦГЦ | - | - | - | Не отражены в 1C:ERP
1385 | К00-0000110 | 17.03.2026 | Цех цинкования | ГПЦ(80) Стойка дорожная СД-1,95С-4,0 | ДО | 6 | 125.376 | Наплывы цинка в зоне монтажных отверстий | ПСЦП удволитвор. | Устранимое | ЦЦ БЛ | Цех цинкования | Смена А ЦГЦ | - | - | - | Не отражены в 1C:ERP
1393 | К00-0000113 | 18.03.2026 | Участок металлоизделий | (ПФК) Элемент радиусный ЭР-W/2,5-11300-M5 (R=11300 мм; Lзаг=3820 мм) ВЫПУКЛЫЙ (формирование отверсти | ДО | 1 | 33.504 | Отсутствует печать самоконтроля | Отсутствует печать самоконтроля | Устранимое | УМИ Корпус №2 | Участок металлоизделий | Смена Б УМИ | - | - | - | Не отражены в 1C:ERP
1394 | К00-0000113 | 18.03.2026 | Участок металлоизделий | (ПФК) Элемент радиусный ЭР-W/2,5-21760-M5 (R=21760 мм; Lзаг=3820 мм) ВЫПУКЛЫЙ (формирование отверсти | ДО | 1 | 33.504 | Отсутствует печать самоконтроля | Отсутствует печать самоконтроля | Устранимое | УМИ Корпус №2 | Участок металлоизделий | Смена Б УМИ | - | - | - | Не отражены в 1C:ERP
1396 | К00-0000113 | 18.03.2026 | Участок металлоизделий | (ПФК) Труба кронштейна (Тр.48х3,5 L=1585) (резка лазерная профиля) | Опоры | 67 | 407.36 | Дефекты термической резки | 1. Цепочка застывших капель. 2. Налипший шлак | Устранимое | УМИ Корпус №4 | Участок металлоизделий | Смена Б УМИ | - | - | - | Не отражены в 1C:ERP
1397 | К00-0000113 | 18.03.2026 | Участок металлоизделий | (ПФК) Элемент радиусный ЭР-W/2,5-12000-М5 (R=12000 мм; Lзаг=4320 мм) ВЫПУКЛЫЙ (формирование отверсти | ДО | 2 | 75.84 | Отсутствует печать самоконтроля | Отсутствует печать самоконтроля | Устранимое | УМИ Корпус №2 | Участок металлоизделий | Смена Б УМИ | - | - | - | Не отражены в 1C:ERP
1398 | К00-0000113 | 18.03.2026 | Участок металлоизделий | (ПФК) Элемент радиусный ЭР-W/2,5-23000-М5 (R=23000 мм; Lзаг=4320 мм) ВЫПУКЛЫЙ (формирование отверсти | ДО | 5 | 189.6 | Отсутствует печать самоконтроля | Отсутствует печать самоконтроля | Устранимое | УМИ Корпус №2 | Участок металлоизделий | Смена Б УМИ | - | - | - | Не отражены в 1C:ERP
1399 | К00-0000113 | 18.03.2026 | Участок металлоизделий | (ПФК) Элемент радиусный ЭР-W/2,5-16500-М5 (R=16500 мм; Lзаг=3820 мм) ВЫПУКЛЫЙ (формирование отверсти | ДО | 1 | 33.504 | Отсутствует печать самоконтроля | Отсутствует печать самоконтроля | Устранимое | УМИ Корпус №2 | Участок металлоизделий | Смена Б УМИ | - | - | - | Не отражены в 1C:ERP
1400 | К00-0000113 | 18.03.2026 | Участок металлоизделий | (ПФК) Элемент радиусный ЭР-W/2,5-17830-M5 (R=17830 мм; Lзаг=4320 мм) ВЫПУКЛЫЙ (формирование отверсти | ДО | 2 | 75.84 | Отсутствует печать самоконтроля | Отсутствует печать самоконтроля | Устранимое | УМИ Корпус №2 | Участок металлоизделий | Смена Б УМИ | - | - | - | Не отражены в 1C:ERP
1401 | К00-0000113 | 18.03.2026 | Участок металлоизделий | (ПФК) Элемент радиусный ЭР-W/2,5-22000-М5 (R=22000 мм; Lзаг=3820 мм) ВЫПУКЛЫЙ (формирование отверсти | ДО | 1 | 33.504 | Отсутствует печать самоконтроля | Отсутствует печать самоконтроля | Устранимое | УМИ Корпус №2 | Участок металлоизделий | Смена Б УМИ | - | - | - | Не отражены в 1C:ERP
1402 | К00-0000113 | 18.03.2026 | Участок металлоизделий | (ПФК) Элемент радиусный ЭР-W/2,5-23500-М5 (R=23500 мм; Lзаг=4320 мм) ВЫПУКЛЫЙ (формирование отверсти | ДО | 2 | 75.84 | Отсутствует печать самоконтроля | Отсутствует печать самоконтроля | Устранимое | УМИ Корпус №2 | Участок металлоизделий | Смена Б УМИ | - | - | - | Не отражены в 1C:ERP
1403 | К00-0000113 | 18.03.2026 | Участок металлоизделий | (ПФК) Элемент радиусный ЭР-W/2,5-21000-М5 (R=21000 мм; Lзаг=3320 мм) ВЫПУКЛЫЙ (формирование отверсти | ДО | 1 | 29.098 | Отсутствует печать самоконтроля | Отсутствует печать самоконтроля | Устранимое | УМИ Корпус №2 | Участок металлоизделий | Смена Б УМИ | - | - | - | Не отражены в 1C:ERP
1408 | К00-0000113 | 18.03.2026 | Участок металлоизделий | (ПФК) Элемент радиусный ЭР-W/2,5-12260-М5 (R=12260 мм; Lзаг=6320 мм) ВЫПУКЛЫЙ (формирование отверсти | ДО | 1 | 55.584 | Отсутствует печать самоконтроля | Отсутствует печать самоконтроля | Устранимое | УМИ Корпус №2 | Участок металлоизделий | Смена Б УМИ | - | - | - | Не отражены в 1C:ERP
1409 | К00-0000113 | 18.03.2026 | Участок металлоизделий | (ПФК) Элемент радиусный ЭР-W/2,5-18500-М5 (R=18500 мм; Lзаг=6320 мм) ВЫПУКЛЫЙ (формирование отверсти | ДО | 2 | 111.168 | Отсутствует печать самоконтроля | Отсутствует печать самоконтроля | Устранимое | УМИ Корпус №2 | Участок металлоизделий | Смена Б УМИ | - | - | - | Не отражены в 1C:ERP
1410 | К00-0000113 | 18.03.2026 | Участок металлоизделий | (ПФК) Элемент радиусный ЭР-W/2,5-25000-М5 (R=25000 мм; Lзаг=6320 мм) ВЫПУКЛЫЙ (формирование отверсти | ДО | 1 | 55.584 | Отсутствует печать самоконтроля | Отсутствует печать самоконтроля | Устранимое | УМИ Корпус №2 | Участок металлоизделий | Смена Б УМИ | - | - | - | Не отражены в 1C:ERP
1412 | К00-0000113 | 18.03.2026 | Участок металлоизделий | (ПФК) Элемент радиусный ЭР-W/2,5-18200-М5 (R=18200 мм; Lзаг=5320 мм) ВЫПУКЛЫЙ (формирование отверсти | ДО | 1 | 46.733 | Отсутствует печать самоконтроля | Отсутствует печать самоконтроля | Устранимое | УМИ Корпус №2 | Участок металлоизделий | Смена Б УМИ | - | - | - | Не отражены в 1C:ERP
1415 | К00-0000114 | 19.03.2026 | Цех цинкования | ГПЦ(80) Секция балки СБ-W/2,5-6320/0,5-М5 | ДО | 2 | 108.6 | Забоины ЦП до основного металла |  | Устранимое | ЦЦ БЛ | Цех цинкования | Смена Б ЦГЦ | - | - | - | Не отражены в 1C:ERP
1427 | К00-0000115 | 19.03.2026 | Участок производства настилов | (ПФК) Настил Р 44,4х11,1/30х2 А 1496х1000 (сварка лазерная) | Настилы прессованные | 1 | 30.27 | Невыполнение требований НТД | 1. Выступание связующего элемента над несущей полосой 2 мм. | Устранимое | УПН Корпус №9 | Участок производства настилов | Смена Б УПН | - | - | - | Не отражены в 1C:ERP
1428 | К00-0000115 | 19.03.2026 | Участок производства настилов | (ПФК) Настил Р 44,4х11,1/30х2 А 1496х1000 (сварка лазерная) | Настилы прессованные | 1 | 30.27 | Невыполнение требований НТД | 1. Выступание связующего элемента над несущей полосой 2,8 мм. | Устранимое | УПН Корпус №9 | Участок производства настилов | Смена Б УПН | - | - | - | Не отражены в 1C:ERP
1433 | К00-0000116 | 19.03.2026 | Участок металлоизделий | (ПФК) Стержень кронштейна 1.К3-2,0-2,0-/90-О2 (сварка) | Опоры | 4 | 188.64 | Дефекты сварных швов | 1. Поры. 2. Кратеры. 3. Натеки. 4. Брызги металла | Устранимое | УМИ корпус №11 | Участок металлоизделий | Смена Б УМИ | - | - | - | Не отражены в 1C:ERP
1437 | К00-0000117 | 20.03.2026 | Цех цинкования | ГПЦ(80) Секция балки СБ-W/2,5-6320/0,5-М5 | ДО | 4 | 217.2 | Забоины ЦП до основного металла |  | Устранимое | ЦЦ БЛ | Цех цинкования | Смена В ЦГЦ | - | - | - | Не отражены в 1C:ERP
1447 | К00-0000117 | 20.03.2026 | Цех цинкования | ГПСкомпл(60) Опора МНО-ФГ-7-02-ц СТО 07525912-300-2021 (ФГН-7,0-02-ц) (ОО 285.00.00.000) | Опоры | 2 | 115.94 | Забоины ЦП до основного металла | +Наплыв острая папля | Устранимое | ЦЦ БЛ | Цех цинкования | Смена В ЦГЦ | - | - | - | Не отражены в 1C:ERP
1465 | К00-0000119 | 20.03.2026 | Участок металлоизделий | ДЛЯ ЗК 496 и 497_(ПФК) Секция ограждения пешеходного 427-1,0Д/2,0 Крест (80) (сварка) | ПО | 7 | 81.76 | Невыполнение требований НТД | 1. Налипший шлак. 2. Зазор 1 мм. 3. Брызги металла. 4. Натеки | Устранимое | УМИ корпус №11 | Участок металлоизделий | Смена В УМИ | - | - | - | Не отражены в 1C:ERP
1497 | К00-0000122 | 23.03.2026 | Участок металлоизделий | (ПФК) Секция дополнительная начальная ФО-2 (сварка) | ФО | 24 | 819.36 | Невыполнение требований НТД | Дефекты сварых швов: Отсутствует плавный переход к основному металлу. 2. Натеки. 3. Незавареные кратеры. 4. Брызги металла. Дефекты лазерной резки: 5. Наличие прихваток. 6. Катет сварного шва №3 2 мм. 7. Осттки сварочной проволоки. 8. Плохое повторное возбуждение дуги 1. Налипший шлак. | Устранимое | УМИ корпус №11 | Участок металлоизделий | Смена Б УМИ | - | - | - | Не отражены в 1C:ERP
1512 | К00-0000123 | 24.03.2026 | Цех цинкования | ГПСкомпл(80) Опора МНО-ФГ-10-02-ц СТО 07525912-300-2021 (ФГН-10,0-02-ц) (ОО 270.00.00.000-01 СБ) | Опоры | 2 | 284 | Несоответствие толщины цинкового покрытия |  | Устранимое | ЦЦ БЛ | Цех цинкования | Смена Б ЦГЦ | - | - | - | Не отражены в 1C:ERP
1516 | К00-0000123 | 24.03.2026 | Цех цинкования | ГПЦ(настил)(40) Настил Р 44,4х11,1/30х2 А Zn 1496х1000 | Настилы прессованные | 2 | 60.54 | Забоины ЦП до основного металла |  | Устранимое | ЦЦ БЛ | Цех цинкования | Смена Б ЦГЦ | - | - | - | Не отражены в 1C:ERP
1531 | К00-0000126 | 25.03.2026 | Цех цинкования | ГПЦ(80) Секция балки СБ-W/2,5-6320/0,5-М5 | ДО | 2 | 108.6 | Забоины ЦП до основного металла |  | Устранимое | ЦЦ БЛ | Цех цинкования | Смена В ЦГЦ | - | - | - | Не отражены в 1C:ERP
1539 | К00-0000126 | 25.03.2026 | Цех цинкования | ГПЦ(настил)(40) Настил Р 44,4х11,1/30х2 А Zn 1496х1000 | Настилы прессованные | 1 | 30.27 | Наплывы цинка в виде острых капель |  | Устранимое | ЦЦ БЛ | Цех цинкования | Смена В ЦГЦ | - | - | - | Не отражены в 1C:ERP
1543 | К00-0000127 | 25.03.2026 | Участок металлоизделий | (ПФК) Опора МСО-ФГ-4-10-01 СТО 07525912-300-2021 (ФГС-400-10,0-01) (ОО 502.00.00.000 СБ) (сварка) | Опоры | 1 | 191 | Брызги металла | Брызги металла | Устранимое | УМИ корпус №11 | Участок металлоизделий | Смена В УМИ | - | - | - | Не отражены в 1C:ERP
1557 | К00-0000129 | 26.03.2026 | Цех цинкования | ГПЦ(80) Секция балки СБ-W/2,5-3320/0,5-М5 | ДО | 2 | 58.196 | Забоины ЦП до основного металла |  | Устранимое | ЦЦ БЛ | Цех цинкования | Смена В ЦГЦ | - | - | - | Не отражены в 1C:ERP
1565 | К00-0000131 | 26.03.2026 | Участок металлоизделий | (ПФК) Основание ФО-У-90-2-Б(Г) (сварка) | ФО | 3 | 736.5 | Незаваренный кратер | Незаваренный кратер | Устранимое | УМИ корпус №11 | Участок металлоизделий | Смена В УМИ | - | - | - | Не отражены в 1C:ERP
1579 | К00-0000133 | 27.03.2026 | Участок металлоизделий | (ПФК) Связь анкерная низкая СА-W/3-0,75х30-М5-правая (сварка) | ДО | 1 | 18.763 | Отсутствует печать самоконтроля | Отсутствует печать самоконтроля | Устранимое | УМИ корпус №11 | Участок металлоизделий | Смена А УМИ | - | - | - | Не отражены в 1C:ERP
1586 | К00-0000135 | 30.03.2026 | Участок производства настилов | (ПФК) Настил Р 44,4х11,1/30х2 А 1496х1000 (сварка лазерная) | Настилы прессованные | 2 | 60.54 | Отсутствует сварной шов | Локально отсутствие лазерной сварки (2 места) | Устранимое | УПН Корпус №9 | Участок производства настилов | Смена В УПН | - | - | - | Не отражены в 1C:ERP
1587 | К00-0000135 | 30.03.2026 | Участок производства настилов | (ПФК) Настил Р 44,4х11,1/30х2 А 1496х1000 (сварка лазерная) | Настилы прессованные | 1 | 30.27 | Отсутствует сварной шов | Отсутствие лазерной сварки по всей длине несущей полосы. | Устранимое | УПН Корпус №9 | Участок производства настилов | Смена В УПН | - | - | - | Не отражены в 1C:ERP
1590 | К00-0000135 | 30.03.2026 | Участок производства настилов | (ПФК) Настил Р 44,4х11,1/30х2 А 1496х1000 (сварка лазерная) | Настилы прессованные | 5 | 151.35 | Дефекты сварных швов | Кратеры, прожоги | Устранимое | УПН Корпус №9 | Участок производства настилов | Смена В УПН | - | - | - | Не отражены в 1C:ERP
1591 | К00-0000135 | 30.03.2026 | Участок производства настилов | (ПФК) Настил Р 44,4х11,1/30х2 А 1496х1000 (сварка лазерная) | Настилы прессованные | 2 | 60.54 | Невыполнение требований НТД | Локально отсутствие лазерной сварки (2 места). выступание связующих полос над несущими 2 мм. | Устранимое | УПН Корпус №9 | Участок производства настилов | Смена В УПН | - | - | - | Не отражены в 1C:ERP
1605 | К00-0000137 | 31.03.2026 | Цех цинкования | ГПЦ(настил)(40) Настил Р 44,4х11,1/30х2 А Zn 1496х1000 | Настилы прессованные | 3 | 90.81 | Наплывы цинка в виде острых капель |  | Устранимое | ЦЦ БЛ | Цех цинкования | Смена В ЦГЦ | - | - | - | Не отражены в 1C:ERP
1612 | К00-0000138 | 31.03.2026 | Участок металлоизделий | (ПФК) Основание ФО-У-90-2-Б(Г) (сварка) | ФО | 1 | 245.5 | Дефекты сварных швов | Подрезы, брызги металла | Устранимое | УМИ корпус №11 | Участок металлоизделий | Смена В УМИ | - | - | - | Не отражены в 1C:ERP
1614 | К00-0000139 | 01.04.2026 | Цех цинкования | ГПЦ(80) Секция балки СБ-W/2,5-6320/0,5-М5 | ДО | 1 | 57.9 | Наплывы цинка на сопрягаемых поверхностях |  | Устранимое | ЦЦ БЛ | Цех цинкования | Смена А ЦГЦ | - | - | - | Не отражены в 1C:ERP
1624 | К00-0000139 | 01.04.2026 | Цех цинкования | ГПЦ(80) Стойка дорожная СД-1,5С2 (4,0) | ДО | 5 | 49.625 | Наплывы цинка в зоне монтажных отверстий |  | Устранимое | ЦЦ БЛ | Цех цинкования | Смена А ЦГЦ | - | - | - | Не отражены в 1C:ERP
1636 | К00-0000141 | 02.04.2026 | Цех цинкования | ГПСкомпл(60) Опора МСО-ФГ-4-10-01-ц СТО 07525912-300-2021 (ФГС-400-10,0-01-ц) (ОО 502.00.00.000 СБ) | Опоры | 6 | 1146 | Отсутствует маркировка | Значек заземления | Устранимое | ЦЦ БЛ | Цех цинкования | Смена А ЦГЦ | - | - | - | Не отражены в 1C:ERP
1669 | К00-0000145 | 06.04.2026 | Цех цинкования | ГПЦ(80) Стойка дорожная СД-1,5С2 (4,0) | ДО | 4 | 39.7 | Наплывы цинка в зоне монтажных отверстий |  | Устранимое | ЦЦ БЛ | Цех цинкования | Смена А ЦГЦ | - | - | - | Не отражены в 1C:ERP
1685 | К00-0000147 | 07.04.2026 | Участок металлоизделий | (ПФК) Основание ФО-У-80 (сварка) | ФО | 1 | 143.68 | Цепочка застывших капель | цепочка застывших капель. | Устранимое | УМИ корпус №11 | Участок металлоизделий | Смена А УМИ | - | - | - | Не отражены в 1C:ERP
1686 | К00-0000147 | 07.04.2026 | Участок металлоизделий | (ПФК) Основание ФО-У-80 (сварка) | ФО | 1 | 143.68 | Невыполнение требований НТД | Дефекты сварных швов: Незавареный кратер, брызги металла, натеки. Дефекты лазерной резки: цепочка застывших капель. | Устранимое | УМИ корпус №11 | Участок металлоизделий | Смена А УМИ | - | - | - | Не отражены в 1C:ERP
1691 | К00-0000148 | 08.04.2026 | Участок металлоизделий | (ПФК) Цоколь металлический ЦМ-1 (370х280х200 отв. 135х246, М24) (сварка) | МК по чертежам заказчика | 15 | 492.3 | Налипший шлак | Налипший шлак | Устранимое | УМИ корпус №11 | Участок металлоизделий | Смена Б УМИ | - | - | - | Не отражены в 1C:ERP
1694 | К00-0000148 | 08.04.2026 | Участок металлоизделий | (ПФК) Деформационная секция №2 (БО 275.00.02.000 СБ) (слесарная) | ФО | 10 | 104.4 | Дефекты сварных швов | Шлак, брызги металла, остатки сварочной проволоки, несплавление, кратеры | Устранимое | УМИ корпус №11 | Участок металлоизделий | Смена Б УМИ | - | - | - | Не отражены в 1C:ERP
1713 | К00-0000151 | 10.04.2026 | Участок металлоизделий | (ПФК) Крышка люка (Э 665.30.00.000 СБ) (сварка) | МК, другое | 2 | 100 | Дефекты термической резки | Налипший шлак | Устранимое | УМИ корпус №11 | Участок металлоизделий | Смена В УМИ | - | - | - | Не отражены в 1C:ERP
1724 | К00-0000154 | 14.04.2026 | Цех цинкования | ГПЦ(80) Секция основная ФО-2 | ФО | 3 | 87.72 | Шлак (флюс, зола) на поверхности ЦП | Шлак (флюс, зола) на поверхности ЦП | Устранимое | ЦЦ БЛ | Цех цинкования | Смена Б ЦГЦ | - | - | - | Не отражены в 1C:ERP
1730 | К00-0000154 | 14.04.2026 | Цех цинкования | ГПЦ(80) Стойка дорожная СД-1,5С2 (4,0) | ДО | 3 | 32.19 | Наплывы цинка в виде острых капель | Наплывы цинка в виде острых капель | Устранимое | ЦЦ БЛ | Цех цинкования | Смена Б ЦГЦ | - | - | - | Не отражены в 1C:ERP
1749 | К00-0000157 | 15.04.2026 | Участок производства настилов | (ПФК) Настил Р 44,4х11,1/30х3 А 715х700 (сварка лазерная) | Настилы прессованные | 5 | 67.25 | Несоответствие геометрических размеров | По КД размер 715мм, фактически 710мм (5шт). Несплавление несущей и обрамляющей полосы (1шт). | Устранимое | УПН Корпус №13 | Участок производства настилов | Смена В УПН | - | - | - | Не отражены в 1C:ERP
1751 | К00-0000157 | 15.04.2026 | Участок производства настилов | (ПФК) Настил Р 44,4х11,1/30х2 1 А 1000х1000 (сварка лазерная) | Настилы прессованные | 65 | 1330.55 | Несоответствие сварных швов | Несплавление несущей и обрамляющей полосы | Устранимое | УПН корпус №07 | Участок производства настилов | Смена В УПН | - | - | - | Не отражены в 1C:ERP
1752 | К00-0000157 | 15.04.2026 | Участок производства настилов | (ПФК) Настил Р 44,4х11,1/30х2 1 А 1000х1000 (сварка лазерная) | Настилы прессованные | 10 | 204.7 | Несоответствие сварных швов | Несплавление несущей и обрамляющей полосы. Выступание связующей полосы над несущей по КД не более 1,5мм, фактически 1,61мм. | Устранимое | УПН корпус №07 | Участок производства настилов | Смена В УПН | - | - | - | Не отражены в 1C:ERP
1768 | К00-0000159 | 16.04.2026 | Цех цинкования | ГПЦ(настил)(40) Настил Р 44,4х11,1/30х2 1 А Zn 1000х1000 | Настилы прессованные | 10 | 204.7 | Наплывы цинка в виде острых капель | Наплывы цинка в виде острых капель | Устранимое | ЦЦ БЛ | Цех цинкования | Смена В ЦГЦ | - | - | - | Не отражены в 1C:ERP
1791 | К00-0000159 | 16.04.2026 | Цех цинкования | ГПЦ(80) Стойка дорожная СД-1,425С2/4,0 | ДО | 6 | 61.26 | Наплывы цинка в виде острых капель | Наплывы цинка в виде острых капель | Устранимое | ЦЦ БЛ | Цех цинкования | Смена В ЦГЦ | - | - | - | Не отражены в 1C:ERP
1793 | К00-0000160 | 16.04.2026 | Участок металлоизделий | (ПФК) Картридж большой (S 2,0 С500) БО 265.01.00.000 (сварка) | ОМФП | 2 | 135.12 | Отсутствует клеймо сварщика | Отсутствует клеймо сварщика. | Устранимое | УМИ Корпус №11 | Участок металлоизделий | Смена В УМИ | - | - | - | Не отражены в 1C:ERP
1809 | К00-0000164 | 21.04.2026 | Участок металлоизделий | (ПФК) Стойка СГ1 (ОР 350.01.00.000 СБ) (слесарная) | РО | 1 | 603.12 | Цепочка застывших капель | Цепочка застывших капель | Устранимое | УМИ корпус №11 | Участок металлоизделий | Смена В УМИ | - | - | - | Не отражены в 1C:ERP
1820 | К00-0000168 | 22.04.2026 | Цех цинкования | ГПСкомпл(80) Стойка СГ1 (ОР 350.01.00.000 СБ) | РО | 1 | 603.12 | Забоины ЦП до основного металла | Забоины ЦП до основного металла | Устранимое | ЦЦ БЛ | Цех цинкования | Смена А ЦГЦ | - | - | - | Не отражены в 1C:ERP
1864 | К00-0000176 | 27.04.2026 | Цех цинкования | ГПЦ(80) Стойка дорожная СД-6 (ГОСТ 26804) | ДО | 5 | 98.7 | Наплывы цинка в виде острых капель | Наплывы цинка в виде острых капель. | Устранимое | ЦЦ БЛ | Цех цинкования | Смена А ЦГЦ | - | - | - | Не отражены в 1C:ERP
1865 | К00-0000176 | 27.04.2026 | Цех цинкования | ГПЦ(80) Стойка дорожная СД-6 (ГОСТ 26804) | ДО | 3 | 59.22 | Несоответствия ЦП | Забоина ЦП до основного металла, Наплывы цинка в виде острых капель. | Устранимое | ЦЦ БЛ | Цех цинкования | Смена А ЦГЦ | - | - | - | Не отражены в 1C:ERP
1874 | К00-0000177 | 27.04.2026 | Склад готовой продукции | ГПЦ(80) Секция балки СБ-W/3-6320/0,5-М5 | ДО | 20 | 1355.26 | Несоответствия ЦП | Забоина ЦП до основного металла, Наплывы цинка в виде острых капель. | Устранимое | Логистика | Отдел логистики | Невозможно установить | - | - | - | Не отражены в 1C:ERP
1875 | К00-0000177 | 27.04.2026 | Склад готовой продукции | ГПЦ(80) Секция балки СБ-W/3-6320/0,5-М5 | ДО | 30 | 2032.89 | Забоины ЦП до основного металла | Забоины ЦП до основного металла. | Устранимое | Логистика | Отдел логистики | Невозможно установить | - | - | - | Не отражены в 1C:ERP
1876 | К00-0000177 | 27.04.2026 | Склад готовой продукции | ГПЦ(80) Секция балки СБ-W/3-6320/0,5-М5 | ДО | 8 | 542.104 | Наплывы цинка в виде острых капель | Наплывы цинка в виде острых капель. | Устранимое | Логистика | Отдел логистики | Невозможно установить | - | - | - | Не отражены в 1C:ERP
1877 | К00-0000177 | 27.04.2026 | Склад готовой продукции | ГПЦ(80) Секция балки переходная СБП-W/3-М5 | ДО | 5 | 38.28 | Забоины ЦП до основного металла | Забоины ЦП до основного металла. | Устранимое | Логистика | Отдел логистики | Невозможно установить | - | - | - | Не отражены в 1C:ERP
1880 | К00-0000178 | 28.04.2026 | Участок металлоизделий | (ПФК) Кронштейн КР1 (Ц 207.02.00.000 СБ) (снятие фасок) | МК, другое | 2 | 38.36 | Невыполнение требований НТД | Брызги металла, отсутстви клейма сварщика | Устранимое | УМИ корпус №11 | Участок металлоизделий | Смена А УМИ | - | - | - | Не отражены в 1C:ERP
1886 | К00-0000179 | 29.04.2026 | Цех цинкования | ГПЦ(80) Плита начальная БО 275.00.12.001 | ФО | 2 | 26.92 | Наплывы цинка на сопрягаемых поверхностях | Наплывы цинка на сопрягаемых поверхностях | Устранимое | ЦЦ БЛ | Цех цинкования | Смена Б ЦГЦ | - | - | - | Не отражены в 1C:ERP
1893 | К00-0000182 | 03.05.2026 | Участок металлоизделий | (ПФК) Кронштейн КР1 (Ц 207.02.00.000 СБ) (снятие фасок) | МК, другое | 13 | 249.34 | Невыполнение технических требований КД | Отсутствует фаска 2х45 градусов | Устранимое | УМИ корпус №11 | Участок металлоизделий | Смена В УМИ | - | - | - | Не отражены в 1C:ERP
1894 | К00-0000182 | 03.05.2026 | Участок металлоизделий | (ПФК) Кронштейн КР1 (Ц 207.02.00.000 СБ) (снятие фасок) | МК, другое | 14 | 268.52 | Плохое повторное возбуждение дуги | Плохое повторное возбуждение дуги | Устранимое | УМИ корпус №11 | Участок металлоизделий | Смена В УМИ | - | - | - | Не отражены в 1C:ERP
1895 | К00-0000182 | 03.05.2026 | Участок металлоизделий | (ПФК) Карниз К2 (Ц 208.07.00.000 СБ) (правка) | МК, другое | 2 | 236.26 | Невыполнение технических требований КД | Отсутствует фаска 2х45 градусов | Устранимое | УМИ корпус №11 | Участок металлоизделий | Смена В УМИ | - | - | - | Не отражены в 1C:ERP
1896 | К00-0000182 | 03.05.2026 | Участок металлоизделий | (ПФК) Кронштейн КП (Ц 207.01.00.000 СБ) (сварка) | МК, другое | 20 | 1462.4 | Дефекты сварных швов | Плохое повторное возобновление дуги, незаваренный кратер, грубая чешуйчатость. | Устранимое | УМИ корпус №11 | Участок металлоизделий | Смена В УМИ | - | - | - | Не отражены в 1C:ERP
1897 | К00-0000182 | 03.05.2026 | Участок металлоизделий | (ПФК) Кронштейн КПн (Ц 207.13.00.000 СБ) (сварка) | МК, другое | 36 | 2632.32 | Дефекты сварных швов | Плохое повторное возобновление дуги, незаваренный кратер, грубая чешуйчатость. | Устранимое | УМИ корпус №11 | Участок металлоизделий | Смена В УМИ | - | - | - | Не отражены в 1C:ERP
1898 | К00-0000183 | 30.04.2026 | Участок металлоизделий | (ПФК) Кронштейн КПн (Ц 207.13.00.000 СБ) (сварка) | МК, другое | 10 | 731.2 | Невыполнение технических требований КД | Отсутствие фаски 2х45 градусов | Устранимое | УМИ корпус №11 | Участок металлоизделий | Смена Б УМИ | - | - | - | Не отражены в 1C:ERP
1899 | К00-0000183 | 30.04.2026 | Участок металлоизделий | (ПФК) Кронштейн КП (Ц 207.01.00.000 СБ) (сварка) | МК, другое | 18 | 1316.16 | Невыполнение технических требований КД | Отсутствие фаски 2х45 градусов | Устранимое | УМИ корпус №11 | Участок металлоизделий | Смена Б УМИ | - | - | - | Не отражены в 1C:ERP
1901 | К00-0000183 | 30.04.2026 | Участок металлоизделий | (ПФК) Кронштейн КР1 (Ц 207.02.00.000 СБ) (снятие фасок) | МК, другое | 12 | 230.16 | Плохое повторное возбуждение дуги | Плохое повторное возбуждение дуги | Устранимое | УМИ корпус №11 | Участок металлоизделий | Смена Б УМИ | - | - | - | Не отражены в 1C:ERP
1902 | К00-0000183 | 30.04.2026 | Участок металлоизделий | (ПФ) Секция прохода СП2-2 (Ц 208.32.02.000 СБ) (снятие фасок) | МК, другое | 7 | 430.78 | Дефекты сварных швов | Плохое повторное возобновление дуги, отсутствие плавного перехода сварного шва у основному металлу. | Устранимое | УМИ корпус №11 | Участок металлоизделий | Смена Б УМИ | - | - | - | Не отражены в 1C:ERP
1903 | К00-0000183 | 30.04.2026 | Участок металлоизделий | (ПФК) Секция прохода СП2-1 (Ц 208.32.01.000 СБ) (снятие фасок) | МК, другое | 3 | 309.03 | Дефекты сварных швов | Плохое повторное возобновление дуги, отсутствие плавного перехода сварного шва у основному металлу. | Устранимое | УМИ корпус №11 | Участок металлоизделий | Смена Б УМИ | - | - | - | Не отражены в 1C:ERP
1911 | К00-0000184 | 04.05.2026 | Участок металлоизделий | (ПФК) Труба внутренняя деф.шва ТВДШ-1200 (ф42) (сварка) | ПО | 20 | 53.2 | Маркировка | Несоответствие бирки ПФК | Устранимое | УМИ корпус №11 | Участок металлоизделий | Смена Б УМИ | - | - | - | Не отражены в 1C:ERP
1912 | К00-0000184 | 04.05.2026 | Участок металлоизделий | (ПФК) Труба наружная деф.шва ТНДШ-1200 (ф51) (сварка) | ПО | 20 | 63.8 | Маркировка | Несоответствие бирки ПФК | Устранимое | УМИ корпус №11 | Участок металлоизделий | Смена Б УМИ | - | - | - | Не отражены в 1C:ERP
1932 | К00-0000190 | 10.05.2026 | Участок металлоизделий | (ПФК) Секция прохода СП2-1 (Ц 208.32.01.000 СБ) (снятие фасок) | МК, другое | 5 | 515.05 | Отсутствует клеймо сварщика | Отсутствует клеймо сварщика. Плохое повторное возбуждение дуги. | Устранимое | УМИ корпус №11 | Участок металлоизделий | Смена А УМИ | - | - | - | Не отражены в 1C:ERP
1933 | К00-0000191 | 10.05.2026 | Участок металлоизделий | (ПФК) Кронштейн КР1 (Ц 207.02.00.000 СБ) (снятие фасок) | МК, другое | 3 | 57.54 | Дефекты сварных швов | Брызги металла в монтажных отверстиях (2шт). Не выполнено требование "заварить" (1шт). | Устранимое | УМИ корпус №11 | Участок металлоизделий | Смена А УМИ | - | - | - | Не отражены в 1C:ERP
1934 | К00-0000191 | 10.05.2026 | Участок металлоизделий | (ПФК) Кронштейн КР1 (Ц 207.02.00.000 СБ) (снятие фасок) | МК, другое | 25 | 479.5 | Отсутствует клеймо сварщика | Отсутствует клеймо сварщика | Устранимое | УМИ корпус №11 | Участок металлоизделий | Смена А УМИ | - | - | - | Не отражены в 1C:ERP
1935 | К00-0000192 | 10.05.2026 | Участок металлоизделий | (ПФК) Кронштейн КР1 (Ц 207.02.00.000 СБ) (снятие фасок) | МК, другое | 3 | 57.54 | Несоответствие геометрических размеров | По КД размер 228+-2мм, фактически 222-225мм. | Устранимое | УМИ корпус №11 | Участок металлоизделий | Смена А УМИ | - | - | - | Не отражены в 1C:ERP
1938 | К00-0000192 | 10.05.2026 | Участок металлоизделий | (ПФК) Секция прохода СП2-1 (Ц 208.32.01.000 СБ) (снятие фасок) | МК, другое | 6 | 618.06 | Дефекты сварных швов | Плохое повторное возбуждение дуги. Неполный сварной шов №1 на ребре (2шт). Заусенцы (2шт). Отсутствует фаска 2х45 градусов (2шт) | Устранимое | УМИ корпус №11 | Участок металлоизделий | Смена А УМИ | - | - | - | Не отражены в 1C:ERP
1939 | К00-0000192 | 10.05.2026 | Участок металлоизделий | (ПФК) Секция прохода СП2-1 (Ц 208.32.01.000 СБ) (снятие фасок) | МК, другое | 4 | 412.04 | Дефекты сварных швов | Плохое повторное возбуждение дуги. Отсутствует фаска 2х45 градусов. Брызги металла (2шт). Натёк на технологическое отверстие (1шт). | Устранимое | УМИ корпус №11 | Участок металлоизделий | Смена А УМИ | - | - | - | Не отражены в 1C:ERP
1942 | К00-0000193 | 11.05.2026 | Участок металлоизделий | (ПФК) Карниз К2 (Ц 208.07.00.000 СБ) (правка) | МК, другое | 2 | 236.26 | Плохое повторное возбуждение дуги | Плохое повторное возбуждение дуги | Устранимое | УМИ корпус №11 | Участок металлоизделий | Смена В УМИ | - | - | - | Не отражены в 1C:ERP
1944 | К00-0000193 | 11.05.2026 | Участок металлоизделий | (ПФК) Секция прохода СП2-2 (Ц 208.32.02.000 СБ) (правка) | МК, другое | 5 | 307.7 | Плохое повторное возбуждение дуги | Плохое повторное возбуждение дуги | Устранимое | УМИ корпус №11 | Участок металлоизделий | Смена В УМИ | - | - | - | Не отражены в 1C:ERP
1958 | К00-0000197 | 13.05.2026 | Участок производства настилов | (ПФК) Настил SP 34х38/30х3 S5 А 1350х520 (сварка) | Настилы сварные | 3 | 57.21 | Несплавление | Несплавление (1шт) | Устранимое | УПН Корпус №13 | Участок производства настилов | Смена А УПН | - | - | - | Не отражены в 1C:ERP
1981 | К00-0000202 | 17.05.2026 | Участок металлоизделий | (ПФК) Карниз К2 (Ц 208.07.00.000 СБ) (правка) | МК, другое | 1 | 118.13 | Единичный подрез | Единичный подрез | Устранимое | УМИ корпус №11 | Участок металлоизделий | Смена Б УМИ | - | - | - | Не отражены в 1C:ERP
1982 | К00-0000203 | 18.05.2026 | Участок производства настилов | (ПФК) Настил SP 34х38/30х3 S5 А 1280х1000 (сварка) | Настилы сварные | 2 | 65.02 | Дефекты сварных швов | Натёк, брызги металла | Устранимое | УПН Корпус №13 | Участок производства настилов | Смена А УПН | - | - | - | Не отражены в 1C:ERP
1983 | К00-0000203 | 18.05.2026 | Участок производства настилов | (ПФК) Настил SP 34х38/30х3 S5 А 1365х800 (сварка) | Настилы сварные | 1 | 28.55 | Брызги металла | Сварные брызги. | Устранимое | УПН Корпус №13 | Участок производства настилов | Смена А УПН | - | - | - | Не отражены в 1C:ERP
1984 | К00-0000203 | 18.05.2026 | Участок производства настилов | (ПФК) Настил SP 34х38/30х3 S5 А 1365х500 (сварка) | Настилы сварные | 1 | 18.18 | Невыполнение требований НТД | Выступ связующего элемента не более 1,5 мм, факт 2. Сварные брызги. | Устранимое | УПН Корпус №13 | Участок производства настилов | Смена А УПН | - | - | - | Не отражены в 1C:ERP
1985 | К00-0000203 | 18.05.2026 | Участок производства настилов | (ПФК) Настил SP 34х38/30х3 S5 А 1350х560 (сварка) | Настилы сварные | 3 | 60.78 | Дефекты сварных швов | Натёк, брызги металла | Устранимое | УПН Корпус №13 | Участок производства настилов | Смена А УПН | - | - | - | Не отражены в 1C:ERP
1986 | К00-0000203 | 18.05.2026 | Участок производства настилов | (ПФК) Настил SP 34х38/30х3 S5 А 1170х1000 (сварка) | Настилы сварные | 4 | 119.28 | Отсутствует печать самоконтроля | Отсутствует печать самоконтроля | Устранимое | УПН Корпус №13 | Участок производства настилов | Смена А УПН | - | - | - | Не отражены в 1C:ERP
1987 | К00-0000203 | 18.05.2026 | Участок производства настилов | (ПФК) Настил SP 34х38/30х5 S4 А 2200х1000 (сварка) | Настилы сварные | 3 | 251.49 | Брызги металла | Сварные брызги. | Устранимое | УПН Корпус №13 | Участок производства настилов | Смена А УПН | - | - | - | Не отражены в 1C:ERP
1988 | К00-0000203 | 18.05.2026 | Участок производства настилов | (ПФК) Настил SP 34х38/30х5 S4 А 2040х1000 (сварка) | Настилы сварные | 3 | 233.7 | Брызги металла | Сварные брызги. | Устранимое | УПН Корпус №13 | Участок производства настилов | Смена А УПН | - | - | - | Не отражены в 1C:ERP
1989 | К00-0000203 | 18.05.2026 | Участок производства настилов | (ПФК) Настил SP 34х38/40х4 S4 А 270х616 (сварка) | Настилы сварные | 6 | 48.72 | Дефекты сварных швов | Натёк, брызги металла | Устранимое | УПН Корпус №13 | Участок производства настилов | Смена А УПН | - | - | - | Не отражены в 1C:ERP
1990 | К00-0000203 | 18.05.2026 | Участок производства настилов | (ПФК) Настил SP 34х38/40х4 S4 А 270х990 (сварка) | Настилы сварные | 4 | 51.52 | Дефекты сварных швов | Натёк, брызги металла | Устранимое | УПН Корпус №13 | Участок производства настилов | Смена А УПН | - | - | - | Не отражены в 1C:ERP
1991 | К00-0000203 | 18.05.2026 | Участок производства настилов | (ПФК) Настил SP 34х38/40х4 S4 А 1348х990 (сварка) | Настилы сварные | 5 | 279.1 | Отсутствует печать самоконтроля | Отсутствует печать самоконтроля | Устранимое | УПН Корпус №13 | Участок производства настилов | Смена А УПН | - | - | - | Не отражены в 1C:ERP
1992 | К00-0000203 | 18.05.2026 | Участок производства настилов | (ПФК) Настил SP 34х38/40х4 S4 А 1348х616 (сварка) | Настилы сварные | 3 | 105.78 | Дефекты сварных швов | Сварные брызги, несплавления связующих элементов с крайней несущей полосой. | Устранимое | УПН Корпус №13 | Участок производства настилов | Смена А УПН | - | - | - | Не отражены в 1C:ERP
1993 | К00-0000203 | 18.05.2026 | Участок производства настилов | (ПФК) Настил SP 34х38/30х3 S5 А 1365х1000 (сварка) | Настилы сварные | 3 | 103.65 | Брызги металла | Сварные брызги. | Устранимое | УПН Корпус №13 | Участок производства настилов | Смена А УПН | - | - | - | Не отражены в 1C:ERP
2006 | К00-0000205 | 19.05.2026 | Участок металлоизделий | (ПФК) Секция ограждения пешеходного 426-1,0Д/2,0 Крест (ПО 122.01.02.000-01 СБ) (сварка) | ПО | 4 | 62.76 | Незаваренный кратер | Кратер | Устранимое | УМИ корпус №11 | Участок металлоизделий | Смена А УМИ | - | - | - | Не отражены в 1C:ERP
2007 | К00-0000205 | 19.05.2026 | Участок металлоизделий | (ПФК) Элемент закладной ЗФ-30/8/Д380-2,5 (ЭЗ 357.00.00.000 СБ) (сварка) | Опоры | 13 | 1358.24 | Дефекты сварных швов | Не выполнено требование "Заварить" | Устранимое | УМИ корпус №11 | Участок металлоизделий | Смена А УМИ | - | - | - | Не отражены в 1C:ERP
2019 | К00-0000207 | 20.05.2026 | Участок металлоизделий | (ПФК) Стержень секции С1 (М 037.01.01.000 СБ) (слесарная) | Опоры | 1 | 1099.51 | Дефекты сварных швов | 1. Сварной шов №5 не соответствует требованиям КД. 2. Брызги металла | Устранимое | УМИ корпус №11 | Участок металлоизделий | Смена Б УМИ | - | - | - | Не отражены в 1C:ERP
2029 | К00-0000209 | 21.05.2026 | Участок металлоизделий | (ПФК) Элемент закладной ЗФ-30/8/Д380-2,5 (ЭЗ 357.00.00.000 СБ) (сварка) | Опоры | 6 | 626.88 | Дефекты сварных швов | 1. Шов №1 не выполнено требование "Заварить" | Устранимое | УМИ корпус №11 | Участок металлоизделий | Смена Б УМИ | - | - | - | Не отражены в 1C:ERP
2032 | К00-0000210 | 22.05.2026 | Участок металлоизделий | (ПФК) Корпус оголовка D1256 (М 025.01.01.000 СБ) (сварка) | Опоры | 3 | 165.03 | Дефекты сварных швов | 1. Сварной шов №1 не соответствует требованиям КД. 2. Кратеры. 3. Брызги металла | Устранимое | УМИ корпус №11 | Участок металлоизделий | Смена В УМИ | - | - | - | Не отражены в 1C:ERP
2034 | К00-0000210 | 22.05.2026 | Участок металлоизделий | (ПФК) Элемент закладной ЗФ-24/12/Д400-3,0 (сварка) | Опоры | 8 | 1144.48 | Дефекты сварных швов | 1. Не выполнено требование "Заварить". 2. Подрезы. | Устранимое | УМИ корпус №11 | Участок металлоизделий | Смена В УМИ | - | - | - | Не отражены в 1C:ERP
2035 | К00-0000210 | 22.05.2026 | Участок металлоизделий | (ПФК) Тросодержатель МФГ-М 002.30.01.000 (сварка) | Опоры | 16 | 57.92 | Неполный (незавершенный) рез | Неполный рез | Устранимое | УМИ корпус №11 | Участок металлоизделий | Смена В УМИ | - | - | - | Не отражены в 1C:ERP
2040 | К00-0000211 | 25.05.2026 | Участок металлоизделий | (ПФК) Стержень секции С1 (М 037.01.01.000 СБ) (слесарная) | Опоры | 1 | 1099.51 | Невыполнение требований НТД | 1. Не выполнено требовние "Заварить". 2. Налипший шлак | Устранимое | УМИ корпус №11 | Участок металлоизделий | Смена Б УМИ | - | - | - | Не отражены в 1C:ERP
2050 | К00-0000213 | 27.05.2026 | Участок металлоизделий | (ПФК) Кронштейн 1.К1-2,0-2,0-Ф4 (формирование отверстий) | Опоры | 69 | 1234.41 | Налипший шлак | Налипший шлак | Устранимое | УМИ корпус №11 | Участок металлоизделий | Смена В УМИ | - | - | - | Не отражены в 1C:ERP
2052 | К00-0000213 | 27.05.2026 | Участок металлоизделий | (ПФК) Стержень секции С1 (М 037.01.01.000 СБ) (слесарная) | Опоры | 1 | 1099.51 | Налипший шлак | Налипший шлак | Устранимое | УМИ корпус №11 | Участок металлоизделий | Смена В УМИ | - | - | - | Не отражены в 1C:ERP
2053 | К00-0000213 | 27.05.2026 | Участок металлоизделий | (ПФК) Корпус оголовка D1256 (М 025.01.01.000 СБ) (сварка) | Опоры | 3 | 165.03 | Дефекты сварных швов | У сварного шва №1 не выполнено снятие усиление. | Устранимое | УМИ корпус №11 | Участок металлоизделий | Смена В УМИ | - | - | - | Не отражены в 1C:ERP
2054 | К00-0000213 | 27.05.2026 | Участок металлоизделий | (ПФК) Каркас короны (I/D1256/d805) (сварка) | Опоры | 1 | 41.68 | Дефекты сварных швов | Кратеры, поры, брызги металла | Устранимое | УМИ корпус №11 | Участок металлоизделий | Смена В УМИ | - | - | - | Не отражены в 1C:ERP
2055 | К00-0000213 | 27.05.2026 | Участок металлоизделий | (ПФК) Секция ограждения пешеходного 426-1,0Д/2,0 Крест (ПО 122.01.02.000-01 СБ) (сварка) | ПО | 13 | 203.97 | Дефекты сварных швов | Кратеры, поры, брызги металла | Устранимое | УМИ корпус №11 | Участок металлоизделий | Смена В УМИ | - | - | - | Не отражены в 1C:ERP
2060 | К00-0000214 | 28.05.2026 | Участок металлоизделий | (ПФК) Анкер СА-W/2,5-0,7-М5 (сварка) | ДО | 11 | 157.762 | Дефекты сварных швов | 1. Не обеспечен плавный переход к основному металла. 2. Кратеры | Устранимое | УМИ корпус №11 | Участок металлоизделий | Смена В УМИ | - | - | - | Не отражены в 1C:ERP
2062 | К00-0000214 | 28.05.2026 | Участок металлоизделий | (ПФК) Корпус КД6 тип А (200х400) с распоркой для Ш14 (сварка) | КД6 | 2 | 5.2 | Дефекты сварных швов | 1. Кратеры. 2. Брызги металла | Устранимое | УМИ корпус №11 | Участок металлоизделий | Смена В УМИ | - | - | - | Не отражены в 1C:ERP
2070 | К00-0000215 | 29.05.2026 | Участок металлоизделий | (ПФК) Секция ограждения пешеходного 426-1,0Д/2,0 Крест (ПО 122.01.02.000-01 СБ) (сварка) | ПО | 30 | 470.7 | Дефекты сварных швов | Кратеры, Брызги металла, поры | Устранимое | УМИ корпус №11 | Участок металлоизделий | Смена А УМИ | - | - | - | Не отражены в 1C:ERP
2078 | К00-0000217 | 02.06.2026 | Участок металлоизделий | (ПФК) Корпус оголовка D1256 (М 025.01.01.000 СБ) (сварка) | Опоры | 7 | 385.07 | Дефекты сварных швов | Не снято усиление шва №1 | Устранимое | УМИ корпус №11 | Участок металлоизделий | Смена В УМИ | - | - | - | Не отражены в 1C:ERP
2087 | К00-0000218 | 03.06.2026 | Участок металлоизделий | (ПФК) Талреп II (М 026.01.02.000 СБ) (сварка) | Опоры | 3 | 0.75 | Дефекты сварных швов | Брызги металла | Устранимое | УМИ корпус №11 | Участок металлоизделий | Смена А УМИ | - | - | - | Не отражены в 1C:ERP
2097 | К00-0000221 | 08.06.2026 | Участок металлоизделий | ДЛЯ ЗК 496 и 497_(ПФК) Секция ограждения пешеходного 427-1,0Д/2,0 Крест (80) (сварка) | ПО | 23 | 268.64 | Заусенец в виде металлической стружки | Заусенцы | Устранимое | УМИ корпус №11 | Участок металлоизделий | Смена А УМИ | - | - | - | Не отражены в 1C:ERP
2098 | К00-0000221 | 08.06.2026 | Участок металлоизделий | ДЛЯ ЗК 496 и 497_(ПФК) Секция ограждения пешеходного 427-1,0Д/2,0 Крест (80) (сварка) | ПО | 5 | 58.4 | Дефекты сварных швов | Брызги, кратеры | Устранимое | УМИ корпус №11 | Участок металлоизделий | Смена А УМИ | - | - | - | Не отражены в 1C:ERP
2099 | К00-0000221 | 08.06.2026 | Участок металлоизделий | ДЛЯ ЗК 496 и 497_(ПФК) Секция ограждения пешеходного 427-1,0Д/2,0 Крест (80) (сварка) | ПО | 4 | 46.72 | Невыполнение требований НТД | Отсутствует тех.отверстие детали 7, Брызги, кратеры | Устранимое | УМИ корпус №11 | Участок металлоизделий | Смена А УМИ | - | - | - | Не отражены в 1C:ERP
2101 | К00-0000221 | 08.06.2026 | Участок металлоизделий | (ПФК) Секция заполнения СЗ-2000 (сварка) | ПО | 3 | 35.97 | Дефекты сварных швов | Поры, брызги | Устранимое | УМИ корпус №11 | Участок металлоизделий | Смена А УМИ | - | - | - | Не отражены в 1C:ERP
2112 | К00-0000223 | 10.06.2026 | Участок металлоизделий | (ПФК) Стойка перильная СПО-012 (сварка) | ПО | 16 | 184.8 | Дефекты сварных швов | Поры, брызги, плохое повторное возбуждение дуги | Устранимое | УМИ корпус №11 | Участок металлоизделий | Смена Б УМИ | - | - | - | Не отражены в 1C:ERP
2114 | К00-0000223 | 10.06.2026 | Участок металлоизделий | ДЛЯ ЗК 496 и 497_(ПФК) Секция ограждения пешеходного 427-1,0Д/2,0 Крест (80) (сварка) | ПО | 8 | 93.44 | Невыполнение требований НТД | Заусенцы, остатки сварочной проволоки, брызги металла | Устранимое | УМИ корпус №11 | Участок металлоизделий | Смена Б УМИ | - | - | - | Не отражены в 1C:ERP
2119 | К00-0000223 | 10.06.2026 | Участок металлоизделий | (ПФК) Стержень секции С1 (М 037.01.01.000 СБ) (слесарная) | Опоры | 2 | 2199.02 | Дефекты сварных швов | Сварной шов по КД Т3 фактически Т1 | Устранимое | УМИ корпус №11 | Участок металлоизделий | Смена Б УМИ | - | - | - | Не отражены в 1C:ERP
2120 | К00-0000224 | 11.06.2026 | Участок металлоизделий | (ПФК) Стержень секции С1 (М 037.01.01.000 СБ) (слесарная) | Опоры | 1 | 1099.51 | Дефекты сварных швов | 1. Брызги. 2. Кратеры. 3. Плохое повтороное возбуждение дуги | Устранимое | УМИ корпус №11 | Участок металлоизделий | Смена Б УМИ | - | - | - | Не отражены в 1C:ERP
2122 | К00-0000224 | 11.06.2026 | Участок металлоизделий | (ПФК) Изделие закладное МН5' (слесарная) | МК, другое | 1 | 705.06 | Невыполнение требований НТД | 1. Брызги металла. 2. Натеки. 3. Размер 496+3 фактически 446 мм | Устранимое | УМИ корпус №11 | Участок металлоизделий | Смена Б УМИ | - | - | - | Не отражены в 1C:ERP
2123 | К00-0000224 | 11.06.2026 | Участок металлоизделий | (ПФК) Изделие закладное МН3 (слесарная) | МК, другое | 1 | 146.79 | Дефекты сварных швов | Брызги | Устранимое | УМИ корпус №11 | Участок металлоизделий | Смена Б УМИ | - | - | - | Не отражены в 1C:ERP
2128 | К00-0000225 | 15.06.2026 | Участок металлоизделий | (ПФК) Элемент закладной ЗФ-27/4/К230-1,5 (Окно) (сварка) | Опоры | 12 | 357.6 | Дефекты сварных швов | Брызги, остатки сварочной проволоки, кратеры | Устранимое | УМИ корпус №11 | Участок металлоизделий | Смена Б УМИ | - | - | - | Не отражены в 1C:ERP
2136 | К00-0000226 | 16.06.2026 | Цех цинкования | ГПСкомпл(60) Секция С1-ц (60) (М 038.01.00.000 СБ) | Опоры | 1 | 1113.77 | Шлак (флюс, зола) на поверхности ЦП | Шлак (флюс, зола) на поверхности ЦП | Устранимое | ЦЦ БЛ | Цех цинкования | Смена Б ЦГЦ | - | - | - | Не отражены в 1C:ERP
2137 | К00-0000226 | 16.06.2026 | Цех цинкования | ПФЦ(60) Секция 3 (М 013.03.00.000 СБ) (оцинкование) | Опоры | 1 | 174.81 | Шлак (флюс, зола) на поверхности ЦП | Шлак (флюс, зола) на поверхности ЦП | Устранимое | ЦЦ БЛ | Цех цинкования | Смена Б ЦГЦ | - | - | - | Не отражены в 1C:ERP
2141 | К00-0000227 | 16.06.2026 | Участок металлоизделий | ДО СПИСАНИЯ_(ПФК) Каркас короны (М 009.40.01.000 СБ) (сварка) | Мачты | 1 | 70.52 | Дефекты сварных швов | Брызги металла | Устранимое | УМИ корпус №11 | Участок металлоизделий | Смена Б УМИ | - | - | - | Не отражены в 1C:ERP
2152 | К00-0000230 | 18.06.2026 | Склад готовой продукции | ГПЦ(100) Секция прохода СП2-1 (Ц 208.32.01.000 СБ) | МК, другое | 2 | 206.02 | Невыполнение требований НТД | Бурая ржавчина, забоины, наплывы цинка в виде острых капель | Устранимое | Логистика | Отдел логистики | Логистика | - | - | - | Не отражены в 1C:ERP
2153 | К00-0000230 | 18.06.2026 | Склад готовой продукции | ГПЦ(100) Секция прохода СП2-2 (Ц 208.32.02.000 СБ) | МК, другое | 3 | 184.62 | Бурая ржавчина | Бурая ржавчина | Устранимое | Логистика | Отдел логистики | Логистика | - | - | - | Не отражены в 1C:ERP
2154 | К00-0000230 | 18.06.2026 | Склад готовой продукции | ГПЦ(100) Секция прохода СП2-2 (Ц 208.32.02.000 СБ) | МК, другое | 3 | 184.62 | Бурая ржавчина | Бурая ржавчина в местах несплошности покрытия, наносная бурая ржавчина | Устранимое | Логистика | Отдел логистики | Логистика | - | - | - | Не отражены в 1C:ERP
2156 | К00-0000230 | 18.06.2026 | Склад готовой продукции | ГПЦ(100) Карниз К2 (Ц 208.07.00.000 СБ) | МК, другое | 1 | 118.13 | Бурая ржавчина | Бурая ржавчина | Устранимое | Логистика | Отдел логистики | Логистика | - | - | - | Не отражены в 1C:ERP
2157 | К00-0000230 | 18.06.2026 | Склад готовой продукции | ГПЦ(80) Изделие закладное МН4 | МК, другое | 1 | 594.79 | Наплывы цинка в виде острых капель | Наплывы цинка в виде острых капель | Устранимое | Логистика | Отдел логистики | Логистика | - | - | - | Не отражены в 1C:ERP
2158 | К00-0000230 | 18.06.2026 | Склад готовой продукции | ГПЦ(80) Изделие закладное МН4 | МК, другое | 1 | 594.79 | Бурая ржавчина | Бурая ржавчина в местах несплошности покрытия, наносная бурая ржавчина | Устранимое | Логистика | Отдел логистики | Логистика | - | - | - | Не отражены в 1C:ERP
2171 | К00-0000234 | 24.06.2026 | Участок металлоизделий | (ПФК) Секция нижняя (М 009.01.00.000 СБ) (сварка) | Опоры | 1 | 1977 | Брызги металла | Брызги металла | Устранимое | УМИ корпус №11 | Участок металлоизделий | Смена А УМИ | - | - | - | Не отражены в 1C:ERP
2176 | К00-0000235 | 25.06.2026 | Участок металлоизделий | (ПФК) Стержень секции С1 (М 037.01.01.000 СБ) (слесарная) | Опоры | 1 | 1099.51 | Дефекты сварных швов | Не выполнено требование "Заварить". | Устранимое | УМИ корпус №11 | Участок металлоизделий | Смена А УМИ | - | - | - | Не отражены в 1C:ERP
2177 | К00-0000235 | 25.06.2026 | Участок металлоизделий | (ПФК) Каркас короны (М 009.40.01.000 СБ) (слесарная) | Опоры | 1 | 70.52 | Дефекты сварных швов | Натеки, Брызги, кратеры.ю | Устранимое | УМИ корпус №11 | Участок металлоизделий | Смена А УМИ | - | - | - | Не отражены в 1C:ERP
2178 | К00-0000235 | 25.06.2026 | Участок металлоизделий | (ПФК) Секция нижняя (М 013.01.00.000 СБ) (слесарная) | Опоры | 1 | 1314.8 | Дефекты сварных швов | Не выполнено требование "Заварить". | Устранимое | УМИ корпус №11 | Участок металлоизделий | Смена А УМИ | - | - | - | Не отражены в 1C:ERP
2186 | С00-0000001 | 13.01.2026 | Участок 7-13 корпуса | (ПФ) Полоса связующая (1,6х8 L=1020) (раскрой) | Настилы прессованные | 3400 | 340 | Невыполнение технических требований КД | При наладке оборудования сформировался брак в виде серпа и искривления связующей полосы | Неустранимое | УПН корпус №07 | Участок производства настилов | Невозможно установить | Ошибки в настройке и контроле режимов обработки и производства | Не указана | Разработаны ранее
2187 | С00-0000001 | 13.01.2026 | Участок 7-13 корпуса | (ПФ) Полоса несущая шаг 22,2 (992х30х2) (раскрой) | Настилы прессованные | 1425 | 641.25 | Несоответствие геометрических размеров | При наладке оборудования возник брак в виде серповидности, несоотвествие высечек с требования КД, замятие несущей полосы | Неустранимое | УПН корпус №07 | Участок производства настилов | Невозможно установить | Ошибки в настройке и контроле режимов обработки и производства | Не указана | Разработаны ранее
2188 | С00-0000002 | 13.01.2026 | Участок производства настилов | (ПФ) Полоса несущая 6100х30х3 S4 (раскрой) | Настилы сварные | 20 | 81.6 | Невыполнение технических требований КД | не соотвествие длины полосы требованиям КД | Неустранимое | УПН корпус №13 | Участок производства настилов | Невозможно установить | Ошибки в настройке и контроле режимов обработки и производства | Не указана | Разработаны ранее
2189 | С00-0000003 | 18.01.2026 | Корпус №01 | ГПЦ(настил)(40) Настил Р 44,4х11,1/30х2 1 А Zn 1696х1000 | Настилы прессованные | 21 | 742.98 | Вмятина | - | Устранимое | Не определено | Невозможно установить | Невозможно установить | Неправильное выполнение технологических операций по сварке | Невнимательность исполнителя | разработаны ранее | Не отражены в 1C:ERP
2190 | С00-0000005 | 19.01.2026 | Корпус №01 | ГПЦ(настил)(40) Настил Р 44,4х11,1/30х2 1 А Zn 1000х1000 | Настилы прессованные | 1 | 20.47 | Несоответствие требованиям КД | разрыв сварного шва | Устранимое | УПН корпус №13 | Участок производства настилов | Невозможно установить | Неправильное выполнение технологических операций по сварке | Невнимательность исполнителя | разработаны ранее | Не отражены в 1C:ERP
2193 | С00-0000008 | 20.01.2026 | Участок производства настилов | (ПФ) Полоса несущая шаг 22,2 (992х30х2) (раскрой) | Настилы прессованные | 18 | 8.1 | Несоответствие требованиям КД | серповидность | Неустранимое | УПН корпус №13 | Участок производства настилов | Невозможно установить | Нарушение режимов работы оборудования | Невнимательность исполнителя | Брак образовался за период с 01.12.2025 по 12.01.2026, Причина брака настройка оборудования после каждой замены материалов (Штрипс, Профиль высокоточ
2194 | С00-0000008 | 20.01.2026 | Участок производства настилов | (ПФ) Обрамление 998х30х2 (раскрой) | Настилы прессованные | 160 | 75.2 | Несоответствие требованиям КД | серповидность | Неустранимое | УПН корпус №13 | Участок производства настилов | Невозможно установить | Нарушение режимов работы оборудования | Невнимательность исполнителя | Брак образовался за период с 01.12.2025 по 12.01.2026, Причина брака настройка оборудования после каждой замены материалов (Штрипс, Профиль высокоточ
2195 | С00-0000008 | 20.01.2026 | Участок производства настилов | (ПФ) Полоса связующая (1,6х8 L=1020) (раскрой) | Настилы прессованные | 100 | 10 | Несоответствие требованиям КД | серповидность | Неустранимое | УПН корпус №13 | Участок производства настилов | Невозможно установить | Нарушение режимов работы оборудования | Невнимательность исполнителя | Брак образовался за период с 01.12.2025 по 12.01.2026, Причина брака настройка оборудования после каждой замены материалов (Штрипс, Профиль высокоточ
2196 | С00-0000008 | 20.01.2026 | Участок производства настилов | (ПФ) Пруток витой L=1045 мм (резка в размер) | МК, другое | 750 | 150 | Несоответствие требованиям КД | серповидность | Неустранимое | УПН корпус №13 | Участок производства настилов | Невозможно установить | Нарушение режимов работы оборудования | Невнимательность исполнителя | Брак образовался за период с 01.12.2025 по 12.01.2026, Причина брака настройка оборудования после каждой замены материалов (Штрипс, Профиль высокоточ
2204 | С00-0000013 | 26.01.2026 | ЦГЦ Большая линия | (ПФК) Ствол опоры ФГН-10,0-02 (ОО 270.01.00.000 СБ) (сварка) | Опоры | 39 | 5401.11 | Несоответствие требованиям КД |  | Устранимое | УМИ корпус №11 | Участок металлоизделий | Смена А УМИ | Недостаточный уровень компетенций для выполнения операции | Не проведён технический контроль продукции, сырья, материалов, комплектующих | Провести беседу с исполнителем Отв. сменный мастре/бригадир | Не отражены в 1C:ERP
2205 | С00-0000014 | 26.01.2026 | ЦГЦ Большая линия | ПФЦ(80) Кронштейн 36.К1-2,0/1,5-2,0-Чайка-ц (оцинкование) | Опоры | 24 | 816 | Несоответствие сварных швов |  | Устранимое | ЦЦ Зачистка | Участок металлоизделий | Невозможно установить | Незнание/непонимание требований к качеству продукции | Невнимательность исполнителя | Провести беседу с исполнителями о качестве выпускаемой продукции. | Отражены в 1C:ERP
2206 | С00-0000015 | 26.01.2026 | Корпус №11 | (ПФ) Косынка 88х65х8 (раскрой) | Опоры | 340 | 88.4 | Несоответствие геометрических размеров | В КД заложеный радиус R10 не обеспечивает сборку сварку изделия | Устранимое | УМИ корпус №9 | Участок металлоизделий | Невозможно установить | Нарушение требований технологической документации | Ошибки в чертежах/конструкторской документации (КД) | Перед запуском всей партии изделий в работу необходимо делать первичное предъявление первого изделия (постановка изделий на производство). | Отражены в 1C:ERP
2207 | С00-0000015 | 26.01.2026 | Корпус №11 | (ПФ) Косынка 88х73х8 (раскрой) | Опоры | 620 | 179.8 | Несоответствие геометрических размеров | В КД заложеный радиус R10 не обеспечивает сборку сварку изделия | Устранимое | УМИ корпус №9 | Участок металлоизделий | Невозможно установить | Нарушение требований технологической документации | Ошибки в чертежах/конструкторской документации (КД) | Перед запуском всей партии изделий в работу необходимо делать первичное предъявление первого изделия (постановка изделий на производство). | Отражены в 1C:ERP
2208 | С00-0000016 | 28.01.2026 | Корпус №01 | ГПЦ(60) Картридж малый (S 2,0 С500) БО 265.02.00.000 | ОМФП | 4 | 155.56 | Несоответствие требованиям КД | нарушение по сварному шву. | Устранимое | УМИ корпус №11 | Участок металлоизделий | Невозможно установить | Недостаточный уровень компетенций для выполнения операции | Незнание/непонимание требований к качеству продукции | Провести инструктаж со сварщиками о качестве выпускаемой продукции. Отв. см. мастера УМИ. | Не отражены в 1C:ERP
2213 | С00-0000018 | 29.01.2026 | Участок 7-13 корпуса | (ПФ) Полоса связующая (1,6х8 L=1020) (раскрой) | Настилы прессованные | 3400 | 340 | Несоответствие геометрических размеров | высота связующей ниже требуемой. т.е. меньше 8 мм | Неустранимое | УПН корпус №07 | Участок производства настилов | Невозможно установить | Не определены (частично или полностью) требования к продукции | Не указана | КорД разработаны в рамках рекламации № 714 от 26.01.2026
2219 | С00-0000022 | 13.02.2026 | ЦГЦ Большая линия | (ПФК) Секция балки СБ-W/3-6320/0,5-М5 (профилирование) | ДО | 1 | 67.763 | Несоответствие требованиям КД | смещение сетки отверстия | Устранимое | УМИ корпус №2 | Участок металлоизделий | Смена А УМИ | Ошибки в настройке и контроле режимов обработки и производства | Невнимательность исполнителя | Не требуется | Не отражены в 1C:ERP
2220 | С00-0000024 | 13.02.2026 | УПН корпус №13 | (ПФ) Обрамление 998х30х2 (раскрой) | Настилы прессованные | 198 | 93.06 | Некорректное позиционирование детали (деталей) | Отклонение обрамления относительно несущей полосы свыше 1 мм. | Неустранимое | УПН корпус №13 | Участок производства настилов | Невозможно установить | Исчерпан ресурс работы оснастки | Неисправности оборудования, влияющие на качество продукции | заменена планка диэлектрика на контактной сварке, которая приводила к занижению обрамления
2221 | С00-0000025 | 13.02.2026 | Участок 7-13 корпуса | (ПФ) Заготовка настила Р 44,4х22,2/30х2 1 А 996х1000 (слесарная) | Настилы прессованные | 40 | 616 | Невыполнение технических требований КД | механические повреждения без возможности восстановления | Неустранимое | УПН корпус №07 | Участок производства настилов | Невозможно установить | Неисправности оборудования, влияющие на качество продукции | Неисправности оборудования, влияющие на качество продукции | О неисправности были извещены технический департамент, технологический отдел. Были проведены работы для минимизации брака: оптимизированы настройки ре
2222 | С00-0000025 | 13.02.2026 | Участок 7-13 корпуса | (ПФ) Настил Р 44,4х22,2/30х2 1 А 996х1000 (сборка - запрессовка) | Настилы прессованные | 2 | 32.5 | Невыполнение технических требований КД | механические повреждения без возможности восстановления | Неустранимое | УПН корпус №07 | Участок производства настилов | Невозможно установить | Неисправности оборудования, влияющие на качество продукции | Неисправности оборудования, влияющие на качество продукции | О неисправности были извещены технический департамент, технологический отдел. Были проведены работы для минимизации брака: оптимизированы настройки ре
2223 | С00-0000025 | 13.02.2026 | Участок 7-13 корпуса | (ПФ) Настил Р 44,4х11,1/30х2 1 А 1696х1000 (зачистка) | Настилы прессованные | 11 | 389.18 | Невыполнение технических требований КД | механические повреждения без возможности восстановления | Неустранимое | УПН корпус №07 | Участок производства настилов | Невозможно установить | Неисправности оборудования, влияющие на качество продукции | Неисправности оборудования, влияющие на качество продукции | О неисправности были извещены технический департамент, технологический отдел. Были проведены работы для минимизации брака: оптимизированы настройки ре
2224 | С00-0000025 | 13.02.2026 | Участок 7-13 корпуса | (ПФ) Заготовка настила Р 44,4х22,2/30х2 1 А 1200х1000 (сборка - запрессовка) | Настилы прессованные | 2 | 37.08 | Невыполнение технических требований КД | механические повреждения без возможности восстановления | Неустранимое | УПН корпус №07 | Участок производства настилов | Невозможно установить | Неисправности оборудования, влияющие на качество продукции | Неисправности оборудования, влияющие на качество продукции | О неисправности были извещены технический департамент, технологический отдел. Были проведены работы для минимизации брака: оптимизированы настройки ре
2225 | С00-0000025 | 13.02.2026 | Участок 7-13 корпуса | (ПФ) Заготовка настила Р 44,4х11,1/30х2 1 А 1000х1000 (сборка - запрессовка) | Настилы прессованные | 21 | 413.91 | Невыполнение технических требований КД | механические повреждения без возможности восстановления | Неустранимое | УПН корпус №07 | Участок производства настилов | Невозможно установить | Неисправности оборудования, влияющие на качество продукции | Неисправности оборудования, влияющие на качество продукции | О неисправности были извещены технический департамент, технологический отдел. Были проведены работы для минимизации брака: оптимизированы настройки ре
2226 | С00-0000025 | 13.02.2026 | Участок 7-13 корпуса | (ПФ) Заготовка настила Р 44,4х11,1/30х2 1 А 1696х1000 (сборка - запрессовка) | Настилы прессованные | 8 | 272 | Невыполнение технических требований КД | механические повреждения без возможности восстановления | Неустранимое | УПН корпус №07 | Участок производства настилов | Невозможно установить | Неисправности оборудования, влияющие на качество продукции | Неисправности оборудования, влияющие на качество продукции | О неисправности были извещены технический департамент, технологический отдел. Были проведены работы для минимизации брака: оптимизированы настройки ре
2227 | С00-0000026 | 17.02.2026 | Корпус №01 | ГПЦ(80) Основание ФО-У-90 | ФО | 12 | 2325.72 | Отклонение от прямолинейности |  | Устранимое | ЦЦ БЛ | Невозможно установить | Невозможно установить | При разработке технологии выбраны неоптимальные процессы, операции, режимы работы оборудования | Не указана | Скорректировать маршрут внести, операцию правка Отв. ЦТОЗ | Отражены в 1C:ERP
2228 | С00-0000027 | 18.02.2026 | ЦЦ БЛ | (ПФК) Стержень стойки СМД-0,85С-001 (профилирование) | МО | 1 | 9.019 | Смещение сетки отверстий |  | Устранимое | УМИ корпус №2 | Участок металлоизделий | Смена Б УМИ | Невнимательность исполнителя | Невнимательность исполнителя | Усилить контроль со стороны операторов при изготовлении штучных позиций.. Машинное зрение было отключено т.к. делали изделия по списку, соответственно | Не отражены в 1C:ERP
2229 | С00-0000028 | 25.02.2026 | ЦГЦ Большая линия | ГПЦ(80) Опора СМО-1,1Д-003 | ДО | 1 | 5.2 | Некорректное позиционирование детали (деталей) |  | Неустранимое | УМИ корпус №4 | Участок металлоизделий | Невозможно установить | Незнание/непонимание требований к качеству продукции | Невнимательность исполнителя | Усилить контроль со стороны бригадиров и мастеров.
2230 | С00-0000029 | 26.02.2026 | Корпус №01 | ГПЦ(60) Кронштейн 1.К2-2,0-2,0-О2-ц | Опоры | 9 | 378.9 | Отклонение от прямолинейности |  | Устранимое | УМИ корпус №11 | Участок металлоизделий | Невозможно установить | При разработке технологии выбраны неоптимальные процессы, операции, режимы работы оборудования | Не проведён технический контроль продукции, сырья, материалов, комплектующих | Т.к. труба со св. швом, технологам проработать оптимальное позиционирование заготовки в трубном лазере для вырезки отверстий и в профилегибе при вальц | Не отражены в 1C:ERP
2231 | С00-0000030 | 27.02.2026 | ЦГЦ Большая линия | ГПЦ(60) Кронштейн 1.К2-2,0-2,0-О2-ц | Опоры | 1 | 42.1 | Механическое повреждение | Замятие | Устранимое | Не определено | Невозможно установить | - | - | - | - | Не отражены в 1C:ERP
2233 | С00-0000032 | 05.03.2026 | Корпус №01 | (ПФК) Стойка дорожная СД-1,45Ш14-3 (формирование отверстий) | ДО | 500 | 8940 | Не обеспечена необходимая глубина маркировки |  | Малозначительное | УМИ корпус №4 | Отдел закупок | Невозможно установить | Скрытый дефект в продукции поставщиков | Не проведён технический контроль продукции, сырья, материалов, комплектующих | На швеллере неровная полка, ударным способом клеймо не пропечатывается. Проставить знак ЕАС штемпельной краской после оцинкования.
2234 | С00-0000032 | 05.03.2026 | Корпус №01 | (ПФК) Стойка дорожная СД-1,45Ш14-3 (формирование отверстий) | ДО | 100 | 1788 | Не обеспечена необходимая глубина маркировки |  | Малозначительное | УМИ корпус №4 | Отдел закупок | Невозможно установить | Скрытый дефект в продукции поставщиков | Не проведён технический контроль продукции, сырья, материалов, комплектующих | На швеллере неровная полка, ударным способом клеймо не пропечатывается. Проставить знак ЕАС штемпельной краской после оцинкования.
2237 | С00-0000034 | 05.03.2026 | Корпус №01 | (ПФК) Консоль-амортизатор КА (БО 248.01.00.002) (штамповка) | ДО | 440 | 1450.24 | Смещение сетки отверстий |  | Малозначительное | УМИ корпус №4 | Технический департамент | Смена В УМИ | Своевременно не произведена замена оснастки | Невнимательность исполнителя | проведена беседа с исполнителем. Минимизировать выпуск деталей с отклонениями возможно: переодическим самоконтролем оператора размеров деталей, досроч
2238 | С00-0000035 | 07.03.2026 | ЦГЦ Большая линия | ГПЦ(60) Кронштейн 1.К2-2,0-2,0-О2-ц | Опоры | 2 | 84.2 | Несоответствие геометрических размеров | замятые | Устранимое | УМИ корпус №11 | Участок металлоизделий | Невозможно установить | Незнание/непонимание требований к качеству продукции | Невнимательность исполнителя | проведена беседа о качестве выпускаемой продукции и дальнейшей упаковке тарных мест | Не отражены в 1C:ERP
2239 | С00-0000036 | 11.03.2026 | ЦГЦ Малая линия | ГПЦ(60) Скоба крепления СК | ДО | 6620 | 1635.14 | Несоответствие толщины цинкового покрытия |  | Малозначительное | ЦЦ АЛМЦ | Центр технической обработки заказов | Невозможно установить | Ошибки в чертежах/конструкторской документации (КД) | Некорректно выбраны материалы/комплектующие | Скорректировать КД на м/и в части толщины ЦП, так как при увеличении толщины для Скоба СК-001 будет не обеспечена счинчиваемость с болтом М16
2240 | С00-0000036 | 11.03.2026 | ЦГЦ Малая линия | ГПЦ(60) Скоба крепления СК | МО | 2850 | 703.95 | Несоответствие толщины цинкового покрытия |  | Малозначительное | ЦЦ АЛМЦ | Центр технической обработки заказов | Невозможно установить | Ошибки в чертежах/конструкторской документации (КД) | Некорректно выбраны материалы/комплектующие | Скорректировать КД на м/и в части толщины ЦП, так как при увеличении толщины для Скоба СК-001 будет не обеспечена счинчиваемость с болтом М16
2241 | С00-0000038 | 20.03.2026 | ЦГЦ Большая линия | (ПФК) Стержень кронштейна 1.К3-2,0-2,0-/90-О2 (сварка) | Опоры | 5 | 235.8 | Несоответствие геометрических размеров |  | Устранимое | УМИ корпус №11 | Участок металлоизделий | Смена Б УМИ | Не проведён технический контроль продукции, сырья, материалов, комплектующих | Невнимательность исполнителя | провести инструктаж с исполнителями о качестве выпускаемой продукции | Не отражены в 1C:ERP
2242 | С00-0000039 | 21.03.2026 | Корпус №01 | ГПЦ(80) Стойка дорожная СД-6 L=1850 мм | ДО | 16 | 307.52 | Отсутствует маркировка |  | Малозначительное | УМИ корпус №4 | Участок металлоизделий | Смена Б УМИ | Оборудование не обеспечивает выполнение требований по качеству и производительности (морально устаре | Не проведён технический контроль продукции, сырья, материалов, комплектующих | Внести корректировки ТТ в части нанесения маркировки штемпельной краской Отв. ЦТОЗ
2243 | С00-0000039 | 21.03.2026 | Корпус №01 | ГПЦ(80) Стойка дорожная СД-6 (ГОСТ 26804) | ДО | 24 | 473.76 | Отсутствует маркировка |  | Малозначительное | УМИ корпус №4 | Участок металлоизделий | Смена Б УМИ | Оборудование не обеспечивает выполнение требований по качеству и производительности (морально устаре | Не проведён технический контроль продукции, сырья, материалов, комплектующих | Внести корректировки ТТ в части нанесения маркировки штемпельной краской Отв. ЦТОЗ
2245 | С00-0000042 | 08.04.2026 | Корпус №01 | ГПЦ(настил)(40) Настил Р 44,4х11,1/30х3 А Zn 695х782 | Настилы прессованные | 1 | 14.69 | Линейное смещение между свариваемыми элементами | - | Устранимое | Не определено | Участок производства настилов | Невозможно установить | Неправильное выполнение технологических операций по сварке | Невнимательность исполнителя | - | Не отражены в 1C:ERP
2246 | С00-0000043 | 08.04.2026 | Корпус №01 | ГПЦ(настил)(40) Настил Р 44,4х11,1/30х3 А Zn 850х782 | Настилы прессованные | 1 | 17.75 | Линейное смещение между свариваемыми элементами | - | Устранимое | Не определено | Участок производства настилов | Невозможно установить | Неправильное выполнение технологических операций по сварке | Невнимательность исполнителя | - | Не отражены в 1C:ERP
2247 | С00-0000044 | 09.04.2026 | ЦГЦ Большая линия | ГПЦ(70) Труба 89х3,5 (12м) | МК, другое | 2 | 177.12 | Механическое повреждение | замятие | Устранимое | Не определено | Невозможно установить | - | - | - | - | Не отражены в 1C:ERP
2248 | С00-0000045 | 10.04.2026 | Корпус №01 | ГПЦ(80) Стойка дорожная СД-1,45Ш14-3 | ДО | 2 | 35.76 | Несоответствие геометрических размеров |  | Неустранимое | УМИ корпус №4 | Участок металлоизделий | Невозможно установить | Невнимательность исполнителя | Невнимательность исполнителя | Проговорить в сменах с операторами работающими на пиле пакетной резке о контроле изготавливаемых ПФ.
2249 | С00-0000046 | 04.05.2026 | Корпус №01 | ГПЦ(80) Стойка дорожная СД-1,45Ш14-3 | ДО | 1 | 17.88 | Несоответствие поверхности металлоизделий | брак | Неустранимое | УМИ корпус №4 | Отдел закупок | Невозможно установить | Скрытый дефект в продукции поставщиков | Невнимательность исполнителя | 1. Усилить контроль со стороны операторов во время операции "пробивка отверстий". 2. Направить поставщику информацию о выявленном несоответствии Отв.
2250 | С00-0000047 | 05.05.2026 | Цех цинкования | ГПЦ(100) Секция прохода СП2-2 (Ц 208.32.02.000 СБ) | МК, другое | 33 | 2030.82 | Несоответствие геометрических размеров | Отклонение от прямолинейности | Устранимое | УМИ корпус №11 | Технологический отдел | Невозможно установить | При разработке технологии выбраны неоптимальные процессы, операции, режимы работы оборудования | При разработке технологии выбраны неоптимальные процессы, операции, режимы работы оборудования | При выявлении несоответствий сделать дополнительную операцию "правка" после оцинкования по примеру оснований демпферов. Отв. технологический отдел. | Отражены в 1C:ERP
2251 | С00-0000048 | 06.05.2026 | Участок металлоизделий | (ПФ) Швеллер МВС-10-80.00.01 (формирование отверстий) | МВС | 2 | 365.58 | Несоответствие требованиям КД | Смещение отверстий относительно оси симметрии,диаметр отверстий 24,8 мм.,по черт.22 мм.Изготовливались в присутствии технолога. | Устранимое | УМИ корпус №4 | Департамент производства | Невозможно установить | Малый опыт работы на оборудовании/технологической операции | Малый опыт работы на оборудовании/технологической операции | Не требуются. Было пробное изготовление. Изделия будут доработаны и вовлечены на аналогичное изделие либо на другую продукцию в качестве материала. По
2252 | С00-0000049 | 07.05.2026 | Корпус №01 | ГПЦ(100) Секция прохода СП2-2 (Ц 208.32.02.000 СБ) | МК, другое | 5 | 307.7 | Отклонение от прямолинейности | Отклонение от прямолинейности | Устранимое | УМИ корпус №11 | Технологический отдел | Невозможно установить | При разработке технологии выбраны неоптимальные процессы, операции, режимы работы оборудования | При разработке технологии выбраны неоптимальные процессы, операции, режимы работы оборудования | Разработаны ранее в акте №47. | Не отражены в 1C:ERP
2253 | С00-0000050 | 08.05.2026 | Корпус №01 | ГПЦ(80) Стойка дорожная СД-1,45Ш14-3 | ДО | 400 | 7152 | Несоответствие геометрических размеров |  | Малозначительное | УМИ корпус №4 | Участок металлоизделий | Смена Б УМИ | Не определены (частично или полностью) требования к продукции | Невнимательность исполнителя | проведен инструктаж о качестве выпускаемой продукции
2254 | С00-0000051 | 13.05.2026 | ЦГЦ Большая линия | (ПФК) Крышка люка ФГН-11,5-02 (маркировка) | Опоры | 25 | 55.5 | Несоответствие требованиям КД | лишнее отверстие | Устранимое | УМИ корпус №11 | Технологический отдел | Смена А УМИ | Некорректно разработана программа для оборудования | Невнимательность исполнителя | 1.Провести профилактическая беседа с исполнителем. 2. Скорректировать УП. Отв. Технолог ТО | Не отражены в 1C:ERP
2255 | С00-0000051 | 13.05.2026 | ЦГЦ Большая линия | (ПФК) Крышка люка ФГН-11,5-02 (маркировка) | Опоры | 7 | 15.54 | Несоответствие требованиям КД | лишнее отверстие | Устранимое | УМИ корпус №11 | Технологический отдел | Смена А УМИ | Некорректно разработана программа для оборудования | Невнимательность исполнителя | 1.Провести профилактическая беседа с исполнителем. 2. Скорректировать УП. Отв. Технолог ТО | Не отражены в 1C:ERP
2256 | С00-0000052 | 15.05.2026 | Корпус №01 | (ПФК) Секция балки СБ-W/4-4320 (профилирование) | ДО | 4 | 253.16 | Несоответствие требованиям КД | отверстия не соответствуют чертежу | Устранимое | УМИ корпус №2 | Участок металлоизделий | Смена А УМИ | Некорректно разработана программа для оборудования | Невнимательность исполнителя | Проводить контроль первого изделия при использовании новой программы Отв. сменные мастера/бригадиры срок: постоянно | Не отражены в 1C:ERP
2257 | С00-0000054 | 19.05.2026 | ЦГЦ Большая линия | ГПЦ(80) Секция балки деформационного шва СБ-ДШ-W/3-3320/0,5-М5 | МО | 20 | 751.54 | Не соответствует марка стали и /или материал | из разной стали | Устранимое | УМИ корпус №11 | Участок металлоизделий | Смена А УМИ | Не проведён технический контроль продукции, сырья, материалов, комплектующих | Невнимательность исполнителя | 1. Усилить контроль. 2. Проводить контроль и проверку кремния на СиМ отв. сменный мастер/бригадир | Не отражены в 1C:ERP
2258 | С00-0000055 | 21.05.2026 | ЦГЦ Большая линия | (ПФК) Кронштейн (ПО 350.03.00.000 СБ) (сварка) | ПО | 50 | 131.5 | Несоответствие сварного соединения требованиям КД | Сварные швы не соответствуют п 4.3.11 ГОСТ 9.307 | Устранимое | УМИ корпус №11 | Участок металлоизделий | Смена А УМИ | Не проведён технический контроль продукции, сырья, материалов, комплектующих | Невнимательность исполнителя | Усилить самоконтроль после сварки изделий на роботе | Не отражены в 1C:ERP
2259 | С00-0000056 | 23.05.2026 | ЦГЦ Большая линия | (ПФК) Настил Р 33,3х11,1/30х2 1 А 1000х1000 (РН 040.03.00.000 СБ) (сварка лазерная) | Настилы прессованные | 1 | 23.57 | Отсутствует сварной шов | Отсутствует сварной шов | Устранимое | УПН корпус №07 | Участок производства настилов | Смена А УПН | Малый опыт работы на оборудовании/технологической операции | Невнимательность исполнителя | Отв. Сменный мастер/бригадир | Не отражены в 1C:ERP
2260 | С00-0000057 | 27.05.2026 | Корпус №01 | (ПФК) Настил Р 44,4х11,1/30х3 А 895х1517 (сварка лазерная) | Настилы прессованные | 2 | 71.28 | Дефекты сварных швов |  | Устранимое | УПН корпус №13 | Участок производства настилов | Смена Б УПН | Нарушение режимов работы оборудования | Невнимательность исполнителя | Дополнительный контроль со стороны мастера и технолога за процессом контактной сварки. | Не отражены в 1C:ERP
2261 | С00-0000058 | 27.05.2026 | Корпус №01 | ГПСкомпл(60) Стойка опоры ОМ-5,37-ц (консоль 6 м) | МК, другое | 2 | 255.26 | Механическое повреждение | замятие | Устранимое | Не определено | Невозможно установить | Невозможно установить | Невнимательность исполнителя | Невнимательность исполнителя | механическое повреждение, возможно при транспортировке | Не отражены в 1C:ERP
2262 | С00-0000059 | 28.05.2026 | Участок 8-11 корпуса | (ПФК) Цоколь металлический (410х300х170, отв. 135х246, М24) (сварка) | МК по чертежам заказчика | 24 | 753.36 | Некорректное позиционирование детали (деталей) | Некорректное позиционирование детали №2 | Малозначительное | УМИ корпус №11 | Департамент производства | Смена В УМИ | Нарушение требований технологической документации | Невнимательность исполнителя | Усилить внимание к прописанным требованиям в КД со стороны исполнителей. Отв. см. мастер УМИ. | Не отражены в 1C:ERP
2263 | С00-0000060 | 29.05.2026 | Участок производства настилов | _уу_Полоса 5,0*30*6000 ГОСТ 103-2006/ Ст3сп | СиМ | 59 | 417.012 | Несоответствие геометрических размеров | длина меньше 6000 мм | В лом; | Не определено | Отдел закупок | Входной контроль СиМ | Входной контроль СиМ | Входной контроль СиМ | Входной контроль СиМ | Входной контроль СиМ
2264 | С00-0000061 | 01.06.2026 | ЦГЦ Большая линия | (ПФК) Настил Р 44,4х11,1/30х3 А 1005х1095 (сварка лазерная) | Настилы прессованные | 2 | 57.48 | Отсутствует сварной шов | Отсутствует сварной шов | Устранимое | УПН корпус №07 | Участок производства настилов | Невозможно установить | При разработке технологии выбраны неоптимальные процессы, операции, режимы работы оборудования | Не указана | Технология контактной сварки отрабатывается и дорабатывается по настоящее время. В дневные смены сотрудник тех. отдела проверяет и подбирает режимы св | Не отражены в 1C:ERP
2265 | С00-0000062 | 02.06.2026 | Участок производства настилов | (ПФ) Заготовка настила SP 34х50/30х3 S4 4000х1000 (заготовка-сварка) | Настилы сварные | 2 | 180.44 | Невыполнение требований НТД | Кривизна несущей полосы, несплавление связующего прутка. | Неустранимое | УПН корпус №13 | Участок производства настилов | Невозможно установить | При разработке технологии выбраны неоптимальные процессы, операции, режимы работы оборудования | Не указана | При сварке матов на линии обязательно присутствует технолог.
2266 | С00-0000063 | 04.06.2026 | ЦГЦ Большая линия | ПФЦ(40) Настил Р 44,4х11,1/30х3 А Zn 935х1095 (оцинкование) | Настилы прессованные | 24 | 642.48 | Дефекты сварных швов | дефект сварного шва после оцинкования | Устранимое | УПН корпус №13 | Участок производства настилов | Невозможно установить | При разработке технологии выбраны неоптимальные процессы, операции, режимы работы оборудования | Невнимательность исполнителя | Технология контактной сварки отрабатывается и дорабатывается по настоящее время. В дневные смены сотрудник тех. отдела проверяет и подбирает режимы св | Не отражены в 1C:ERP
2267 | С00-0000064 | 04.06.2026 | ЦГЦ Большая линия | ПФЦ(40) Настил Р 44,4х11,1/30х3 А Zn 895х1095 (оцинкование) | Настилы прессованные | 9 | 231.66 | Дефекты сварных швов | дефект сварного шва после оцинкования | Устранимое | УПН корпус №13 | Участок производства настилов | Невозможно установить | При разработке технологии выбраны неоптимальные процессы, операции, режимы работы оборудования | Невнимательность исполнителя | Технология контактной сварки отрабатывается и дорабатывается по настоящее время. В дневные смены сотрудник тех. отдела проверяет и подбирает режимы св | Не отражены в 1C:ERP
2268 | С00-0000066 | 10.06.2026 | Корпус №01 | ГПЦ(120) Секция балки СБ-W/4-6320/1,5 | ДО | 1 | 85.868 | Механическое повреждение | замятие | Устранимое | Не определено | Невозможно установить | Невозможно установить | - | - | Невозможно установить причину | Не отражены в 1C:ERP
2269 | С00-0000067 | 10.06.2026 | Корпус №01 | (ПФК) Настил SP 34х38/25х2 S4 А 730х750 (сварка) | Настилы сварные | 1 | 8.12 | Отсутствует сварной шов | Отсутствует сварной шов | Устранимое | УПН корпус №13 | Участок производства настилов | Невозможно установить | При разработке технологии выбраны неоптимальные процессы, операции, режимы работы оборудования | Невнимательность исполнителя | Настройка работы режимов контактной сварки корректируется, для качественного сплавления металла. Данная задача на контроле технолога. | Не отражены в 1C:ERP
2270 | С00-0000068 | 10.06.2026 | Корпус №01 | ДЛЯ ЗК 496 и 497_ГПЦ(80) Секция ограждения пешеходного 427-1,0Д/2,0 Крест (80) | ПО | 102 | 1191.36 | Отклонение от прямолинейности | Отклонение от прямолинейности | Устранимое | УПН корпус № 11 | Участок металлоизделий | Невозможно установить | При разработке технологии выбраны неоптимальные процессы, операции, режимы работы оборудования | Невнимательность исполнителя | Доработать кондуктор и поменять порядок сварки изделия. Отв. наладчик и инженер по сварке. | Не отражены в 1C:ERP
2271 | С00-0000069 | 10.06.2026 | Корпус №01 | (ПФК) Настил Р 44,4х11,1/30х3 А 935х1380 (сварка лазерная) | Настилы прессованные | 2 | 67.76 | Отсутствует сварной шов | Отсутствует сварной шов | Устранимое | УПН корпус №13 | Участок производства настилов | Невозможно установить | При разработке технологии выбраны неоптимальные процессы, операции, режимы работы оборудования | Невнимательность исполнителя | Настройка работы режимов контактной сварки корректируется, для качественного сплавления металла. Данная задача на контроле технолога. | Не отражены в 1C:ERP
2272 | С00-0000069 | 10.06.2026 | Корпус №01 | (ПФК) Настил Р 44,4х11,1/30х3 А 935х1380 (сварка лазерная) | Настилы прессованные | 2 | 67.76 | Отклонение от допуска формы и расположения | отклонение по диагонали | Устранимое | УПН корпус №13 | Участок производства настилов | Невозможно установить | При разработке технологии выбраны неоптимальные процессы, операции, режимы работы оборудования | Невнимательность исполнителя | Настройка работы режимов контактной сварки корректируется, для качественного сплавления металла. Данная задача на контроле технолога. | Не отражены в 1C:ERP
2273 | С00-0000070 | 11.06.2026 | ЦГЦ Выпуск | ДЛЯ ЗК 496 и 497_ГПЦ(80) Секция ограждения пешеходного 427-1,0Д/2,0 Крест (80) | ПО | 5 | 58.4 | Отклонение от прямолинейности | кривые | Устранимое | УМИ корпус №11 | Участок металлоизделий | Невозможно установить | При разработке технологии выбраны неоптимальные процессы, операции, режимы работы оборудования | Невнимательность исполнителя | Доработать кондуктор и поменять порядок сварки изделия. Отв. наладчик и инженер по сварке. | Не отражены в 1C:ERP
2274 | С00-0000071 | 11.06.2026 | Корпус №01 | ГПЦ(60) Секция нижняя ВМО-25/6+М5-ц(60) | Мачты | 1 | 516.75 | Несоответствие геометрических размеров | отклонение по изгибу ствола | Малозначительное | УМИ корпус №11 | Участок металлоизделий | Невозможно установить | Не проведён технический контроль продукции, сырья, материалов, комплектующих | Невнимательность исполнителя | Провести беседу с исполнителем о требованиях к качеству продукции и корректности чтения КД Отв. сменный мастер/бригадир | Не отражены в 1C:ERP
2275 | С00-0000072 | 16.06.2026 | Корпус №01 | (ПФК(закупка)) Настил SP 34х38/25х2 S4 А 730х750 (от поставщика/переработчика) | Настилы сварные | 2 | 16.24 | Отсутствует сварной шов | Отсутствует сварной шов | Устранимое | Не определено | Отдел по работе с подрядными организациями | Невозможно установить | - | - | -
2276 | С00-0000073 | 17.06.2026 | Корпус №01 | (ПФК) Секция верхняя ВМО-25/6+М5 (расцинкование) | МК, другое | 1 | 133.14 | Отклонение формообразования и линейных размеров | - | Устранимое | Не определено | Невозможно установить | - | - | - | - | Не отражены в 1C:ERP
2277 | С00-0000074 | 18.06.2026 | Корпус №01 | (ПФК) Консоль-амортизатор КА-140/С (БО 014.00.00.034-01) (профилирование) | ДО | 1 | 2.223 | Смещение сетки отверстий | Несоответсвие расположение отверстия | Неустранимое | УМИ корпус №4 | Участок металлоизделий | Смена А УМИ | Неисправности оборудования, влияющие на качество продукции | Невнимательность исполнителя | Усилить самоконтроль операторов проф. линии при укладке изделий в тарное место. Отв. см. мастера УМИ.
2278 | С00-0000075 | 18.06.2026 | Корпус №01 | ГПЦ(80) Стойка дорожная СД-1,45Ш14-3 | ДО | 1 | 17.88 | Отклонение от допуска формы и расположения | скошен срез | Неустранимое | УМИ корпус №4 | Участок металлоизделий | Невозможно установить | Невнимательность исполнителя | Невнимательность исполнителя | Усилить самоконтроль на пиле пакетной резки и на пробивке со стороны исполнителей. Отв. см. мастера УМИ.
2279 | С00-0000076 | 19.06.2026 | ЦГЦ Большая линия | ПФЦ(60) Корпус оголовка (М 009.20.10.000 СБ) (оцинкование) | Мачты | 5 | 120.3 | Несоответствие геометрических размеров |  | Устранимое | УМИ корпус №11 | Участок металлоизделий | Смена Б УМИ | Нарушение требований технологической документации | Невнимательность исполнителя | Конструктив будет изменен, проводятся опытные работы на ОЭУ.
2280 | С00-0000077 | 21.06.2026 | ЦГЦ Большая линия | ПФЦ(60) Секция 2 (М 013.02.00.000 СБ) (оцинкование) | Опоры | 1 | 607.14 | Несоответствие требованиям КД | уши приварены не по чертежу | Устранимое | УМИ корпус №11 | Участок металлоизделий | Смена Б УМИ | Нарушение требований технологической документации | Невнимательность исполнителя | проведен инструктаж о качестве продукции | Не отражены в 1C:ERP
2281 | С00-0000078 | 23.06.2026 | Корпус №01 | ГПЦ(80) Стойка СП11 | РО | 1 | 720.35 | Механическое повреждение | - | Устранимое | Не определено | Невозможно установить | - | - | - | -
2282 | С00-0000079 | 24.06.2026 | ЦГЦ Большая линия | ПФЦ(80) Деталь закладная ЗД-16 (оцинкование) | МК, другое | 2 | 48.7 | Некорректное позиционирование детали (деталей) | трубка приварена со смещением | Устранимое | УМИ корпус №11 | Департамент производства | Смена В УМИ | Нарушение требований технологической документации | Невнимательность исполнителя | провести инструктаж с исполнителем о качестве выпускаемой продукции. Отв. см. мастер/бригадир | Не отражены в 1C:ERP
2283 | С00-0000080 | 26.06.2026 | ЦГЦ Большая линия | (ПФК) Настил SP 34х38/25х2 S4 А 730х750 (сварка) | Настилы сварные | 1 | 8.12 | Отсутствует сварной шов | оторван прут | В РАБОТЕ ТЕХНОЛОГ ТО | УПН корпус №13 | Участок производства настилов | В РАБОТЕ БЕЛЯКОВ К.В. | В РАБОТЕ БЕЛЯКОВ К.В. | В РАБОТЕ БЕЛЯКОВ К.В. | В РАБОТЕ БЕЛЯКОВ К.В. | В РАБОТЕ
2284 | С00-0000081 | 29.06.2026 | УПН корпус №13 | (ПФ) Заготовка настила SP 34х38/25х2 S4 6100х1000 (заготовка-сварка) | Настилы сварные | 1 | 90.62 | Непровар в корне сварного шва | непроварен связующий пруток, выпуклость | В РАБОТЕ ТЕХНОЛОГ ТО | УПН корпус №13 | Участок производства настилов | Смена А УПН | Неисправности оборудования, влияющие на качество продукции | Не указана | Сварка осуществлялась с технологом,режимы сварки не смогли подобрать. На данный момент принято решение приостановить сварку данного вида изделий. Возм | В РАБОТЕ