## Лист_1
№ п/п | Номер | Дата | Основание | Поставщик/ Переработчик | Поставщик | Место проведения контроля | Номенклатура | Группа номенклатуры | Кол., шт. | Кол., кг | Вид несоответствия | Критичность несоответствия | Несоответствие
1 | В00-0000118 | 13.07.2026 | Поступление от переработчика 0000-000428 от 13.07.2026 11:13:11 | Переработчик | АРКУС ПСК ООО (ЭДО Такском ЗП согл. от 15.06.2026) | Склад ПДС черный | ПФК(закупка) Кронштейн 2.К2-1,0-1,5-0/180-Ф5 (от поставщика/переработчика) | ОО | 1 | 27.08 | Несоответствие геометрических размеров | Малозначительное | 1. Размер по КД 200(+/-2)мм, фактически 196 мм. 2. Отсутствует плавный перезод к основному металлу.
2 | В00-0000123 | 17.07.2026 | Поступление от переработчика 0000-000430 от 13.07.2026 13:30:24 | Переработчик | АЛЬТ ГРУПП ООО | Склад ШТРИПС | _уу_Г/к штрипс 2,9*25/Ст3сп | СиМ | 1739.506 | 1739.506 | Серповидность |  | В процессе изготовления продукции выявлен скрытый дефект полосы 2,9*25: серповидность составляет 54 мм на длине 3 м.
3 | В00-0000119 | 15.07.2026 | Поступление от переработчика 0000-000438 от 15.07.2026 11:36:57 | Переработчик | КЕДР-1 ООО (ЭДО ЗП с 21.01.2026) | Склад ПДС черный | ПФК(закупка) Элемент закладной ЗФ-24/4/К230-5,0 (Окно) (ЭЗ 354.00.00.000 СБ) (от поставщика/перераб | ОО | 40 | 7320 | Невыполнение требований НТД | Устранимое | 1. Брызги металла. 2. Подрезы. 3. Отсутствие лпавного перехода к основному металлу. 4. Кратеры. 5. Плохое повторное возбуждение дуги. 6. Натеки. 7. Не выполнено требование "Заварить". 8. Поры. 9. Не выполнено притупление кромок паза.
4 | В00-0000120 | 17.07.2026 |  | Поставщик | СамараПромснаб ПК | СамараПромснаб ПК | ОО_ГПЦ(15) Секция балки (Э 634.00.00.001), Гальваническое, (опытный образец) | Опытные образцы (НА ВЫСТАВКУ) | 4 | 3.32 | Невыполнение технических требований КД |  | Акт во вложении
5 | В00-0000120 | 17.07.2026 |  | Поставщик | СамараПромснаб ПК | СамараПромснаб ПК | ОО_ГПЦ(15) Стойка дорожная, Гальваническое, (опытный образец) | Опытные образцы (НА ВЫСТАВКУ) | 4 | 0.8 | Невыполнение технических требований КД |  | Акт во вложении
6 | В00-0000120 | 17.07.2026 |  | Поставщик | СамараПромснаб ПК | СамараПромснаб ПК | ОО_ГПЦ(15) Подиум, Гальваническое, (опытный образец) | Опытные образцы (НА ВЫСТАВКУ) | 2 | 4.08 | Невыполнение технических требований КД |  | Акт во вложении
7 | В00-0000121 | 17.07.2026 |  | Переработчик | МК ВОЛГАДОН ООО (ЭДО Таксом ЗП согл 21.05.2024) | МК ВОЛГАДОН ООО (ЭДО Таксом ЗП согл 21.05.2024) | (ПФК(закупка)) Решетка сварная балочная СБР1 (от поставщика/переработчика) | МК, другое | 8 | 1073.36 | Дефекты сварных швов | Устранимое | Брызги металла. Сварной шов №1 С8 - непровар в корне шва.