## Лист_1
№ п/п | Номер | Дата | Место проведения контроля | Номенклатура | Группа номенклатуры | Кол., шт. | Кол., кг | Вид несоответствия | Несоответствие | Критичность несоответствия | Склад (место возникновения) | Ответственное подразделение за несоответствие | Ответственная смена за несоответствие | Коренная причина возникновения | Коренная причина необнаружения | Корректирующие действия | Затраты на доработку
1 | И00-0000219 | 29.06.2026 | Склад готовой продукции | ГПЦ(100) Карниз К2 (Ц 208.07.00.000 СБ) | МК, другое | 6 | 708.78 | Бурая ржавчина | Бурая ржавчина | Устранимое | ЦЦ БЛ | Цех цинкования | Смены А+Б+В ЦГЦ | При разработке технологии выбраны неоптимальные процессы, операции, режимы работы оборудования | Невнимательность исполнителя | Направить исполнителей на повторное обучение по доработке продукции.
2 | И00-0000219 | 29.06.2026 | Склад готовой продукции | ГПЦ(100) Секция прохода СП2-1 (Ц 208.32.01.000 СБ) | МК, другое | 3 | 309.03 | Бурая ржавчина | Бурая ржавчина | Устранимое | ЦЦ БЛ | Цех цинкования | Смены А+Б+В ЦГЦ | При разработке технологии выбраны неоптимальные процессы, операции, режимы работы оборудования | Невнимательность исполнителя | Направить исполнителей на повторное обучение по доработке продукции.
3 | И00-0000220 | 29.06.2026 | Склад готовой продукции | ГПЦ(60) Элемент закладной ЗФ-30/4/К300-3,0-ц (ЭЗ 356.00.00.000 СБ) | ОО | 4 | 569.4 | Невыполнение требований НТД | 1. Не выполнено притупление кромок паза. 2. Поры.3. Брызги металла. 4. Несоответствие схеме упаковки. | Малозначительное Устранимое | Не определено | В РАБОТЕ | В РАБОТЕ | В РАБОТЕ | В РАБОТЕ | Добавлена операция "слесарная". | Не отражены в 1C:ERP
4 | И00-0000220 | 29.06.2026 | Склад готовой продукции | ГПЦ(60) Элемент закладной ЗФ-30/4/К300-3,0-ц (ЭЗ 356.00.00.000 СБ) | ОО | 4 | 569.4 | Невыполнение требований НТД | 1. Не выполнено притупление кромок паза. 2. Поры.3. Брызги металла. 4. Несоответствие схеме упаковки. 5. Бурая ржавчина | Малозначительное Устранимое | Не определено | В РАБОТЕ | В РАБОТЕ | В РАБОТЕ | В РАБОТЕ | Добавлена операция "слесарная". | Не отражены в 1C:ERP
5 | И00-0000220 | 29.06.2026 | Склад готовой продукции | ГПЦ(60) Элемент закладной ЗФ-24/4/К230-2,5-ц (ЭЗ 249.00.00.000 СБ) | ОО | 13 | 1189.89 | Невыполнение требований НТД | 1. Не соответствует схеме упаковки. 2. Бурая ржавчина. | Малозначительное Устранимое | Не определено | В РАБОТЕ | В РАБОТЕ | В РАБОТЕ | В РАБОТЕ | Добавлена операция "слесарная". | Не отражены в 1C:ERP
6 | И00-0000221 | 29.06.2026 | Склад готовой продукции | ДЛЯ ЗК 496 и 497_ГПЦ(80) Секция ограждения пешеходного 427-1,0Д/2,0 Крест (80) | ПО | 50 | 584 | Несоответствие требованиям КД | 1. Деталь поз.5 и 6 не соответствует требованиям КД | Малозначительное | УМИ корпус №11 | Участок металлоизделий | Невозможно установить | В РАБОТЕ | В РАБОТЕ | Не требуются, доделывали заказ по разным РС. Оформлена карточка разрешения № 69.
7 | И00-0000221 | 29.06.2026 | Склад готовой продукции | ДЛЯ ЗК 496 и 497_ГПЦ(80) Секция ограждения пешеходного 427-1,0Д/2,0 Крест (80) | ПО | 151 | 1763.68 | Несоответствие требованиям КД | 1. Деталь поз.6 не соответствует требованиям КД | Малозначительное | УМИ корпус №11 | Участок металлоизделий | Невозможно установить | В РАБОТЕ | В РАБОТЕ | Не требуются, доделывали заказ по разным РС. Оформлена карточка разрешения № 69.
8 | И00-0000221 | 29.06.2026 | Склад готовой продукции | ДЛЯ ЗК 496 и 497_ГПЦ(80) Секция ограждения пешеходного 427-1,0Д/2,0 Крест (80) | ПО | 50 | 584 | Несоответствие требованиям КД | 1. Деталь поз.6 не соответствует требованиям КД | Малозначительное | УМИ корпус №11 | Участок металлоизделий | Невозможно установить | В РАБОТЕ | В РАБОТЕ | Не требуются, доделывали заказ по разным РС. Оформлена карточка разрешения № 69.
9 | И00-0000222 | 30.06.2026 | Корпус №11 | (ПФК) Ствол секции нижней (М 009.01.02.000 СБ) (сварка) | Мачты | 1 | 1611.61 | Дефекты сварных швов | 1. Поры. 2. Отсутствует плавный переход. 3. Брызги метала. | Устранимое | УМИ корпус №11 | Участок металлоизделий | Смена А УМИ | Невнимательность исполнителя | Невнимательность исполнителя | Провести беседу с исполнителем, усилить контроль отв. сменный мастер/бригадир | Не отражены в 1C:ERP
10 | И00-0000222 | 30.06.2026 | Корпус №11 | (ПФК) Ствол секции нижней (М 009.01.02.000 СБ) (сварка) | Мачты | 1 | 1611.61 | Брызги металла | 1. Брызги металла | Устранимое | УМИ корпус №11 | Участок металлоизделий | Смена А УМИ | Невнимательность исполнителя | Невнимательность исполнителя | Провести беседу с исполнителем, усилить контроль отв. сменный мастер/бригадир | Не отражены в 1C:ERP
14 | И00-0000225 | 02.07.2026 | Склад ПДС черный | ПФК(закупка) Элемент закладной ЗФ-24/4/К230-5,0 (Окно) (ЭЗ 354.00.00.000 СБ) (от поставщика/перераб | ОО | 40 | 7320 | Невыполнение технических требований КД | Дет. 2 Стержень (219х6 Д=4986) отсутствует притупление кромок пазов R1 min. | Устранимое | УМИ корпус №9 | Исполнительная дирекция Продмаш | Невозможно установить | Не проведён технический контроль продукции, сырья, материалов, комплектующих | Не проведён технический контроль продукции, сырья, материалов, комплектующих | В систему заведены операции "Слесарная" для стыкового и стандартного изготовления, номеклатура ниже (ПФ) Стержень (219х6 L=4986) (ЭЗ 354.00.00.001) (с
15 | И00-0000226 | 02.07.2026 | Склад готовой продукции | ГПЦ(настил)(80) Настил SP 34х38/25х2 S4 А Zn 730х750 | Настилы сварные | 60 | 487.2 | Невыполнение требований НТД | 1. Выступ связующего элемента относительно несущей полосы 0,8-1,0 мм (по СТО не более 0,5 мм). 2.Выступание связующих элементов над несущими полосами 2,5-4,0 мм (по СТО не более 1,5 мм). 3. Поры. | В РАБОТЕ | УПН корпус №13 | В РАБОТЕ | В РАБОТЕ | В РАБОТЕ | В РАБОТЕ | В РАБОТЕ | В РАБОТЕ
16 | И00-0000226 | 02.07.2026 | Склад готовой продукции | ГПЦ(настил)(80) Настил SP 34х38/25х2 S4 А Zn 730х750 | Настилы сварные | 60 | 487.2 | Невыполнение требований НТД | 1. Выступ связующего элемента относительно несущей полосы 0,8-1,0 мм (по СТО не более 0,5 мм). 2.Выступание связующих элементов над несущими полосами 2,5-4,0 мм (по СТО не более 1,5 мм). 3. Поры. 4. Отклонение от прямолинейности боковых несущих полос 2 мм (по СТО не более 1,8 мм). 5. Отсутствие штампа самоконтроля. 6. Выступание несущих полос над обрамляющими 3 мм (по СТО не более 1 мм) 7. Несплавление | В РАБОТЕ | УПН корпус №13 | В РАБОТЕ | В РАБОТЕ | В РАБОТЕ | В РАБОТЕ | В РАБОТЕ | В РАБОТЕ
17 | И00-0000226 | 02.07.2026 | Склад готовой продукции | ГПЦ(настил)(80) Настил SP 34х38/25х2 S4 А Zn 730х750 | Настилы сварные | 60 | 487.2 | Невыполнение требований НТД | 1. Выступ связующего элемента относительно несущей полосы 0,8-1,0 мм (по СТО не более 0,5 мм). 2.Выступание связующих элементов над несущими полосами 2,5-4,0 мм (по СТО не более 1,5 мм). 3. Поры. 4. Отсутствие штампа самоконтроля | В РАБОТЕ | УПН корпус №13 | В РАБОТЕ | В РАБОТЕ | В РАБОТЕ | В РАБОТЕ | В РАБОТЕ | В РАБОТЕ
18 | И00-0000226 | 02.07.2026 | Склад готовой продукции | ГПЦ(настил)(80) Настил SP 34х38/25х2 S4 А Zn 730х750 | Настилы сварные | 60 | 487.2 | Невыполнение требований НТД | 1. Выступ связующего элемента относительно несущей полосы 0,8-1,0 мм (по СТО не более 0,5 мм). 2.Выступание связующих элементов над несущими полосами 2,5-4,0 мм (по СТО не более 1,5 мм). 3. Поры. 4. Отсутствие штампа самоконтроля. | В РАБОТЕ | УПН корпус №13 | В РАБОТЕ | В РАБОТЕ | В РАБОТЕ | В РАБОТЕ | В РАБОТЕ | -
25 | К00-0000239 | 01.07.2026 | Участок металлоизделий | (ПФК) Деталь закладная ЗД-11 (420х370х150) (отв.135х246, М24) (сварка) | МК, по чертежам заказчика | 13 | 349.44 | Невыполнение требований НТД | Брызги, кратеры, незавершенный рез. | Устранимое | УМИ корпус №11 | - | Смена Б УМИ | - | - | - | -
26 | К00-0000240 | 02.07.2026 | Участок производства настилов | (ПФК) Настил SP 34х38/30х3 S5 А 1280х1000 (РН 177.00.00.000-08) (сварка) | Настилы сварные | 3 | 104.34 | Невыполнение требований НТД | Выступание связующих полос, брызги, несплавления. | Устранимое | УМИ корпус №11 | - | Смена Б УПН | - | - | - | -
28 | К00-0000240 | 02.07.2026 | Участок производства настилов | (ПФК) Настил SP 34х38/30х3 S5 А 1280х1167 (сварка) | Настилы сварные | 1 | 39.62 | Дефекты сварных швов | остатки сварной проволоки | Устранимое | УМИ корпус №11 | - | Смена Б УПН | - | - | - | -
32 | К00-0000241 | 02.07.2026 | Участок металлоизделий | (ПФК) Деталь закладная ЗД-11 (420х370х150) (отв.135х246, М24) (сварка) | МК, по чертежам заказчика | 8 | 215.04 | Невыполнение требований НТД | 1.Незавареный кратер. 2. Брызги металла. 3. Незавершеный рез. | Устранимое | УМИ корпус №11 | - | Смена Б УМИ | - | - | - | -
33 | К00-0000241 | 02.07.2026 | Участок металлоизделий | (ПФК) Кронштейн 2.К2-2,0-2,0-0/-Ф5 (сварка) | ОО | 5 | 170 | Дефекты сварных швов | Поры, несплавление, брызги, плохое повторне возбуждение дуги, кратеры. | Устранимое | УМИ корпус №11 | - | Смена Б УМИ | - | - | - | -
34 | С00-0000081 | 29.06.2026 | _Склад корпус №13 | (ПФ) Заготовка настила SP 34х38/25х2 S4 6100х1000 (заготовка-сварка) | Настилы сварные | 1 | 90.62 | Непровар в корне сварного шва | непроварен связующий пруток, выпуклость | В РАБОТЕ | УПН корпус №13 | Участок производства настилов | Смена А УПН | Неисправности оборудования, влияющие на качество продукции |  | Сварка осуществлялась с технологом,режимы сварки не смогли подобрать. На данный момент принято решение приостановить сварку данного вида изделий. Возм | В РАБОТЕ
35 | С00-0000082 | 02.07.2026 | Корпус №01 | (ПФК(закупка)) Стойка перильного ограждения С2 (от поставщика/переработчика) | ОО | 24 | 1545.84 | Наличие карманов, закрытых полостей и воздушных мешков |  | В РАБОТЕ | 1-ый пролет корпуса №1 | ЦТОЗ по конструкторскому сопровождению продаж МК | Невозможно установить | Ошибки в чертежах/конструкторской документации (КД) | Невнимательность исполнителя | Внимательность при разработке и техконтроле чертежей Скорретировать КД | В РАБОТЕ