## Лист_1
№ п/п | Номер | Дата | Место проведения контроля | Номенклатура | Группа номенклатуры | Кол., шт. | Кол., кг | Вид несоответствия | Несоответствие | Критичность несоответствия | Склад (место возникновения) | Ответственное подразделение за несоответствие | Ответственная смена за несоответствие | Коренная причина возникновения | Коренная причина необнаружения | Корректирующие действия | Затраты на доработку
1 | И00-0000297 | 12.10.2026 | Корпус №02 | (ПФК) Свая С2 (L=3800) (профилирование) | МК, другое | 1 | 26.04 | Заусенец в виде металлической стружки | Заусенцы | Малозначительное | УМИ корпус №2 | Участок металлоизделий | Невозможно установить | Неисправности оборудования, влияющие на качество продукции | Неисправности оборудования, влияющие на качество продукции | Изделие изготовлено при максимально позволяющих настройках профилировочной линии.
2 | И00-0000298 | 12.10.2026 | Корпус №11 | (ПФК) Кронштейн 1.К2-2,0-1,5-0/180-Ф4 (МС 866.00.00.000 СБ) (сварка) | ОО | 11 | 324.5 | Невыполнение требований НТД | 1. Дефекты термической резки: 1. Цепочка застывших капель. 2. Налипший шлак.2. Дефекты сварных швов: 1. Поры. 2. Несоответствия требованиям КД: 1. Отсутствие отверстия 12 мм в детали поз.3. 2. Наличие отверстий, непредумсмотренных КД. | Устранимое | УМИ корпус №11 | Участок металлоизделий | Смена Б УМИ | Нарушение требований технологической документации | Невнимательность исполнителя | проведен инструктаж с исполнителем | Не отражены в 1C:ERP
3 | И00-0000299 | 13.10.2026 | Склад готовой продукции | ГПЦ(80) Боковина 1 | Панголин | 4 | 30.28 | Наплывы цинка в зоне монтажных отверстий | Наплывы цинка в монтажных отверстиях | Малозначительное Устранимое | ОЭУ корпус №9 | Опытно-экспериментальный участок | Смена ОЭУ | Невнимательность исполнителя | Невнимательность исполнителя | Провести беседу с иполнителем о корректности чтения КД и требованиям к качеству продукции | Не отражены в 1C:ERP
4 | И00-0000299 | 13.10.2026 | Склад готовой продукции | ГПЦ(80) Распорка БО 280.00.00.005 | Панголин | 8 | 8.32 | Наплывы цинка в зоне монтажных отверстий | Наплывы цинка в монтажных отверстиях | Малозначительное Устранимое | ОЭУ корпус №9 | Опытно-экспериментальный участок | Смена ОЭУ | Невнимательность исполнителя | Невнимательность исполнителя | Провести беседу с иполнителем о корректности чтения КД и требованиям к качеству продукции | Не отражены в 1C:ERP
5 | И00-0000299 | 13.10.2026 | Склад готовой продукции | ГПСкомпл(80) Стойка передняя с пленкой 2.1.3 (РБ) - правая | End terminal | 2 | 5.84 | Некорректное позиционирование детали (деталей) | Некорректное позиционирование сегментов красного цвета | Малозначительное Устранимое | ОЭУ корпус №9 | Опытно-экспериментальный участок | Смена ОЭУ | Невнимательность исполнителя | Невнимательность исполнителя | Провести беседу с иполнителем о корректности чтения КД и требованиям к качеству продукции | Не отражены в 1C:ERP
6 | И00-0000300 | 13.10.2026 | Цех цинкования | ГПЦ(80) Секция основная L=820 мм | ФО | 51 | 671.466 | Несоответствие требованиям КД | На торцевых поверхностях реза заусенцы. На торцевой поверхности паз 3х85 мм, не указанный в КД. Размер 194±0,6 фактически 189 мм. | В работе | УМИ корпус №2
7 | И00-0000300 | 13.10.2026 | Цех цинкования | ГПЦ(80) Секция основная L=820 мм | ФО | 105 | 1382.43 | Несоответствие требованиям КД | На торцевых поверхностях реза заусенцы. На торцевой поверхности паз 3х85 мм, не указанный в КД. Размер 194±0,6 фактически 189 мм. | В работе | УМИ корпус №2
8 | И00-0000301 | 13.10.2026 | Цех цинкования | ГПЦ(80) Основание дополнительное ФО-У-130-2-Б(Г) | ФО | 2 | 335 | Дефекты сварных швов | Дефекты сварных швов: несплавление, незаваренный кратер. В местах дефектов сварных швов образуются дефекты цинкового покрытия: несплошность, шлак. | Устранимое | УМИ корпус №11 | Участок металлоизделий | Смены А+Б УМИ | Малый опыт работы на оборудовании/технологической операции | Невнимательность исполнителя | Проговорить с исполнителями о качестве выпускаемой продукции, усилить самоконтроль после сварки. Отв. см. мастера и бригадиры УМИ. | Не отражены в 1C:ERP
9 | И00-0000301 | 13.10.2026 | Цех цинкования | ГПЦ(80) Секция дополнительная ФО-2 | ФО | 19 | 652.27 | Дефекты сварных швов | Дефекты сварных швов: несплавление. Дефекты лазерной резки: облой, грат (излишек металла, застывшей в нижней части реза). В местах дефектов сварных швов и дефектов лазерной резки образуются дефекты цинкового покрытия: несплошность, шлак, наплывы цинка, препятствующие сборке. | Устранимое | УМИ корпус №11 | Участок металлоизделий | Смены А+Б УМИ | Малый опыт работы на оборудовании/технологической операции | Невнимательность исполнителя | Проговорить с исполнителями о качестве выпускаемой продукции, усилить самоконтроль после сварки. Отв. см. мастера и бригадиры УМИ. | Не отражены в 1C:ERP
10 | И00-0000302 | 14.10.2026 | Цех цинкования | ГПЦ(80) Секция основная ФО-2 | ФО | 17 | 497.08 | Дефекты сварных швов | Дефекты сварных швов: несплавление, поры, незаваренный кратер. Дефекты лазерной резки: облой, грат (излишек металла, застывшей в нижней части реза). В местах дефектов сварных швов и дефектов лазерной резки образуются дефекты цинкового покрытия: несплошность, шлак, наплывы цинка, препятствующие сборке. | Устранимое | УМИ корпус №11 | Участок металлоизделий | Смены Б+В УМИ | Неисправности оборудования, влияющие на качество продукции | Невнимательность исполнителя | Довести до исполнителей о необходимости 100% ВИК изделий после сварки на роботах, при обнаружении дефектов обращаться к наладчикам для устранения. Отв
11 | И00-0000302 | 14.10.2026 | Цех цинкования | ГПЦ(80) Секция основная ФО-2 | ФО | 14 | 409.36 | Дефекты сварных швов | Дефекты сварных швов: несплавление. В местах дефектов сварных швов образуются дефекты цинкового покрытия: несплошность, шлак. | Устранимое | УМИ корпус №11 | Участок металлоизделий | Смены Б+В УМИ | Неисправности оборудования, влияющие на качество продукции | Невнимательность исполнителя | Довести до исполнителей о необходимости 100% ВИК изделий после сварки на роботах, при обнаружении дефектов обращаться к наладчикам для устранения. Отв
12 | И00-0000303 | 14.10.2026 | Корпус №11 | (ПФК) Секция прохода СП2-1 (Ц 208.32.01.000 СБ) (снятие фасок) | МК, другое | 7 | 721.07 | Невыполнение требований НТД | Прогиб в плоскости детали поз.2 - 6-9 мм. | Малозначительное | УМИ корпус №11 | Департамент производства | Смена В УМИ | Невнимательность исполнителя | Не проведён технический контроль продукции, сырья, материалов, комплектующих | Провести инструктаж с исполнителем. продукция пропущена по карточке разрешения
13 | И00-0000304 | 14.10.2026 | Склад готовой продукции | ГПСкомпл(60) ОМФП-90 с ВТСОДД (ТСУ-М1)/ СТО 07525912-410-2024 | ОМФП | 1 | 745 | Несоответствие требованиям КД | 1.Проникновение атмосферной влаги под световозвращающую плёнку желтого цвета до 10 мм, по всей длине пленки. 2. «Бурая ржавчина» в местах несплошностей ЦП. 3. «Бурая ржавчина» на: - деталях Сцепного устройства (БО 241.09.00.000 СБ); - Ось без тормоза (дет. 14 БО 241.00.00.000-90); - замок накидной (дет. 14 БО 277.00.00.000 СБ). | Устранимое | Склад готовой продукции | [5 empty] | Не отражены в 1C:ERP
14 | И00-0000305 | 14.10.2026 | Склад готовой продукции | ОТ АВТОРУТА_ГПЦ(80) Стойка дорожная СД-1,45 Ш14-3 (гор.цинк) | ДО | 134 | 2546 | Невыполнение требований НТД | загрязнение грунтом. | В работе | ЦЦ БЛ
15 | И00-0000306 | 15.10.2026 | Склад готовой продукции | ГПСкомпл(60) ОМФП-90 с ВТСОДД (ТСУ-М1)/ СТО 07525912-410-2024 | ОМФП | 1 | 745 | Несоответствие требованиям КД | 1. Наименование изделия на маркировочной бирке отличается от наименования изделия на шильде. 2. «Бурая ржавчина» в местах несплошностей ЦП. «Бурая ржавчина» на: - деталях Сцепного устройства (БО 241.09.00.000 СБ); - Ось без тормоза (дет. 14 БО 241.00.00.000-90). | Устранимое | Склад готовой продукции
16 | К00-0000339 | 12.10.2026 | Участок металлоизделий | (ПФК) Кронштейн КП (Ц 207.14.00.000 СБ) (снятие фасок) | МК, другое | 1 | 73.12 | Не выполнено притупление кромок/ скругление | Не выполнено притупление кромок/ скругление | Устранимое | УМИ корпус №11 |  | Смена А УМИ
22 | К00-0000341 | 13.10.2026 | Участок металлоизделий | (ПФК) Кронштейн КПн (Ц 207.15.00.000 СБ) (снятие фасок) | МК, другое | 4 | 292.48 | Не выполнено притупление кромок/ скругление | Не выполнено притупление кромок/ скругление | Устранимое | УМИ корпус №11 |  | Смена А УМИ
24 | К00-0000341 | 13.10.2026 | Участок металлоизделий | (ПФК) Кронштейн КП (Ц 207.14.00.000 СБ) (снятие фасок) | МК, другое | 3 | 219.36 | Не выполнено притупление кромок/ скругление | Не выполнено притупление кромок/ скругление | Устранимое | УМИ корпус №11 |  | Смена А УМИ
27 | К00-0000341 | 13.10.2026 | Участок металлоизделий | (ПФК) Секция прохода СП2-1 (Ц 208.32.01.000 СБ) (снятие фасок) | МК, другое | 6 | 618.06 | Не выполнено притупление кромок/ скругление | Не выполнено притупление кромок/ скругление | Устранимое | УМИ корпус №11 |  | Смена А УМИ
28 | К00-0000342 | 13.10.2026 | Цех цинкования | ГПЦ(80) Секция дополнительная ФО-2 | ФО | 2 | 68.66 | Наплывы цинка в зоне монтажных отверстий | Наплывы цинка в зоне монтажных отверстий | Устранимое | ЦЦ БЛ |  | Смена Б ЦГЦ
29 | К00-0000342 | 13.10.2026 | Цех цинкования | ГПЦ(80) Секция дополнительная ФО-2 | ФО | 2 | 68.66 | Наплывы цинка в виде острых капель | Наплывы цинка в виде острых капель | Устранимое | ЦЦ БЛ |  | Смена Б ЦГЦ
31 | К00-0000342 | 13.10.2026 | Цех цинкования | ГПЦ(80) Секция основная ФО-2 | ФО | 1 | 29.24 | Наплывы цинка на сопрягаемых поверхностях | Наплывы цинка на сопрягаемых поверхностях | Устранимое | ЦЦ БЛ |  | Смена Б ЦГЦ
32 | К00-0000342 | 13.10.2026 | Цех цинкования | ГПЦ(80) Секция основная ФО-2 | ФО | 2 | 58.48 | Наплывы цинка в виде острых капель | наплывы в виде острых капель | Устранимое | ЦЦ БЛ |  | Смена Б ЦГЦ
35 | К00-0000343 | 14.10.2026 | Цех цинкования | ГПЦ(80) Секция дополнительная начальная ФО-2 | ФО | 4 | 136.56 | Шлак (флюс, зола) на поверхности ЦП | Шлак (флюс, зола) на поверхности ЦП | Устранимое | ЦЦ БЛ |  | Смена Б ЦГЦ
36 | К00-0000343 | 14.10.2026 | Цех цинкования | ГПЦ(80) Секция конечная ФО-2 | ФО | 4 | 97.6 | Шлак (флюс, зола) на поверхности ЦП | Шлак (флюс, зола) на поверхности ЦП | Устранимое | ЦЦ БЛ |  | Смена Б ЦГЦ
37 | К00-0000344 | 14.10.2026 | Участок металлоизделий | (ПФК) Ограждение пешеходное ограничивающее 401-ОПО-Д/1,0-2,5 (сварка) | ПО | 1 | 16.92 | Брызги металла | Брызги металла | Устранимое | УМИ корпус №11 |  | Смена Б УМИ
39 | К00-0000344 | 14.10.2026 | Участок металлоизделий | (ПФК) Секция прохода СП2-1 (Ц 208.32.01.000 СБ) (снятие фасок) | МК, другое | 6 | 618.06 | Не выполнено притупление кромок/ скругление | Не выполнено притупление кромок/ скругление | Устранимое | УМИ корпус №11 |  | Смена Б УМИ
46 | К00-0000346 | 16.10.2026 | Участок металлоизделий | (ПФК) Секция 310-УПО L=3000 мм (сварка) | ПО | 9 | 534.24 | Дефекты сварных швов | 1. Отсутствие сварного шва. 2. Сварной шов неполной длины. 3. Брызги. 4. Натеки | Устранимое | УМИ корпус №11 |  | Смена В УМИ
60 | К00-0000346 | 16.10.2026 | Участок металлоизделий | (ПФК) Кронштейн КР1 (Ц 207.02.00.000 СБ) (снятие фасок) | МК, другое | 3 | 57.54 | Не выполнено притупление кромок/ скругление | Не выполнено притупление кромок/ скругление | Устранимое | УМИ корпус №11 |  | Смена В УМИ